## Юни
Дата | Смяна | Диспечер | Подадена руда от МГТЛ за денонощието | Състояние на склад №2 | Натрошена руда от Цех ССТ | Класа +15,0мм. | Класа +12,5мм. | Превозена руда до междинни бункери | Състояние на междинни бункери | Преработена руда в цех МФЦ | Влага на преработената руда | Суха преработена руда | Грано диорити |  | Дайки |  | Шисти | Показания на Гранулометър PSI500i руда, +0,20мм |  | Смилане класа +0,20мм |  | Смилане класа -0,08мм |  | Плътност на пулпа |  | Съдържание на мед в рудите по Химия | Метал мед в рудите по Химия | Съдържание на мед в рудите по Куриер | Метал мед в рудите по Куриер | Коригирана съдържание на мед в рудите | Съдържание на мед в отпадъка по Куриер | Метал мед в отпадъка по Куриер | Съдържание на мед в медния к-т Куриер | Метал мед в концентрата по Куриер | Технологично извличане по Куриер | Товарно извличане | Добит меден концентрат | Влага на медния концентрат | Съдържание на мед в медния к-т (Брукер) | Съдържание на мед в медния к-т /химия-товарен/ | Метал мед в медния концентрат | Метал мед в медния концентрат /химия/ | Литрово тегло в сгъстителя | Меден концентрат, автомобилна везна | Меден концентрат в склад | Меден концентрат в склад | Добит молибденов концентрат | Съдържание на Мо в молибденовия к-т | последни данни за съдържания в 8-ма пречистка |  | последни данни за съдържания във 2-ра пречистка
|  |  | тона | метра | тона | % | % | тона |  | тона | % | тона | % |  | % |  | % |  |  | % |  | % |  | % |  | % | % | % | % | % | % | тона | % | тона | % | % | тона | % | % |  | тона |  | кг/литър | тон | тон | тон | кг. | % | Мо % | Cu % | Мо % | Cu %
#REF!
1 | 1 | Димитър Цончев | 14477 | 1 | 17516 | 0.7 | 7 | 18313 | 2 | 16096 | 7.3% | 14921 | 48.5% | 7236.685 | 48.5% | 7236.685 | 3% | 21.5% | 447.63 | 23.4% | 3491.514 | 48.6% | 7251.606 | 42% | 6266.82 | 0.236% | 35.21356 | 0.247% | 36.85487 | 0.2591% | 0.031% | 4.62551 | 21.22% | 33.3107316 | 87.58% | 88.16% | 171 | 8.2% | 21.68% | 20.93% | 34.0328304 | 32.8554954 | 1.58 |  | #REF!
| 2 | Иванка Копаранска | 19600 | 5 | 17985 | 0.8 | 5.3 | 18535 | 1.3 | 16045 | 7.1% | 14906 | 48.2% | 7184.692 | 44.2% | 6588.452 | 7.6% | 21.29% | 1132.856 | 22.9% | 3413.474 | 48.4% | 7214.504 | 42% | 6260.52 | 0.244% | 36.37064 | 0.252% | 37.56312 | 0.2535% | 0.03% | 4.4718 | 20.99% | 32.265828 | 88.22% | 88.29% | 168 | 8.5% | 21.67% | 20.62% | 33.311124 | 31.697064 | 1.55 |  | #REF!
| 3 | Николинка Мутафова | 16190 | 2 | 18988 | 0.7 | 5.3 | 19157 | 1 | 16125 | 6.6% | 15061 | 57.7% | 8690.197 | 34.9% | 5256.289 | 7.4% | 21.13% | 1114.514 | 22.1% | 3328.481 | 50.3% | 7575.683 | 41% | 6175.01 | 0.252% | 37.95372 | 0.257% | 38.70677 | 0.2613% | 0.03% | 4.5183 | 20.55% | 33.013575 | 88.46% | 88.64% | 175 | 8.2% | 21.68% | 21.09% | 34.82892 | 33.881085 | 1.55 |  | #REF!
| Общо |  | 50267 |  | 54489 |  |  | 56005 |  | 48266 | 7% | 44888 | 51.49% | 23111.574 | 42.51% | 19081.426 | 6.004% |  | 2695 | 22.8% | 10233.469 | 49.1% | 22041.793 | 41.66% | 18702.35 | 0.244% | 109.53792 | 0.252% | 113.12476 | 0.2579% | 0.03033% | 13.61561 | 20.92% | 98.5901346 | 88.09% | 88.36% | 514 | 8.298% | 21.68% | 20.88% | 102.1728744 | 98.4336444 |  | 0 |  | #REF! | 0
2 | 1 | Юлияна Цветкова | 7315 | 1 | 10771 | 0.8 | 5.9 | 12257 | 2 | 14953 | 7.5% | 13832 | 59.6% | 8243.872 | 36.8% | 5090.176 | 3.6% | 21.88% | 497.952 | 22.7% | 3139.864 | 50.5% | 6985.16 | 42% | 5809.44 | 0.242% | 33.47344 | 0.259% | 35.82488 | 0.248% | 0.029% | 4.01128 | 20.76% | 27.7029744 | 88.93% | 88.42% | 146 | 8.6% | 22.7% | 22.46% | 30.291788 | 29.9715224 | 1.5 | 1056.86 | #REF!
| 2 | Иванка Копаранска | 19600 | 6 | 16797 | 0.6 | 5.6 | 17550 | 1.6 | 14742 | 6.9% | 13725 | 57.2% | 7850.7 | 39.4% | 5407.65 | 3.4% | 21.6% | 466.65 | 23.1% | 3170.475 | 47.7% | 6546.825 | 42% | 5764.5 | 0.234% | 32.1165 | 0.242% | 33.2145 | 0.2684% | 0.029% | 3.98025 | 20.6% | 29.683776 | 88.14% | 89.31% | 158 | 8.8% | 22.8% | 22.48% | 32.853888 | 32.3927808 | 1.6 |  | #REF!
| 3 | Цвета Владова | 19516 | 0 | 16520 | 0.7 | 6 | 17343 | 1.6 | 14830 | 6.8% | 13822 | 60.1% | 8307.022 | 30.9% | 4270.998 | 9% | 27.57% | 1243.98 | 22.9% | 3165.238 | 52.1% | 7201.262 | 43% | 5943.46 | 0.235% | 32.4817 | 0.246% | 34.00212 | 0.2606% | 0.029% | 4.00838 | 20.85% | 30.9607905 | 88.33% | 88.99% | 163 | 8.9% | 21.56% | 20.71% | 32.0150908 | 30.7529003 | 1.58 |  | #REF!
| Общо |  | 46431 |  | 44088 |  |  | 47150 |  | 44525 | 7.068% | 41379 | 58.97% | 24401.594 | 35.69% | 14768.824 | 5.337% |  | 2208.582 | 22.9% | 9475.577 | 50.11% | 20733.247 | 42.33% | 17517.4 | 0.237% | 98.07164 | 0.249% | 103.0415 | 0.259% | 0.029% | 11.99991 | 20.74% | 88.3475409 | 88.48% | 88.92% | 467 | 8.772% | 22.35% | 21.88% | 95.1607668 | 93.1172035 |  | 1056.86 |  | #REF! | 0
3 | 1 | Георги Томов | 5835 | 0 | 4746 | 0.5 | 5.3 | 5209 | 5.5 | 14876 | 7.2% | 13805 | 69% | 9525.45 | 20.6% | 2843.83 | 10.4% | 21.06% | 1435.72 | 22.9% | 3161.345 | 50.8% | 7012.94 | 43% | 5936.15 | 0.243% | 33.54615 | 0.241% | 33.27005 | 0.2431% | 0.029% | 4.00345 | 20.92% | 27.984684 | 88.09% | 88.18% | 147 | 9% | 22.09% | 21.71% | 29.549793 | 29.041467 | 1.5 | 500.44 | #REF!
| 2 | Иванка Копаранска | 16000 | 2 | 14718 | 0.7 | 4.9 | 15441 | 3.9 | 14606 | 7.2% | 13554 | 67.4% | 9135.396 | 23.6% | 3198.744 | 9% | 22.46% | 1219.86 | 23.3% | 3158.082 | 49.7% | 6736.338 | 43% | 5828.22 | 0.232% | 31.44528 | 0.245% | 33.2073 | 0.248% | 0.028% | 3.79512 | 20.57% | 27.7341196 | 88.69% | 88.82% | 148 | 8.9% | 22.12% | 22% | 29.8239536 | 29.66216 | 1.5 |  | #REF!
| 3 | Цвета Владова | 15600 | 2 | 19077 | 0.8 | 6.6 | 19674 | 3 | 15171 | 7.2% | 14079 | 60.7% | 8545.953 | 27.4% | 3857.646 | 11.9% | 22.69% | 1675.401 | 23% | 3238.17 | 49.1% | 6912.789 | 43% | 6053.97 | 0.249% | 35.05671 | 0.255% | 35.90145 | 0.2625% | 0.028% | 3.94212 | 20.59% | 31.2399716 | 89.14% | 89.45% | 166 | 8.6% | 21.76% | 21.48% | 33.0151424 | 32.5903152 | 1.55 |  | #REF!
| Общо |  | 37435 |  | 38541 |  |  | 40324 |  | 44653 | 7.2% | 41438 | 65.66% | 27206.799 | 23.89% | 9900.22 | 10.45% |  | 4330.981 | 23.06% | 9557.597 | 49.86% | 20662.067 | 43% | 17818.34 | 0.2414% | 100.04814 | 0.2471% | 102.3788 | 0.2513% | 0.02833% | 11.74069 | 20.69% | 86.9587752 | 88.65% | 88.84% | 461 | 8.824% | 21.99% | 21.73% | 92.388889 | 91.2939422 |  | 500.44 |  | #REF! | 0
4 | 1 | Георги Томов | 5900 | 1 | 12420 | 0.5 | 4.6 | 12910 | 3.8 | 15275 | 6.6% | 14267 | 67.6% | 9644.492 | 24.1% | 3438.347 | 8.3% | 21.87% | 1184.161 | 24.2% | 3452.614 | 49.1% | 7005.097 | 42% | 5992.14 | 0.25% | 35.6675 | 0.238% | 33.95546 | 0.2618% | 0.03% | 4.2801 | 19.95% | 30.767688 | 87.53% | 88.66% | 168 | 8.2% | 21.44% | 21.59% | 33.0656256 | 33.2969616 | 1.55 | 505.8 | #REF!
| 2 | Николинка Мутафова | 22867 | 2 | 18513 | 0.8 | 6.1 | 19314 | 3.2 | 15413 | 6.7% | 14380 | 64.7% | 9303.86 | 27.8% | 3997.64 | 7.5% | 23.88% | 1078.5 | 25.3% | 3638.14 | 47.2% | 6787.36 | 42% | 6039.6 | 0.244% | 35.0872 | 0.247% | 35.5186 | 0.2425% | 0.028% | 4.0264 | 20.34% | 30.4355556 | 88.79% | 88.57% | 163 | 8.2% | 20.61% | 20.7% | 30.8395674 | 30.974238 | 1.55 |  | #REF!
| 3 | Цвета Владова | 17700 | 0 | 16882 | 0.7 | 5.8 | 18585 | 1.9 | 15528 | 7.3% | 14394 | 71.1% | 10234.134 | 22.3% | 3209.862 | 6.6% | 24.96% | 950.004 | 25.8% | 3713.652 | 46.6% | 6707.604 | 42% | 6045.48 | 0.241% | 34.68954 | 0.256% | 36.84864 | 0.2642% | 0.028% | 4.03032 | 21.46% | 32.791953 | 89.18% | 89.51% | 167 | 8.5% | 22.25% | 21.98% | 33.9991125 | 33.586539 | 1.55 |  | #REF!
| Общо |  | 46467 |  | 47815 |  |  | 50809 |  | 46216 | 6.869% | 43041 | 67.8% | 29182.486 | 24.73% | 10645.849 | 7.464% |  | 3212.665 | 25.1% | 10804.406 | 47.63% | 20500.061 | 42% | 18077.22 | 0.245% | 105.44424 | 0.247% | 106.3227 | 0.2561% | 0.02866% | 12.33682 | 20.59% | 93.9951966 | 88.52% | 88.93% | 498 | 8.301% | 21.44% | 21.42% | 97.9043055 | 97.8577386 |  | 505.8 |  | #REF! | 0
5 | 1 | Георги Томов | 5100 | 0 | 10959 | 0.5 | 6.5 | 11096 | 3.8 | 15498 | 6.6% | 14475 | 68.6% | 9929.85 | 26.1% | 3777.975 | 5.3% | 24.84% | 767.175 | 24.6% | 3560.85 | 48.2% | 6976.95 | 42% | 6079.5 | 0.243% | 35.17425 | 0.252% | 36.477 | 0.2684% | 0.028% | 4.053 | 19.99% | 31.196394 | 89.01% | 89.68% | 170 | 8.2% | 22.3% | 22.04% | 34.80138 | 34.395624 | 1.58 | 511.52 | #REF!
| 2 | Николинка Мутафова | 19324 | 3 | 17658 | 1.7 | 7.6 | 18382 | 3.2 | 15281 | 7% | 14211 | 61.6% | 8753.976 | 31.8% | 4519.098 | 6.6% | 24.37% | 937.926 | 24.7% | 3510.117 | 48.1% | 6835.491 | 42% | 5968.62 | 0.249% | 35.38539 | 0.254% | 36.09594 | 0.2365% | 0.027% | 3.83697 | 20.4% | 28.55898 | 89.49% | 88.7% | 153 | 8.5% | 21.27% | 21.59% | 29.7769365 | 30.2249205 | 1.55 |  | #REF!
| 3 | Цвета Владова | 20500 | 2 | 17601 | 1 | 6.2 | 19455 | 2 | 15443 | 6.8% | 14393 | 57.8% | 8319.154 | 40% | 5757.2 | 2.2% | 24.36% | 316.646 | 24.7% | 3555.071 | 47.4% | 6822.282 | 42% | 6045.06 | 0.243% | 34.97499 | 0.262% | 37.70966 | 0.2635% | 0.027% | 3.88611 | 21.15% | 31.350645 | 89.81% | 89.86% | 162 | 8.5% | 22.96% | 22.66% | 34.033608 | 33.588918 | 1.55 |  | #REF!
| Общо |  | 44924 |  | 46218 |  |  | 48933 |  | 46222 | 6.799% | 43079 | 62.68% | 27002.98 | 32.62% | 14054.273 | 4.693% |  | 2021.747 | 24.67% | 10626.038 | 47.9% | 20634.723 | 42% | 18093.18 | 0.245% | 105.53463 | 0.256% | 110.2826 | 0.2562% | 0.02734% | 11.77608 | 20.51% | 91.106019 | 89.44% | 89.44% | 485 | 8.395% | 22.18% | 22.1% | 98.6119245 | 98.2094625 |  | 511.52 |  | #REF! | 0
6 | 1 | Иванка Копаранска | 5200 | 0 | 11191 | 0.8 | 6.4 | 11821 | 3.7 | 15289 | 7.3% | 14173 | 57.4% | 8135.302 | 34.9% | 4946.377 | 7.7% | 22.94% | 1091.321 | 23.7% | 3359.001 | 49.6% | 7029.808 | 43% | 6094.39 | 0.26% | 36.8498 | 0.269% | 38.12537 | 0.2604% | 0.028% | 3.96844 | 21.31% | 31.8522701 | 89.71% | 89.36% | 163 | 8.3% | 22.04% | 21.91% | 32.9434084 | 32.7490961 | 1.6 | 505.1 | #REF! | 7
| 2 | Николинка Мутафова | 19272 | 4 | 18643 | 1.5 | 7.3 | 18690 | 2.7 | 15386 | 6.4% | 14401 | 63.8% | 9187.838 | 27.7% | 3989.077 | 8.5% | 22.79% | 1224.085 | 22.1% | 3182.621 | 49.9% | 7186.099 | 42% | 6048.42 | 0.244% | 35.13844 | 0.254% | 36.57854 | 0.2551% | 0.028% | 4.03228 | 20.85% | 30.2673195 | 89.1% | 89.14% | 159 | 8.7% | 22.53% | 22.16% | 32.7061251 | 32.1690072 | 1.55 |  | #REF!
| 3 | Димитър Цончев | 18900 | 2 | 15219 | 0.5 | 5.8 | 16314 | 3 | 16003 | 7.6% | 14787 | 61.8% | 9138.366 | 27.7% | 4095.999 | 10.5% | 22.23% | 1552.635 | 22.9% | 3386.223 | 50.7% | 7497.009 | 42% | 6210.54 | 0.239% | 35.34093 | 0.245% | 36.22815 | 0.2521% | 0.029% | 4.28823 | 21.11% | 31.7314965 | 88.28% | 88.62% | 165 | 8.9% | 21.95% | 21.57% | 32.9941425 | 32.4229455 | 1.56 |  | #REF!
| Общо |  | 43372 |  | 45053 |  |  | 46825 |  | 46678 | 7.106% | 43361 | 61.03% | 26461.506 | 30.05% | 13031.453 | 8.921% |  | 3868.041 | 22.9% | 9927.845 | 50.07% | 21712.916 | 42.33% | 18353.35 | 0.2475% | 107.32917 | 0.2558% | 110.93206 | 0.2558% | 0.02834% | 12.28895 | 21.09% | 93.8510861 | 89.04% | 89.04% | 487 | 8.634% | 22.17% | 21.88% | 98.643676 | 97.3410488 |  | 505.1 |  | #REF! | 0
7 | 1 | Иванка Копаранска | 11000 | 0 | 11241 | 0.9 | 6.6 | 12861 | 4.1 | 14989 | 7.6% | 13850 | 56.2% | 7783.7 | 35% | 4847.5 | 8.8% | 20.99% | 1218.8 | 22% | 3047 | 50.5% | 6994.25 | 43% | 5955.5 | 0.244% | 33.794 | 0.242% | 33.517 | 0.2736% | 0.029% | 4.0165 | 20.49% | 31.2755262 | 88.14% | 89.52% | 167 | 8.6% | 22.19% | 21.57% | 33.8703722 | 32.9240166 | 1.6 |  | #REF!
| 2 | Николинка Мутафова | 18799 | 2 | 18201 | 0.7 | 8.9 | 18437 | 3.4 | 15960 | 6.7% | 14891 | 54.5% | 8115.595 | 31.9% | 4750.229 | 13.6% | 20.62% | 2025.176 | 20.9% | 3112.219 | 51.9% | 7728.429 | 41% | 6105.31 | 0.253% | 37.67423 | 0.258% | 38.41878 | 0.2535% | 0.029% | 4.31839 | 21.25% | 33.79515 | 88.88% | 88.68% | 174 | 8.6% | 21.02% | 20.57% | 33.4293672 | 32.7137052 | 1.55 |  | #REF!
| 3 | Димитър Цончев | 17660 | 1 | 17254 | 0.9 | 6.5 | 17704 | 2.5 | 16391 | 6.7% | 15293 | 48.7% | 7447.691 | 38.9% | 5948.977 | 12.4% | 21.64% | 1896.332 | 21.6% | 3303.288 | 52.4% | 8013.532 | 41% | 6270.13 | 0.257% | 39.30301 | 0.265% | 40.52645 | 0.2694% | 0.03% | 4.5879 | 20.57% | 34.8959765 | 88.81% | 88.99% | 185 | 8.3% | 21.58% | 21.61% | 36.609391 | 36.6602845 | 1.56 |  | #REF!
| Общо |  | 47459 |  | 46696 |  |  | 49002 |  | 47340 | 6.985% | 44034 | 53.02% | 23346.986 | 35.31% | 15546.706 | 11.67% |  | 5140.308 | 21.49% | 9462.507 | 51.63% | 22736.211 | 41.63% | 18330.94 | 0.2516% | 110.77124 | 0.2554% | 112.46223 | 0.2653% | 0.02935% | 12.92279 | 20.77% | 99.9666527 | 88.63% | 89.06% | 526 | 8.494% | 21.58% | 21.25% | 103.9091304 | 102.2980063 |  | 0 |  | #REF! | 0
8 | 1 | Иванка Копаранска | 10800 | 0 | 16237 | 1 | 5 | 17508 | 2.2 | 16357 | 7.3% | 15163 | 58.6% | 8885.518 | 29.7% | 4503.411 | 11.7% | 23.13% | 1774.071 | 23.2% | 3517.816 | 48.9% | 7414.707 | 42% | 6368.46 | 0.26% | 39.4238 | 0.266% | 40.33358 | 0.2645% | 0.029% | 4.39727 | 21.17% | 35.254401 | 89.22% | 89.16% | 182 | 8.5% | 21.44% | 22.07% | 35.704032 | 36.753171 | 1.6 |  | #REF!
| 2 | Цвета Владова | 20500 | 2 | 17368 | 0.6 | 8.2 | 18224 | 2.3 | 16660 | 6.9% | 15510 | 50.7% | 7863.57 | 36.7% | 5692.17 | 12.6% | 23.52% | 1954.26 | 22.5% | 3489.75 | 49.9% | 7739.49 | 43% | 6669.3 | 0.256% | 39.7056 | 0.261% | 40.4811 | 0.2622% | 0.029% | 4.4979 | 20.85% | 35.5194345 | 89.01% | 89.06% | 187 | 8.9% | 21.23% | 21.68% | 36.1667911 | 36.9333976 | 1.6 |  | #REF!
| 3 | Димитър Цончев | 17400 | 1 | 16759 | 1 | 6.6 | 17645 | 2.1 | 16547 | 6.7% | 15438 | 62.9% | 9710.502 | 35.6% | 5495.928 | 1.5% | 23.23% | 231.57 | 24.2% | 3735.996 | 48.6% | 7502.868 | 42% | 6483.96 | 0.243% | 37.51434 | 0.255% | 39.3669 | 0.243% | 0.028% | 4.32264 | 20.86% | 31.0972536 | 89.14% | 88.59% | 164 | 9.1% | 22.26% | 21.79% | 33.1843176 | 32.4836604 | 1.58 |  | #REF!
| Общо |  | 48700 |  | 50364 |  |  | 53377 |  | 49564 | 6.965% | 46111 | 57.38% | 26459.59 | 34.03% | 15691.509 | 8.588% |  | 3959.901 | 23.3% | 10743.562 | 49.14% | 22657.065 | 42.34% | 19521.72 | 0.253% | 116.64374 | 0.2606% | 120.18158 | 0.2565% | 0.02867% | 13.21781 | 20.96% | 101.8710891 | 89.12% | 88.94% | 533 | 8.825% | 21.64% | 21.85% | 105.0551407 | 106.170229 |  | 0 |  | #REF! | 0
9 | 1 | Николинка Мутафова | 4154 | 0 | 12792 | 1.1 | 6.6 | 13087 | 3.4 | 16275 | 6.6% | 15201 | 69.5% | 10564.695 | 23.3% | 3541.833 | 7.2% | 22.57% | 1094.472 | 23.6% | 3587.436 | 49.6% | 7539.696 | 42% | 6384.42 | 0.244% | 37.09044 | 0.263% | 39.97863 | 0.2419% | 0.027% | 4.10427 | 20.99% | 34.494966 | 89.85% | 88.96% | 180 | 8.7% | 19.88% | 19.55% | 32.670792 | 32.12847 | 1.6 | 1013.68 | #REF!
| 2 | Цвета Владова | 20700 | 3 | 16641 | 0.7 | 7 | 17084 | 2.9 | 16338 | 6.5% | 15276 | 56.2% | 8585.112 | 30.5% | 4659.18 | 13.3% | 22.99% | 2031.708 | 24% | 3666.24 | 48.4% | 7393.584 | 42% | 6415.92 | 0.252% | 38.49552 | 0.268% | 40.93968 | 0.2662% | 0.027% | 4.12452 | 21.53% | 34.678371 | 90.04% | 89.97% | 177 | 9% | 22.69% | 22.28% | 36.546783 | 35.886396 | 1.58 |  | #REF!
| 3 | Димитър Цончев | 20146 | 0 | 17840 | 0.6 | 6.5 | 19318 | 1.6 | 14823 | 6.2% | 13904 | 72.2% | 10038.688 | 23.8% | 3309.152 | 4% | 22.45% | 556.16 | 21.5% | 2989.36 | 47.7% | 6632.208 | 45% | 6256.8 | 0.249% | 34.62096 | 0.266% | 36.98464 | 0.2615% | 0.027% | 3.75408 | 20.96% | 30.0700544 | 89.97% | 89.78% | 158 | 9.2% | 22.73% | 22.07% | 32.6093672 | 31.6625048 | 1.65 |  | #REF!
| Общо |  | 45000 |  | 47273 |  |  | 49489 |  | 47436 | 6.441% | 44381 | 65.77% | 29188.495 | 25.93% | 11510.165 | 8.297% |  | 3682.34 | 23.08% | 10243.036 | 48.59% | 21565.488 | 42.94% | 19057.14 | 0.2483% | 110.20692 | 0.2657% | 117.90295 | 0.2564% | 0.027% | 11.98287 | 21.17% | 99.2433914 | 89.95% | 89.58% | 515 | 8.957% | 21.74% | 21.28% | 101.8269422 | 99.6773708 |  | 1013.68 |  | #REF! | 0
10 | 1 | Николинка Мутафова | 4900 | 2 | 11328 | 0.5 | 7.1 | 11369 | 3.4 | 14859 | 6.4% | 13908 | 77.7% | 10806.516 | 16.8% | 2336.544 | 5.5% | 25.38% | 764.94 | 24.4% | 3393.552 | 47.3% | 6578.484 | 42% | 5841.36 | 0.275% | 38.247 | 0.292% | 40.61136 | 0.2428% | 0.028% | 3.89424 | 20.93% | 30.4832892 | 90.53% | 88.59% | 159 | 8.4% | 20.51% | 20.93% | 29.8715844 | 30.4832892 | 1.6 | 717.46 | #REF!
| 2 | Цвета Владова | 19900 | 3 | 15929 | 0.7 | 6.6 | 16450 | 2.7 | 15236 | 6% | 14322 | 68.2% | 9767.604 | 27.5% | 3938.55 | 4.3% | 22% | 615.846 | 24.3% | 3480.246 | 45.8% | 6559.476 | 42% | 6015.24 | 0.265% | 37.9533 | 0.293% | 41.96346 | 0.1962% | 0.028% | 4.01016 | 22.81% | 23.3524218 | 90.55% | 85.83% | 113 | 9.4% | 23.53% | 23.14% | 24.0895434 | 23.6902692 | 1.6 |  | #REF!
| 3 | Мария Лачева | 21200 | 1 | 18747 | 0.9 | 6.5 | 19609 | 1.8 | 16949 | 6.6% | 15830 | 72.4% | 11460.92 | 22% | 3482.6 | 5.6% | 21.39% | 886.48 | 23.6% | 3735.88 | 49.7% | 7867.51 | 44% | 6965.2 | 0.267% | 42.2661 | 0.317% | 50.1811 | 0.3055% | 0.024% | 3.7992 | 20.65% | 41.243832 | 92.54% | 92.24% | 219 | 8.8% | 22.31% | 22.16% | 44.5593168 | 44.2597248 | 1.65 |  | #REF!
| Общо |  | 46000 |  | 46004 |  |  | 47428 |  | 47044 | 6.343% | 44060 | 72.71% | 32035.04 | 22.15% | 9757.694 | 5.146% |  | 2267.266 | 24.08% | 10609.678 | 47.67% | 21005.47 | 42.72% | 18821.8 | 0.2689% | 118.4664 | 0.3013% | 132.75592 | 0.2502% | 0.02656% | 11.7036 | 21.44% | 95.079543 | 91.3% | 89.49% | 491 | 8.809% | 22.14% | 22.09% | 98.5204446 | 98.4332832 |  | 717.46 |  | #REF! | 0
11 | 1 | Николинка Мутафова | 3900 | 2 | 10453 | 1.2 | 8.9 | 10767 | 5.3 | 16667 | 6.9% | 15517 | 67.1% | 10411.907 | 23.2% | 3599.944 | 9.7% | 21.55% | 1505.149 | 23.3% | 3615.461 | 49.4% | 7665.398 | 43% | 6672.31 | 0.273% | 42.36141 | 0.299% | 46.39583 | 0.273% | 0.028% | 4.34476 | 20.91% | 38.6057148 | 90.76% | 89.87% | 202 | 8.6% | 20.59% | 21.16% | 38.0149052 | 39.0672848 | 1.7 | 1266.72 | #REF!
| 2 | Цвета Владова | 22500 | 2 | 17813 | 0.9 | 7.3 | 18472 | 4.4 | 16868 | 7.1% | 15670 | 72.7% | 11392.09 | 23.9% | 3745.13 | 3.4% | 21.69% | 532.78 | 23.3% | 3651.11 | 50.1% | 7850.67 | 42% | 6581.4 | 0.275% | 43.0925 | 0.29% | 45.443 | 0.2851% | 0.028% | 4.3876 | 21.78% | 38.818494 | 90.46% | 90.29% | 195 | 8.6% | 22.6% | 22.55% | 40.27998 | 40.190865 | 1.6 |  | #REF!
| 3 | Иванка Копаранска | 15600 | 0 | 15137 | 1.1 | 6.3 | 15892 | 4.3 | 16699 | 7% | 15530 | 72.5% | 11259.25 | 22.7% | 3525.31 | 4.8% | 21.08% | 745.44 | 22.6% | 3509.78 | 50.3% | 7811.59 | 43% | 6677.9 | 0.266% | 41.3098 | 0.274% | 42.5522 | 0.2803% | 0.028% | 4.3484 | 21.7% | 36.53195 | 89.9% | 90.12% | 185 | 9% | 23.27% | 22.48% | 39.175045 | 37.84508 | 1.55 |  | #REF!
| Общо |  | 42000 |  | 43403 |  |  | 45131 |  | 50234 | 7% | 46717 | 70.77% | 33063.247 | 23.27% | 10870.384 | 5.958% |  | 2783.369 | 23.07% | 10776.351 | 49.93% | 23327.658 | 42.66% | 19931.61 | 0.2713% | 126.76371 | 0.2877% | 134.39103 | 0.2795% | 0.028% | 13.08076 | 21.46% | 113.9561588 | 90.38% | 90.09% | 582 | 8.727% | 22.16% | 22.07% | 117.4699302 | 117.1032298 |  | 1266.72 |  | #REF! | 0
12 | 1 | Николинка Мутафова | 5595 | 0 | 15744 | 0.3 | 6.6 | 15503 | 4.2 | 16622 | 6.3% | 15575 | 59% | 9189.25 | 32.1% | 4999.575 | 8.9% | 20.87% | 1386.175 | 21.9% | 3410.925 | 51.1% | 7958.825 | 43% | 6697.25 | 0.268% | 41.741 | 0.274% | 42.6755 | 0.2856% | 0.028% | 4.361 | 20.67% | 37.53672 | 89.9% | 90.31% | 200 | 9.2% | 22.09% | 21.86% | 40.11544 | 39.69776 | 1.55 | 1031.42 | #REF! | 18
| 2 | Мария Лачева | 21005 | 4 | 18070 | 0.8 | 7.2 | 18042 | 5 | 16821 | 6.1% | 15795 | 57.4% | 9066.33 | 40.5% | 6396.975 | 2.1% | 22.56% | 331.695 | 21.5% | 3395.925 | 51.8% | 8181.81 | 42% | 6633.9 | 0.272% | 42.9624 | 0.274% | 43.2783 | 0.2791% | 0.028% | 4.4226 | 21.66% | 39.043233 | 89.9% | 90.08% | 197 | 8.5% | 22% | 21.68% | 39.6561 | 39.079284 | 1.55 |  | #REF!
| 3 | Иванка Копаранска | 21400 | 0 | 17182 | 0.6 | 5.8 | 18829 | 3.9 | 16707 | 6.3% | 15654 | 60.6% | 9486.324 | 32.9% | 5150.166 | 6.5% | 21.04% | 1017.51 | 22.9% | 3584.766 | 49.1% | 7686.114 | 43% | 6731.22 | 0.259% | 40.54386 | 0.267% | 41.79618 | 0.2808% | 0.028% | 4.38312 | 21.24% | 38.0501856 | 89.63% | 90.14% | 196 | 8.6% | 22.09% | 21.7% | 39.5729096 | 38.874248 | 1.55 |  | #REF!
| Общо |  | 48000 |  | 50996 |  |  | 52374 |  | 50150 | 6.233% | 47024 | 59% | 27741.904 | 35.19% | 16546.716 | 5.817% |  | 2735.38 | 22.1% | 10391.616 | 50.67% | 23826.749 | 42.66% | 20062.37 | 0.2663% | 125.24726 | 0.2717% | 127.74998 | 0.2818% | 0.028% | 13.16672 | 21.19% | 114.6301386 | 89.81% | 90.18% | 593 | 8.769% | 22.06% | 21.75% | 119.3444496 | 117.651292 |  | 1031.42 |  | #REF! | 0
13 | 1 | Юлияна Цветкова | 5100 | 1 | 15098 | 0.5 | 6.1 | 15033 | 4.6 | 16699 | 6.9% | 15547 | 64.9% | 10090.003 | 26.7% | 4151.049 | 8.4% | 19.06% | 1305.948 | 22.9% | 3560.263 | 50.3% | 7820.141 | 44% | 6840.68 | 0.272% | 42.28784 | 0.272% | 42.28784 | 0.2867% | 0.029% | 4.50863 | 21.24% | 38.674854 | 89.46% | 90% | 199 | 8.5% | 22% | 21.7% | 40.0587 | 39.512445 | 1.6 | 507.52 | #REF!
| 2 | Мария Лачева | 22500 | 5 | 18702 | 0.6 | 5.6 | 19349 | 4 | 16676 | 6.5% | 15592 | 70.9% | 11054.728 | 24.3% | 3788.856 | 4.8% | 23.94% | 748.416 | 23.5% | 3664.12 | 48.3% | 7530.936 | 43% | 6704.56 | 0.262% | 40.85104 | 0.266% | 41.47472 | 0.274% | 0.028% | 4.36576 | 20.92% | 36.329672 | 89.59% | 89.9% | 190 | 8.6% | 22.09% | 21.91% | 38.361494 | 38.048906 | 1.58 |  | #REF!
| 3 | Иванка Копаранска | 18300 | 4 | 19658 | 0.5 | 7.1 | 20288 | 3.3 | 16773 | 6.9% | 15616 | 54% | 8432.64 | 42.7% | 6668.032 | 3.3% | 23.92% | 515.328 | 23.7% | 3700.992 | 49% | 7651.84 | 43% | 6714.88 | 0.263% | 41.07008 | 0.273% | 42.63168 | 0.2823% | 0.029% | 4.52864 | 21.53% | 38.7240733 | 89.5% | 89.84% | 197 | 8.7% | 21.99% | 21.59% | 39.5514339 | 38.8319899 | 1.58 |  | #REF!
| Общо |  | 45900 |  | 53458 |  |  | 54670 |  | 50148 | 6.767% | 46755 | 63.26% | 29577.371 | 31.24% | 14607.937 | 5.496% |  | 2569.692 | 23.37% | 10925.375 | 49.2% | 23002.917 | 43.33% | 20260.12 | 0.2657% | 124.20896 | 0.2703% | 126.39424 | 0.281% | 0.02867% | 13.40303 | 21.23% | 113.7285993 | 89.52% | 89.91% | 586 | 8.6% | 22.03% | 21.73% | 117.9716279 | 116.3933409 |  | 507.52 |  | #REF! | 0
14 | 1 | Мария Лачева | 17100 | 1 | 16963 | 0.6 | 6 | 17783 | 3.1 | 16808 | 7% | 15631 | 65.9% | 10300.829 | 28.8% | 4501.728 | 5.3% | 23.42% | 828.443 | 23.3% | 3642.023 | 48.5% | 7581.035 | 44% | 6877.64 | 0.264% | 41.26584 | 0.262% | 40.95322 | 0.2867% | 0.03% | 4.6893 | 21.2% | 37.978528 | 88.68% | 89.66% | 196 | 8.6% | 22.4% | 21.89% | 40.128256 | 39.2146216 | 1.55 |  | #REF!
| 2 | Димитър Цончев | 20100 | 6 | 21515 | 0.4 | 5.5 | 21338 | 1.8 | 17044 | 7.2% | 15817 | 71.8% | 11356.606 | 23% | 3637.91 | 5.2% | 23.25% | 822.484 | 23% | 3637.91 | 49.8% | 7876.866 | 44% | 6959.48 | 0.269% | 42.54773 | 0.263% | 41.59871 | 0.2606% | 0.031% | 4.90327 | 22.3% | 40.833753 | 88.34% | 88.24% | 201 | 8.9% | 19.83% | 20.2% | 36.3109113 | 36.988422 | 1.56 |  | #REF!
| 3 | Николинка Мутафова | 21400 | 4 | 20410 | 0.6 | 6.8 | 21118 | 0.8 | 17089 | 6.7% | 15944 | 74% | 11798.56 | 22.3% | 3555.512 | 3.7% | 22.51% | 589.928 | 19.9% | 3172.856 | 51.9% | 8274.936 | 43% | 6855.92 | 0.258% | 41.13552 | 0.258% | 41.13552 | 0.2638% | 0.032% | 5.10208 | 22.13% | 39.6445672 | 87.72% | 88.01% | 196 | 8.6% | 20.63% | 20.66% | 36.9574072 | 37.0111504 | 1.55 |  | #REF!
| Общо |  | 58600 |  | 58888 |  |  | 60239 |  | 50941 | 6.966% | 47392 | 70.59% | 33455.995 | 24.68% | 11695.15 | 4.728% |  | 2240.855 | 22.06% | 10452.789 | 50.08% | 23732.837 | 43.66% | 20693.04 | 0.2637% | 124.94909 | 0.261% | 123.68745 | 0.2703% | 0.03101% | 14.69465 | 21.88% | 118.4568482 | 88.24% | 88.66% | 593 | 8.702% | 20.95% | 20.91% | 113.3965745 | 113.214194 |  | 0 |  | #REF! | 0
15 | 1 | Цвета Владова | 17000 | 0 | 16206 | 1.1 | 5.3 | 16682 | 1.3 | 16987 | 6.8% | 15832 | 65.1% | 10306.632 | 29.6% | 4686.272 | 5.3% | 22.25% | 839.096 | 22.4% | 3546.368 | 48.9% | 7741.848 | 41% | 6491.12 | 0.259% | 41.00488 | 0.247% | 39.10504 | 0.2696% | 0.033% | 5.22456 | 22.45% | 38.7390465 | 86.77% | 87.89% | 189 | 8.7% | 21.71% | 21.25% | 37.4621247 | 36.6683625 | 1.55 |  | #REF!
| 2 | Димитър Цончев | 21800 | 2 | 17445 | 0.5 | 4.4 | 18465 | 1.4 | 16878 | 7.3% | 15646 | 69.1% | 10811.386 | 28.1% | 4396.526 | 2.8% | 24.29% | 438.088 | 22.4% | 3504.704 | 49.9% | 7807.354 | 43% | 6727.78 | 0.248% | 38.80208 | 0.244% | 38.17624 | 0.2586% | 0.031% | 4.85026 | 22.15% | 37.692655 | 87.42% | 88.14% | 187 | 9% | 20.93% | 20.93% | 35.616581 | 35.616581 | 1.6 |  | #REF!
| 3 | Николинка Мутафова | 16295 | 1 | 16498 | 0.6 | 6.3 | 17175 | 1.5 | 16811 | 6.5% | 15718 | 68% | 10688.24 | 29.1% | 4573.938 | 2.9% | 22.71% | 455.822 | 22.9% | 3599.422 | 49.6% | 7796.128 | 41% | 6444.38 | 0.229% | 35.99422 | 0.233% | 36.62294 | 0.2318% | 0.03% | 4.7154 | 22.37% | 35.5374294 | 87.24% | 87.19% | 174 | 8.7% | 19.97% | 20.2% | 31.7247414 | 32.090124 | 1.55 |  | #REF!
| Общо |  | 55095 |  | 50149 |  |  | 52322 |  | 50676 | 6.867% | 47196 | 67.39% | 31806.258 | 28.94% | 13656.736 | 3.672% |  | 1733.006 | 22.57% | 10650.494 | 49.46% | 23345.33 | 41.66% | 19663.28 | 0.2454% | 115.80118 | 0.2413% | 113.90422 | 0.2534% | 0.03134% | 14.79022 | 22.32% | 111.9691309 | 87.14% | 87.76% | 550 | 8.802% | 20.87% | 20.8% | 104.8034471 | 104.3750675 |  | 0 |  | #REF! | 0
16 | 1 | Цвета Владова | 3465 | 0 | 13209 | 0.5 | 6.1 | 13163 | 2.5 | 16524 | 7.5% | 15285 | 76.7% | 11723.595 | 20.3% | 3102.855 | 3% | 21.48% | 458.55 | 21.9% | 3347.415 | 49.8% | 7611.93 | 40% | 6114 | 0.229% | 35.00265 | 0.227% | 34.69695 | 0.2472% | 0.031% | 4.73835 | 22.75% | 34.2342 | 86.46% | 87.58% | 165 | 8.8% | 21.96% | 21.98% | 33.045408 | 33.075504 | 1.5 | 1001.7 | #REF!
| 2 | Мария Лачева | 19700 | 9 | 18426 | 0.9 | 4.9 | 18709 | 1.7 | 16401 | 7.1% | 15237 | 58.1% | 8852.697 | 38.1% | 5805.297 | 3.8% | 25.71% | 579.006 | 21.6% | 3291.192 | 50.3% | 7664.211 | 41% | 6247.17 | 0.23% | 35.0451 | 0.228% | 34.74036 | 0.2408% | 0.031% | 4.72347 | 22.76% | 33.7228092 | 86.52% | 87.25% | 163 | 9.1% | 21.57% | 21.34% | 31.9596219 | 31.6188378 | 1.5 |  | #REF!
| 3 | Николинка Мутафова | 20495 | 1 | 15918 | 1 | 6.6 | 17093 | 1.8 | 16154 | 7.3% | 14975 | 70.2% | 10512.45 | 27.1% | 4058.225 | 2.7% | 20.93% | 404.325 | 20.9% | 3129.775 | 49.2% | 7367.7 | 40% | 5990 | 0.239% | 35.79025 | 0.232% | 34.742 | 0.2517% | 0.032% | 4.792 | 22.26% | 34.62543 | 86.33% | 87.42% | 170 | 8.5% | 21.15% | 20.77% | 32.898825 | 32.307735 | 1.55 |  | #REF!
| Общо |  | 43660 |  | 47553 |  |  | 48965 |  | 49079 | 7.301% | 45497 | 68.33% | 31088.742 | 28.5% | 12966.377 | 3.169% |  | 1441.881 | 21.47% | 9768.382 | 49.77% | 22643.841 | 40.33% | 18351.17 | 0.2326% | 105.838 | 0.229% | 104.17931 | 0.2465% | 0.03133% | 14.25382 | 22.59% | 102.5824392 | 86.44% | 87.42% | 498 | 8.796% | 21.56% | 21.37% | 97.9038549 | 97.0020768 |  | 1001.7 |  | #REF! | 0
17 | 1 | Юлияна Цветкова | 5118 | 0 | 5508 | 0.9 | 5.7 | 6195 | 6 | 14982 | 7.9% | 13798 | 66.6% | 9189.468 | 29.8% | 4111.804 | 3.6% | 22.75% | 496.728 | 21.4% | 2952.772 | 50.1% | 6912.798 | 39% | 5381.22 | 0.238% | 32.83924 | 0.229% | 31.59742 | 0.2561% | 0.032% | 4.41536 | 20.29% | 29.8575466 | 86.16% | 87.64% | 161 | 8.6% | 21.01% | 20.82% | 30.9170554 | 30.6374628 | 1.6 | 1038.9 | #REF!
| 2 | Иванка Копаранска | 19500 | 2 | 16794 | 0.9 | 5.7 | 17123 | 3.6 | 14651 | 6.5% | 13699 | 61.5% | 8424.885 | 34% | 4657.66 | 4.5% | 20.57% | 616.455 | 19.3% | 2643.907 | 53.7% | 7356.363 | 41% | 5616.59 | 0.234% | 32.05566 | 0.235% | 32.19265 | 0.2455% | 0.031% | 4.24669 | 21.08% | 28.546536 | 86.94% | 87.5% | 148 | 8.5% | 21.7% | 21.43% | 29.38614 | 29.020506 | 1.5 |  | #REF!
| 3 | Николинка Мутафова | 17862 | 1 | 19879 | 1.1 | 6 | 20355 | 1.8 | 14880 | 7.1% | 13824 | 63.1% | 8722.944 | 31.2% | 4313.088 | 5.7% | 19.44% | 787.968 | 20% | 2764.8 | 50.5% | 6981.12 | 40% | 5529.6 | 0.238% | 32.90112 | 0.237% | 32.76288 | 0.2822% | 0.032% | 4.42368 | 21% | 32.40237 | 86.63% | 88.79% | 169 | 8.7% | 22.42% | 21.98% | 34.5933874 | 33.9144806 | 1.55 |  | #REF!
| Общо |  | 42480 |  | 42181 |  |  | 43673 |  | 44513 | 7.172% | 41321 | 63.74% | 26337.297 | 31.66% | 13082.552 | 4.601% |  | 1901.151 | 20.24% | 8361.479 | 51.43% | 21250.281 | 40% | 16527.41 | 0.2367% | 97.79602 | 0.2337% | 96.55295 | 0.2613% | 0.03167% | 13.08573 | 20.79% | 90.8064526 | 86.58% | 88.01% | 478 | 8.604% | 21.71% | 21.41% | 94.8965828 | 93.5724494 |  | 1038.9 |  | #REF! | 0
18 | 1 | Димитър Цончев | 4820 | 0 | 5645 | 0.7 | 5.6 | 5974 | 7 | 15185 | 6.6% | 14183 | 78.1% | 11076.923 | 18% | 2552.94 | 3.9% | 20.48% | 553.137 | 18.4% | 2609.672 | 55.8% | 7914.114 | 41% | 5815.03 | 0.248% | 35.17384 | 0.24% | 34.0392 | 0.2465% | 0.032% | 4.53856 | 20.4% | 29.588976 | 86.8% | 87.15% | 158 | 8.2% | 20.97% | 20.7% | 30.4157268 | 30.024108 | 1.6 | 503.54 | #REF! | -0.24
| 2 | Иванка Копаранска | 19000 | 0 | 15446 | 0.9 | 7.7 | 16589 | 5.6 | 16058 | 6.6% | 14998 | 65.6% | 9838.688 | 26.2% | 3929.476 | 8.2% | 20.66% | 1229.836 | 20.4% | 3059.592 | 50.6% | 7588.988 | 40% | 5999.2 | 0.239% | 35.84522 | 0.24% | 35.9952 | 0.2575% | 0.032% | 4.79936 | 20.7% | 33.028506 | 86.8% | 87.71% | 174 | 8.3% | 21.2% | 20.71% | 33.826296 | 33.0444618 | 1.6 |  | #REF!
| 3 | Мария Лачева | 15421 | 1 | 19030 | 0.7 | 6 | 19756 | 4.5 | 16378 | 6.8% | 15264 | 63.2% | 9646.848 | 34.2% | 5220.288 | 2.6% | 22.16% | 396.864 | 20.2% | 3083.328 | 51.6% | 7876.224 | 41% | 6258.24 | 0.259% | 39.53376 | 0.255% | 38.9232 | 0.2801% | 0.032% | 4.88448 | 21.21% | 36.3658176 | 87.58% | 88.71% | 188 | 8.8% | 22.09% | 21.57% | 37.8746304 | 36.9830592 | 1.58 |  | #REF!
| Общо |  | 39241 |  | 40121 |  |  | 42319 |  | 47621 | 6.669% | 44445 | 68.76% | 30562.459 | 26.33% | 11702.704 | 4.905% |  | 2179.837 | 19.69% | 8752.592 | 52.6% | 23379.326 | 40.66% | 18072.47 | 0.2487% | 110.55282 | 0.2452% | 108.9576 | 0.2618% | 0.032% | 14.2224 | 20.78% | 98.9832996 | 87.08% | 87.91% | 520 | 8.45% | 21.43% | 21% | 102.1166532 | 100.051629 |  | 503.54 |  | #REF! | 0
19 | 1 | Димитър Цончев | 4779 | 0 | 12549 | 0.6 | 5.6 | 13146 | 5.3 | 16162 | 6.2% | 15160 | 69.4% | 10521.04 | 27.8% | 4214.48 | 2.8% | 23% | 424.48 | 20.5% | 3107.8 | 50.9% | 7716.44 | 42% | 6367.2 | 0.246% | 37.2936 | 0.253% | 38.3548 | 0.2282% | 0.031% | 4.6996 | 21.47% | 29.0152021 | 87.87% | 86.54% | 149 | 9.3% | 22.12% | 21.44% | 29.8936316 | 28.9746592 | 1.6 | 504.7 | #REF!
| 2 | Иванка Копаранска | 19700 | 6 | 19334 | 0.9 | 7.7 | 18766 | 5.1 | 16818 | 6.8% | 15674 | 73.8% | 11567.412 | 22.7% | 3557.998 | 3.5% | 24.74% | 548.59 | 21.5% | 3369.91 | 51.2% | 8025.088 | 42% | 6583.08 | 0.26% | 40.7524 | 0.258% | 40.43892 | 0.2815% | 0.031% | 4.85894 | 21.07% | 35.8798923 | 88.11% | 89.11% | 189 | 9.9% | 23.06% | 22.34% | 39.2686434 | 38.0425626 | 1.6 |  | #REF!
| 3 | Мария Лачева | 23500 | 2 | 18695 | 0.8 | 7 | 19635 | 4.2 | 16832 | 7.5% | 15570 | 60.9% | 9482.13 | 33.8% | 5262.66 | 5.3% | 25.15% | 825.21 | 22.7% | 3534.39 | 49.3% | 7676.01 | 42% | 6539.4 | 0.233% | 36.2781 | 0.241% | 37.5237 | 0.2826% | 0.029% | 4.5153 | 20.93% | 37.4259795 | 88.09% | 89.86% | 195 | 8.3% | 22.08% | 21.56% | 39.482352 | 38.552514 | 1.55 |  | #REF!
| Общо |  | 47979 |  | 50578 |  |  | 51547 |  | 49812 | 6.842% | 46404 | 68.03% | 31570.582 | 28.09% | 13035.138 | 3.875% |  | 1798.28 | 21.58% | 10012.1 | 50.46% | 23417.538 | 42% | 19489.68 | 0.2464% | 114.3241 | 0.2507% | 116.31742 | 0.2645% | 0.03032% | 14.07384 | 21.15% | 102.3210739 | 88.03% | 88.65% | 533 | 9.147% | 22.42% | 21.78% | 108.644627 | 105.5697358 |  | 504.7 |  | #REF! | 0
20 | 1 | Димитър Цончев | 6400 | 0 | 9442 | 0.5 | 6.8 | 9986 | 6.7 | 16443 | 6.1% | 15440 | 76.1% | 11749.84 | 20.5% | 3165.2 | 3.4% | 24.51% | 524.96 | 21.6% | 3335.04 | 50.4% | 7781.76 | 42% | 6484.8 | 0.245% | 37.828 | 0.239% | 36.9016 | 0.2547% | 0.027% | 4.1688 | 20.9% | 33.119812 | 88.82% | 89.51% | 173 | 8.4% | 22.19% | 21.55% | 35.1640492 | 34.149854 | 1.58 | 507.86 | #REF! | 38.24
| 2 | Иванка Копаранска | 19013 | 3 | 18292 | 1.3 | 8.1 | 17723 | 6.3 | 16738 | 6.2% | 15700 | 67.1% | 10534.7 | 27.4% | 4301.8 | 5.5% | 22.94% | 863.5 | 20.3% | 3187.1 | 51.9% | 8148.3 | 40% | 6280 | 0.243% | 38.151 | 0.24% | 37.68 | 0.2385% | 0.026% | 4.082 | 20.84% | 32.7002524 | 89.28% | 89.21% | 173 | 9.3% | 21.26% | 20.92% | 33.3592786 | 32.8257812 | 1.58 |  | #REF!
| 3 | Цвета Владова | 19500 | 1 | 18110 | 1 | 9.3 | 18072 | 5.9 | 16831 | 5.6% | 15888 | 65.1% | 10343.088 | 29.8% | 4734.624 | 5.1% | 23.91% | 810.288 | 23.3% | 3701.904 | 50.8% | 8071.104 | 42% | 6672.96 | 0.232% | 36.86016 | 0.235% | 37.3368 | 0.2445% | 0.026% | 4.13088 | 21.5% | 32.33342 | 89.04% | 89.47% | 164 | 8.3% | 23.08% | 22.81% | 34.7095504 | 34.3035028 | 1.5 |  | #REF!
| Общо |  | 44913 |  | 45844 |  |  | 45781 |  | 50012 | 5.965% | 47028 | 69.38% | 32627.628 | 25.95% | 12201.624 | 4.675% |  | 2198.748 | 21.74% | 10224.044 | 51.04% | 24001.164 | 41.33% | 19437.76 | 0.2399% | 112.83916 | 0.238% | 111.9184 | 0.2458% | 0.02633% | 12.38168 | 21.08% | 98.1534844 | 89.05% | 89.4% | 510 | 8.673% | 22.18% | 21.76% | 103.2328782 | 101.279138 |  | 507.86 |  | #REF! | 0
21 | 1 | Мария Лачева | 2400 | 9 | 17446 | 1 | 8.5 | 18789 | 5.3 | 16694 | 6.1% | 15676 | 72.9% | 11427.804 | 23.9% | 3746.564 | 3.2% | 23.25% | 501.632 | 23.7% | 3715.212 | 49.2% | 7712.592 | 42% | 6583.92 | 0.239% | 37.46564 | 0.245% | 38.4062 | 0.2604% | 0.026% | 4.07576 | 21.25% | 35.154725 | 89.5% | 90.12% | 181 | 8.6% | 22.21% | 21.59% | 36.7428914 | 35.7172006 | 1.55 |  | #REF!
| 2 | Димитър Цончев | 19824 | 9 | 17811 | 1.3 | 7.4 | 17481 | 5 | 16849 | 6.3% | 15788 | 61.7% | 9741.196 | 32.5% | 5131.1 | 5.8% | 24.78% | 915.704 | 24.8% | 3915.424 | 49.8% | 7862.424 | 42% | 6630.96 | 0.244% | 38.52272 | 0.245% | 38.6806 | 0.2448% | 0.026% | 4.10488 | 21.03% | 31.7836905 | 89.5% | 89.48% | 167 | 9.5% | 22.86% | 22.12% | 34.549461 | 33.431062 | 1.55 |  | #REF!
| 3 | Цвета Владова | 21300 | 4 | 17681 | 1 | 7.3 | 18176 | 4.5 | 16980 | 6.3% | 15910 | 84.8% | 13491.68 | 12.8% | 2036.48 | 2.4% | 26.51% | 381.84 | 24% | 3818.4 | 49.1% | 7811.81 | 41% | 6523.1 | 0.249% | 39.6159 | 0.256% | 40.7296 | 0.2594% | 0.026% | 4.1366 | 20.64% | 36.3695376 | 89.96% | 90.09% | 193 | 8.7% | 21.07% | 20.79% | 37.1272363 | 36.6338511 | 1.55 |  | #REF!
| Общо |  | 43524 |  | 52938 |  |  | 54446 |  | 50523 | 6.234% | 47374 | 73.16% | 34660.68 | 23.04% | 10914.144 | 3.798% |  | 1799.176 | 24.17% | 11449.036 | 49.37% | 23386.826 | 41.66% | 19737.98 | 0.244% | 115.60426 | 0.2487% | 117.8164 | 0.2549% | 0.026% | 12.31724 | 20.97% | 103.3079531 | 89.66% | 89.9% | 541 | 8.913% | 22.04% | 21.5% | 108.4195887 | 105.7821137 |  | 0 |  | #REF! | 0
22 | 1 | Иванка Копаранска | 11500 | 6 | 18963 | 1.3 | 6.7 | 18991 | 4.6 | 17325 | 6% | 16286 | 73.5% | 11970.21 | 20.3% | 3306.058 | 6.2% | 27.06% | 1009.732 | 26% | 4234.36 | 47.4% | 7719.564 | 43% | 7002.98 | 0.272% | 44.29792 | 0.288% | 46.90368 | 0.284% | 0.028% | 4.56008 | 21.03% | 39.3361944 | 90.4% | 90.25% | 206 | 9.2% | 22.29% | 21.39% | 41.6929992 | 40.0095672 | 1.6 |  | #REF!
| 2 | Мария Лачева | 19368 | 8 | 16393 | 0.7 | 6 | 16736 | 5.4 | 17206 | 6.4% | 16105 | 71.8% | 11563.39 | 26.9% | 4332.245 | 1.3% | 23.85% | 209.365 | 26.2% | 4219.51 | 47.4% | 7633.77 | 43% | 6925.15 | 0.258% | 41.5509 | 0.281% | 45.25505 | 0.2924% | 0.026% | 4.1873 | 20.19% | 39.9713544 | 90.86% | 91.22% | 219 | 9.6% | 21.67% | 21.24% | 42.9013992 | 42.0501024 | 1.6 |  | #REF!
| 3 | Цвета Владова | 20300 | 5 | 19803 | 0.8 | 7 | 19531 | 4 | 16481 | 5.9% | 15509 | 84.5% | 13105.105 | 12.2% | 1892.098 | 3.3% | 22.51% | 511.797 | 23.8% | 3691.142 | 48.7% | 7552.883 | 41% | 6358.69 | 0.232% | 35.98088 | 0.244% | 37.84196 | 0.2444% | 0.026% | 4.03234 | 20.7% | 33.52986 | 89.46% | 89.47% | 178 | 9% | 20.91% | 21.28% | 33.870018 | 34.469344 | 1.6 |  | #REF!
| Общо |  | 51168 |  | 55159 |  |  | 55258 |  | 51012 | 6.103% | 47900 | 76.49% | 36638.705 | 19.9% | 9530.401 | 3.614% |  | 1730.894 | 25.35% | 12145.012 | 47.82% | 22906.217 | 42.35% | 20286.82 | 0.2543% | 121.8297 | 0.2714% | 130.00069 | 0.274% | 0.02668% | 12.77972 | 20.64% | 112.8374088 | 90.29% | 90.37% | 603 | 9.286% | 21.64% | 21.3% | 118.4644164 | 116.5290136 |  | 0 |  | #REF! | 0
23 | 1 | Иванка Копаранска | 3400 | 9 | 12607 | 0.8 | 7.1 | 13413 | 4.7 | 15939 | 5.9% | 14999 | 70.9% | 10634.291 | 25% | 3749.75 | 4.1% | 22.16% | 614.959 | 21.4% | 3209.786 | 49.6% | 7439.504 | 40% | 5999.6 | 0.257% | 38.54743 | 0.253% | 37.94747 | 0.2677% | 0.026% | 3.89974 | 21.13% | 32.8546144 | 89.83% | 90.39% | 172 | 9.6% | 23.32% | 22.81% | 36.2598016 | 35.4668128 | 1.6 | 1014.38 | #REF!
| 2 | Георги Томов | 26051 | 8 | 18749 | 0.5 | 7.7 | 18333 | 4 | 15671 | 6.1% | 14715 | 72% | 10594.8 | 23.3% | 3428.595 | 4.7% | 22.27% | 691.605 | 21.8% | 3207.87 | 48.5% | 7136.775 | 40% | 5886 | 0.248% | 36.4932 | 0.236% | 34.7274 | 0.2549% | 0.027% | 3.97305 | 21% | 32.60628 | 88.67% | 89.52% | 171 | 9.2% | 21.6% | 21.66% | 33.537888 | 33.6310488 | 1.58 |  | #REF!
| 3 | Мария Лачева | 22279 | 2 | 18002 | 0.7 | 6.4 | 18629 | 3 | 16430 | 6.6% | 15346 | 85.4% | 13105.484 | 9.8% | 1503.908 | 4.8% | 23.44% | 736.608 | 22.3% | 3422.158 | 48.5% | 7442.81 | 41% | 6291.86 | 0.209% | 32.07314 | 0.207% | 31.76622 | 0.2149% | 0.029% | 4.45034 | 20.55% | 26.3387295 | 86.11% | 86.62% | 141 | 9.1% | 22.26% | 22.5% | 28.5304194 | 28.838025 | 1.5 |  | #REF!
| Общо |  | 51730 |  | 49358 |  |  | 50375 |  | 48040 | 6.205% | 45060 | 76.2% | 34334.575 | 19.27% | 8682.253 | 4.534% |  | 2043.172 | 21.84% | 9839.814 | 48.87% | 22019.089 | 40.34% | 18177.46 | 0.2377% | 107.11377 | 0.2318% | 104.44109 | 0.2456% | 0.02735% | 12.32313 | 20.89% | 91.7996239 | 88.32% | 88.97% | 484 | 9.313% | 22.4% | 22.33% | 98.328109 | 97.9358866 |  | 1014.38 |  | #REF! | 0
24 | 1 | Иванка Копаранска | 7700 | 1 | 12604 | 1.1 | 6.6 | 12767 | 4.8 | 16613 | 6.8% | 15483 | 63.8% | 9878.154 | 28.8% | 4459.104 | 7.4% | 24.17% | 1145.742 | 23.5% | 3638.505 | 48.9% | 7571.187 | 40% | 6193.2 | 0.224% | 34.68192 | 0.224% | 34.68192 | 0.2346% | 0.029% | 4.49007 | 20.16% | 29.9158272 | 87.18% | 87.76% | 162 | 8.4% | 21.45% | 22.18% | 31.830084 | 32.9133456 | 1.6 | 1004.96 | #REF! | 2.96
| 2 | Цвета Владова | 20700 | 5 | 17866 | 0.4 | 5.9 | 17933 | 4.7 | 16918 | 6.7% | 15784 | 74.1% | 11695.944 | 18.4% | 2904.256 | 7.5% | 22.5% | 1183.8 | 23.8% | 3756.592 | 47.7% | 7528.968 | 42% | 6629.28 | 0.228% | 35.98752 | 0.23% | 36.3032 | 0.2237% | 0.028% | 4.41952 | 20.7% | 30.082482 | 87.95% | 87.6% | 159 | 8.6% | 21.25% | 21.96% | 30.881775 | 31.9135896 | 1.55 |  | #REF!
| 3 | Георги Томов | 22555 | 2 | 19498 | 0.7 | 5.7 | 20588 | 3.6 | 16792 | 6.6% | 15684 | 78.6% | 12327.624 | 13.8% | 2164.392 | 7.6% | 24.24% | 1191.984 | 23.2% | 3638.688 | 47.9% | 7512.636 | 42% | 6587.28 | 0.23% | 36.0732 | 0.239% | 37.48476 | 0.2391% | 0.026% | 4.07784 | 21.01% | 30.92672 | 89.23% | 89.23% | 160 | 8% | 22.71% | 23.29% | 33.42912 | 34.28288 | 1.55 |  | #REF!
| Общо |  | 50955 |  | 49968 |  |  | 51288 |  | 50323 | 6.7% | 46951 | 72.21% | 33901.722 | 20.29% | 9527.752 | 7.5% |  | 3521.526 | 23.5% | 11033.785 | 48.16% | 22612.791 | 41.34% | 19409.76 | 0.2273% | 106.74264 | 0.231% | 108.46988 | 0.2324% | 0.02766% | 12.98743 | 20.63% | 90.9250292 | 88.14% | 88.21% | 481 | 8.333% | 21.8% |  | 96.140979 | 99.1098152 |  | 1004.96 |  | #REF! | 0
25 | 1 | Иванка Копаранска | 7100 | 0 | 13090 | 0.8 | 7.2 | 13067 | 5.6 | 16930 | 6.7% | 15796 | 79.8% | 12605.208 | 16.6% | 2622.136 | 3.6% | 24.53% | 568.656 | 22.2% | 3506.712 | 48.1% | 7597.876 | 42% | 6634.32 | 0.282% | 44.54472 | 0.283% | 44.70268 | 0.2883% | 0.027% | 4.26492 | 20.93% | 39.067938 | 90.58% | 90.74% | 204 | 8.5% | 22.11% | 22.27% | 41.270526 | 41.569182 | 1.6 | 1069.04 | #REF! | -2.96
| 2 | Цвета Владова | 24500 | 2 | 16313 | 0.6 | 6.4 | 16520 | 5.6 | 17136 | 6.2% | 16074 | 68.1% | 10946.394 | 27.8% | 4468.572 | 4.1% | 24.78% | 659.034 | 23.1% | 3713.094 | 45.9% | 7377.966 | 42% | 6751.08 | 0.274% | 44.04276 | 0.284% | 45.65016 | 0.2807% | 0.027% | 4.33998 | 20.86% | 39.2760424 | 90.61% | 90.49% | 206 | 8.6% | 21.66% | 21.71% | 40.7823144 | 40.8764564 | 1.6 |  | #REF!
| 3 | Димитър Цончев | 17606 | 1 | 17793 | 0.8 | 7 | 18660 | 4.7 | 17024 | 6.4% | 15934 | 80% | 12747.2 | 16.2% | 2581.308 | 3.8% | 24.47% | 605.492 | 23.2% | 3696.688 | 48% | 7648.32 | 42% | 6692.28 | 0.254% | 40.47236 | 0.261% | 41.58774 | 0.2804% | 0.026% | 4.14284 | 21.09% | 37.9820355 | 90.15% | 90.83% | 199 | 9.5% | 22.51% | 22.21% | 40.5393845 | 39.9990995 | 1.58 |  | #REF!
| Общо |  | 49206 |  | 47196 |  |  | 48247 |  | 51090 | 6.432% | 47804 | 75.93% | 36298.802 | 20.23% | 9672.016 | 3.835% |  | 1833.182 | 22.84% | 10916.494 | 47.33% | 22624.162 | 42% | 20077.68 | 0.27% | 129.05984 | 0.276% | 131.94058 | 0.2831% | 0.02667% | 12.74774 | 20.96% | 116.3260159 | 90.45% | 90.69% | 609 | 8.861% | 22.09% | 22.06% | 122.5922249 | 122.4447379 |  | 1069.04 |  | #REF! | 0
26 | 1 | Николинка Мутафова | 4697 | 0 | 14683 | 1 | 7.6 | 14714 | 5.9 | 17023 | 6.6% | 15899 | 77.2% | 12274.028 | 15.3% | 2432.547 | 7.5% | 24.53% | 1192.425 | 22.4% | 3561.376 | 46.4% | 7377.136 | 41% | 6518.59 | 0.27% | 42.9273 | 0.264% | 41.97336 | 0.2712% | 0.027% | 4.29273 | 21.01% | 37.9633892 | 89.89% | 90.16% | 199 | 9.2% | 21.49% | 20.92% | 38.8307108 | 37.8007664 | 1.65 | 531.12 | #REF! | 3.64
| 2 | Цвета Владова | 20000 | 5 | 15948 | 1.6 | 9.4 | 16511 | 6.8 | 17155 | 7.1% | 15937 | 56.3% | 8972.531 | 42.1% | 6709.477 | 1.6% | 24.01% | 254.992 | 22% | 3506.14 | 48.7% | 7761.319 | 42% | 6693.54 | 0.25% | 39.8425 | 0.261% | 41.59557 | 0.2439% | 0.028% | 4.46236 | 21.08% | 32.0534048 | 89.39% | 88.63% | 166 | 8.4% | 22.63% | 22.72% | 34.4102728 | 34.5471232 | 1.58 |  | #REF!
| 3 | Мария Лачева | 21205 | 1 | 16966 | 1.5 | 5.1 | 17683 | 5.4 | 15144 | 7.1% | 14069 | 38.2% | 5374.358 | 58.4% | 8216.296 | 3.4% | 21.37% | 478.346 | 20% | 2813.8 | 50.3% | 7076.707 | 41% | 5768.29 | 0.244% | 34.32836 | 0.255% | 35.87595 | 0.2698% | 0.027% | 3.79863 | 20.58% | 31.8934434 | 89.53% | 90.1% | 169 | 8.3% | 22.04% | 21.83% | 34.1560492 | 33.8306059 | 1.6 |  | #REF!
| Общо |  | 45902 |  | 47597 |  |  | 48908 |  | 49322 | 6.927% | 45905 | 57.99% | 26620.917 | 37.81% | 17358.32 | 4.195% |  | 1925.763 | 21.53% | 9881.316 | 48.39% | 22215.162 | 41.35% | 18980.42 | 0.2551% | 117.09816 | 0.2602% | 119.44488 | 0.2613% | 0.02735% | 12.55372 | 20.9% | 101.9102374 | 89.61% | 89.65% | 534 | 8.666% | 22.06% | 21.83% | 107.3970328 | 106.1784955 |  | 531.12 |  | #REF! | 0
27 | 1 | Николинка Мутафова | 5750 | 0 | 11163 | 0.6 | 7.5 | 12039 | 6 | 12969 | 7.1% | 12048 | 64% | 7710.72 | 28.8% | 3469.824 | 7.2% | 19.54% | 867.456 | 19.4% | 2337.312 | 52% | 6264.96 | 38% | 4578.24 | 0.247% | 29.75856 | 0.235% | 28.3128 | 0.2817% | 0.027% | 3.25296 | 21.14% | 29.6907072 | 88.62% | 90.53% | 154 | 8.8% | 21.85% | 21.46% | 30.687888 | 30.1401408 | 1.6 | 541.44 | #REF! | -6.86
| 2 | Георги Томов | 20700 | 4 | 17892 | 0.8 | 7.7 | 17139 | 5.5 | 16722 | 7.2% | 15518 | 62.3% | 9667.714 | 28.2% | 4376.076 | 9.5% | 24.1% | 1474.21 | 23.3% | 3615.694 | 49.4% | 7665.892 | 42% | 6517.56 | 0.247% | 38.32946 | 0.257% | 39.88126 | 0.2526% | 0.028% | 4.34504 | 20.73% | 33.012525 | 89.23% | 89.03% | 175 | 9% | 21.89% | 20.78% | 34.859825 | 33.09215 | 1.58 |  | #REF!
| 3 | Мария Лачева | 17500 | 1 | 17264 | 1.3 | 6.3 | 16810 | 5.2 | 16245 | 7.1% | 15092 | 56% | 8451.52 | 36.9% | 5568.948 | 7.1% | 23.67% | 1071.532 | 22.6% | 3410.792 | 55.5% | 8376.06 | 41% | 6187.72 | 0.249% | 37.57908 | 0.255% | 38.4846 | 0.2496% | 0.027% | 4.07484 | 20.58% | 32.586372 | 89.53% | 89.3% | 174 | 9% | 21.22% | 21.46% | 33.599748 | 33.979764 | 1.6 |  | #REF!
| Общо |  | 43950 |  | 46319 |  |  | 45988 |  | 45936 | 7.136% | 42658 | 60.55% | 25829.954 | 31.45% | 13414.848 | 8.001% |  | 3413.198 | 21.95% | 9363.798 | 52.29% | 22306.912 | 40.52% | 17283.52 | 0.2477% | 105.6671 | 0.2501% | 106.67866 | 0.2598% | 0.02736% | 11.67284 | 20.79% | 95.2896042 | 89.18% | 89.58% | 503 | 8.939% | 21.64% | 21.21% | 99.147461 | 97.2120548 |  | 541.44 |  | #REF! | 0
28 | 1 | Николинка Мутафова | 14151 | 1 | 19491 | 0.5 | 6.3 | 18702 | 3.6 | 16199 | 7.1% | 15049 | 55.4% | 8337.146 | 31.6% | 4755.484 | 13% | 26.03% | 1956.37 | 24.2% | 3641.858 | 46.5% | 6997.785 | 45% | 6772.05 | 0.256% | 38.52544 | 0.275% | 41.38475 | 0.2527% | 0.03% | 4.5147 | 20.13% | 31.0259664 | 89.22% | 88.25% | 169 | 8.8% | 21.74% | 22.34% | 33.5074272 | 34.4321952 | 1.58 |  | #REF!
| 2 | Димитър Цончев | 20900 | 4 | 18819 | 0.7 | 5.5 | 18041 | 3.5 | 17032 | 7.1% | 15823 | 66.7% | 10553.941 | 25.3% | 4003.219 | 8% | 25.42% | 1265.84 | 24% | 3797.52 | 48.5% | 7674.155 | 43% | 6803.89 | 0.252% | 39.87396 | 0.272% | 43.03856 | 0.2741% | 0.031% | 4.90513 | 19.89% | 34.4343636 | 88.74% | 88.81% | 189 | 8.4% | 22.22% | 22.43% | 38.4681528 | 38.8317132 | 1.58 |  | #REF!
| 3 | Иванка Копаранска | 19100 | 3 | 18080 | 0.6 | 6.8 | 17980 | 3.4 | 16966 | 7.1% | 15761 | 52.3% | 8243.003 | 42.4% | 6682.664 | 5.3% | 25.82% | 835.333 | 23.2% | 3656.552 | 49.9% | 7864.739 | 43% | 6777.23 | 0.244% | 38.45684 | 0.261% | 41.13621 | 0.2482% | 0.028% | 4.41308 | 21.03% | 33.0608424 | 89.39% | 88.83% | 172 | 8.6% | 22.08% | 22.27% | 34.7115264 | 35.0102216 | 1.55 |  | #REF!
| Общо |  | 54151 |  | 56390 |  |  | 54723 |  | 50197 | 7.1% | 46633 | 58.19% | 27134.09 | 33.11% | 15441.367 | 8.701% |  | 4057.543 | 23.79% | 11095.93 | 48.33% | 22536.679 | 43.65% | 20353.17 | 0.2506% | 116.85624 | 0.2693% | 125.55952 | 0.2584% | 0.02966% | 13.83291 | 20.35% | 98.5211724 | 89.11% | 88.64% | 530 | 8.592% | 22.02% | 22.35% | 106.6871064 | 108.27413 |  | 0 |  | #REF! | 0
29 | 1 | Цвета Владова | 16200 | 0 | 20038 | 0.6 | 7.6 | 18656 | 2.7 | 17036 | 6.9% | 15861 | 50.9% | 8073.249 | 40.5% | 6423.705 | 8.6% | 24.25% | 1364.046 | 23.2% | 3679.752 | 47.2% | 7486.392 | 43% | 6820.23 | 0.262% | 41.55582 | 0.264% | 41.87304 | 0.2746% | 0.041% | 6.50301 | 20.93% | 36.8280094 | 84.64% | 85.24% | 194 | 9.3% | 21.06% | 21.17% | 37.0567548 | 37.2503086 | 1.58 |  | #REF!
| 2 | Георги Томов | 19500 | 2 | 16852 | 0.5 | 6.5 | 16823 | 2.7 | 16928 | 6.6% | 15811 | 64.8% | 10245.528 | 26% | 4110.86 | 9.2% | 24.96% | 1454.612 | 22.1% | 3494.231 | 50.5% | 7984.555 | 43% | 6798.73 | 0.248% | 39.21128 | 0.255% | 40.31805 | 0.2455% | 0.028% | 4.42708 | 21.12% | 32.9843712 | 89.14% | 88.71% | 172 | 9.2% | 22.02% | 22.14% | 34.3899552 | 34.5773664 | 1.58 |  | #REF!
| 3 | Иванка Копаранска | 17800 | 1 | 17385 | 1.4 | 6 | 16786 | 2.2 | 16729 | 6.3% | 15675 | 60.6% | 9499.05 | 31.5% | 4937.625 | 7.9% | 23.44% | 1238.325 | 23.5% | 3683.625 | 48.9% | 7665.075 | 43% | 6740.25 | 0.237% | 37.14975 | 0.251% | 39.34425 | 0.2481% | 0.027% | 4.23225 | 21.14% | 33.3172742 | 89.36% | 89.23% | 173 | 8.9% | 21.99% | 21.46% | 34.6568997 | 33.8216038 | 1.55 |  | #REF!
| Общо |  | 53500 |  | 54275 |  |  | 52265 |  | 50693 | 6.602% | 47347 | 58.75% | 27817.827 | 32.68% | 15472.19 | 8.569% |  | 4056.983 | 22.93% | 10857.608 | 48.86% | 23136.022 | 43% | 20359.21 | 0.249% | 117.91685 | 0.2567% | 121.53534 | 0.2561% | 0.03204% | 15.16234 | 21.06% | 103.1296548 | 87.66% | 87.62% | 539 | 9.14% | 21.69% | 21.59% | 106.1036097 | 105.6492788 |  | 0 |  | #REF! | 0
30 | 1 | Цвета Владова | 6900 | 0 | 12804 | 0.6 | 7.3 | 12351 | 4.3 | 16444 | 6.7% | 15342 | 69.4% | 10647.348 | 22.3% | 3421.266 | 8.3% | 21.65% | 1273.386 | 23.1% | 3544.002 | 47.9% | 7348.818 | 42% | 6443.64 | 0.251% | 38.50842 | 0.256% | 39.27552 | 0.2642% | 0.027% | 4.14234 | 21.14% | 34.703424 | 89.57% | 89.89% | 180 | 8.8% | 22.17% | 21.91% | 36.394272 | 35.967456 | 1.55 | 536.44 | #REF! | 31.32
| 2 | Димитър Цончев | 19824 | 4 | 17511 | 0.7 | 6.2 | 17444 | 3.7 | 16491 | 6.8% | 15370 | 65.4% | 10051.98 | 17.4% | 2674.38 | 17.2% | 21.52% | 2643.64 | 23.1% | 3550.47 | 51.4% | 7900.18 | 42% | 6455.4 | 0.258% | 39.6546 | 0.258% | 39.6546 | 0.2795% | 0.027% | 4.1499 | 20.95% | 35.9131185 | 89.65% | 90.45% | 189 | 9.3% | 22.64% | 21.3% | 38.8101672 | 36.513099 | 1.58 |  | #REF!
| 3 | Иванка Копаранска | 21700 | 0 | 18059 | 1.1 | 8.6 | 18030 | 1.8 | 15302 | 7.1% | 14216 | 60.2% | 8558.032 | 30.4% | 4321.664 | 9.4% | 21.17% | 1336.304 | 22.6% | 3212.816 | 49.2% | 6994.272 | 42% | 5970.72 | 0.261% | 37.10376 | 0.266% | 37.81456 | 0.261% | 0.027% | 3.83832 | 20.48% | 32.9449472 | 89.97% | 89.77% | 176 | 8.6% | 20.68% | 20.47% | 33.2666752 | 32.9288608 | 1.55 |  | #REF!
| Общо |  | 48424 |  | 48374 |  |  | 47825 |  | 48237 | 6.861% | 44928 | 65.12% | 29257.36 | 23.19% | 10417.31 | 11.69% |  | 5253.33 | 22.94% | 10307.288 | 49.51% | 22243.27 | 42% | 18869.76 | 0.2566% | 115.26678 | 0.2598% | 116.74468 | 0.2684% | 0.027% | 12.13056 | 20.87% | 103.5614897 | 89.73% | 90.05% | 545 | 8.909% | 21.86% | 21.24% | 108.4711144 | 105.4094158 |  | 536.44 |  | #REF! | 0
31 | 1 | [10 empty] | 0 |  | 0 |  | 0 |  |  | 0 |  | 0 |  | 0 |  | 0 |  | 0 |  | 0 | 0% |  | 0 |  | 0 | 0% | 0% |  |  |  |  | 0 | 0 |  |  | #REF!
| 2 | [10 empty] | 0 |  | 0 |  | 0 |  |  | 0 |  | 0 |  | 0 |  | 0 |  | 0 |  | 0 | 0% |  | 0 |  | 0 | 0% | 0% |  |  |  |  | 0 | 0 |  |  | #REF!
| 3 | [10 empty] | 0 |  | 0 |  | 0 |  |  | 0 |  | 0 |  | 0 |  | 0 |  | 0 |  | 0 | 0% |  | 0 |  | 0 | 0% | 0% |  |  |  |  | 0 | 0 |  |  | #REF!
| Общо |  | 0 |  | 0 |  |  | 0 |  | 0 | 0% | 0 | 0% | 0 | 0% | 0 | 0% |  | 0 | 0% | 0 | 0% | 0 | 0% | 0 | 0% | 0 | 0% | 0 | 0% | 0% | 0 | 0% | 0 | 0% | 0% | 0 | 0% | 0% | 0% | 0 | 0 |  | 0 |  | #REF! | 0
| Общо, до деня |  | 1416433 |  | 1457286 |  |  | 1495686 |  | 1456503 | 6.755% | 1358111 | 65.44% | 888723.165 | 28.33% | 384784.038 | 6.23% |  | 84603.797 | 22.74% | 308889.018 | 49.49% | 672163.812 | 41.99% | 570318.13 | 0.233% | 3393.52968 | 0.2559% | 3476.06942 | 0.2603% | 0.029% | 389.24561 | 19.2% | 3032.205 | 88.8% | 88.99% | 15789 | 8.756% | 19.92% | 19.72% | 3145.726 | 3113.569 |  | 15870.6 |  |  | 0
Note on AU24: Author: корекция на концентрат след замер на автомобилна везна
Note on AL41: Author: Ф.П Larox - 103 т Ф.П Metso - 10 т
Note on AM41: Author: Ф.П Larox - 9,9 Ф.П Metso - 8,0
Note on AL42: Author: Ф.П Larox - 30 т Ф.П Metso - 189 т
Note on AM42: Author: Ф.П Larox - 8,9 Ф.П Metso - 8,5
Note on AU48: Author: корекция на концентрат след замер на автомобилна везна
Note on AU72: Author: корекция на концентрат след замер на автомобилна везна
Note on AL76: Author: Ф.П Larox - 24 т Ф.П Metso - 125т
Note on AL77: Author: Ф.П Larox - 25 т Ф.П Metso -164 т
Note on AM77: Author: Ф.П Larox - 11,2 Ф.П Metso - 9,3
Note on AU80: Author: корекция на концентрат след замер на автомобилна везна.
Note on AU96: Author: корекция на концентрат след замер на автомобилна везна.
Note on AU100: Author: корекция на концентрат след замер на автомобилна везна.
Note on AU104: Author: корекция на концентрат след замер на автомобилна везна.
Note on AU108: Author: корекция на концентрат след замер на автомобилна везна.
Note on AU120: Author: корекция на концентрат след замер на автомобилна везна.

## Юли
Дата | Смяна | Диспечер | Подадена руда от МГТЛ за денонощието | Състояние на склад №2 | Натрошена руда от Цех ССТ | Класа +15,0мм. | Класа +12,5мм. | Превозена руда до междинни бункери | Състояние на междинни бункери | Преработена руда в цех МФЦ | Влага на преработената руда | Суха преработена руда | Грано диорити |  | Дайки |  | Шисти | Показания на Гранулометър PSI500i руда, +0,20мм |  | Смилане класа + 0,20мм |  | Смилане класа -0,08мм |  | Плътност на пулпа |  | Съдържание на мед в рудите по Химия | Метал мед в рудите по Химия | Съдържание на мед в рудите по Куриер | Метал мед в рудите по Куриер | Коригирана съдържание на мед в рудите | Съдържание на мед в отпадъка по Куриер | Метал мед в отпадъка по Куриер | Съдържание на мед в медния к-т Куриер | Метал мед в концентрата по Куриер | Технологично извличане по Куриер | Товарно извличане | Добит меден концентрат | Влага на медния концентрат | Съдържание на мед в медния к-т | Съдържание на мед в медния к-т /химия-товарен/ | Метал мед в медния концентрат | Метал мед в медния концентрат /химия/ | Литрово тегло в сгъстителя | Меден концентрат, автомобилна везна | Меден концентрат в склад | Меден концентрат в склад | Добит молибденов концентрат | Съдържание на Мо в молибденовия к-т | последни данни за съдържания в 8-ма пречистка |  | последни данни за съдържания във 2-ра пречистка
|  |  | тона | метра | тона | % | % | тона |  | тона | % | тона | % |  | % |  | % |  |  | % |  | % |  | % |  | % | % | % | % | % | % | тона | % | тона | % | % | тона | % | % |  | тона |  | кг/литър | тон | тон | тон | кг. | % | Мо % | Cu % | Мо % | Cu %
#REF!
1 | 1 | Цвета Владова | 6200 | 1 | 9687 | 0.7 | 8.3 | 9177 | 4.5 | 15547 | 6.6% | 14521 | 61.8% | 8973.978 | 33% | 4791.93 | 5.2% | 22.52% | 755.092 | 21.5% | 3122.015 | 51.2% | 7434.752 | 42% | 6098.82 | 0.269% | 39.06149 | 0.275% | 39.93275 | 0.2628% | 0.028% | 4.06588 | 20.97% | 33.61491 | 89.94% | 89.46% | 175 | 8.4% | 21.27% | 21.15% | 34.09581 | 33.90345 | 1.55 | 580.66 | #REF!
| 2 | Мария Лачева | 20722 | 3 | 19202 | 0.5 | 8 | 18771 | 2.8 | 15611 | 6.9% | 14534 | 60.3% | 8764.002 | 33.2% | 4825.288 | 6.5% | 22.51% | 944.71 | 22.9% | 3328.286 | 48.8% | 7092.592 | 42% | 6104.28 | 0.261% | 37.93374 | 0.264% | 38.36976 | 0.3686% | 0.03% | 21.61 | 21.61% | 31.2074332 | 88.76% | 91.99% | 158 | 8.6% | 22.13% | 21.69% | 31.9583756 | 31.3229628 | 1.58 |  | #REF!
| 3 | Николинка Мутафова | 17725 | 2 | 18040 | 1.3 | 7.9 | 17477 | 2.3 | 15973 | 6.6% | 14919 | 64.2% | 9577.998 | 31.3% | 4669.647 | 4.5% | 21.76% | 671.355 | 22.2% | 3312.018 | 48.1% | 7176.039 | 42% | 6265.98 | 0.26% | 38.7894 | 0.262% | 39.08778 | 0.3677% | 0.03% | 21.36 | 21.36% | 32.9939376 | 88.67% | 91.97% | 169 | 8.6% | 21.69% | 21.14% | 33.5036754 | 32.6541124 | 1.55 |  | #REF!
| Общо |  | 44647 |  | 46929 |  |  | 45425 |  | 47131 | 6.699% | 43974 | 62.12% | 27315.978 | 32.49% | 14286.865 | 5.392% |  | 2371.157 | 22.2% | 9762.319 | 49.36% | 21703.383 | 42% | 18469.08 | 0.2633% | 115.78463 | 0.267% | 117.39029 | 0.3334% | 0.02934% | 47.03588 | 21.31% | 97.8162808 | 89.13% | 91.32% | 502 | 8.53% | 21.7% | 21.33% | 99.557861 | 97.8805252 |  | 580.66 |  | #REF! | 0
2 | 1 | Цвета Владова | 3900 | 1 | 11916 | 1.1 | 7.2 | 11622 | 4 | 15819 | 6.7% | 14759 | 61.9% | 9135.821 | 34.7% | 5121.373 | 3.4% | 22.08% | 501.806 | 22.5% | 3320.775 | 49.6% | 7320.464 | 44% | 6493.96 | 0.26% | 38.3734 | 0.258% | 38.07822 | 0.2683% | 0.029% | 4.28011 | 20.99% | 33.573505 | 88.88% | 89.31% | 175 | 8.6% | 22.08% | 21.82% | 35.31696 | 34.90109 | 1.58 | 594.16 | #REF!
| 2 | Георги Томов | 23000 | 7 | 18893 | 0.8 | 5.5 | 17979 | 2.6 | 15587 | 7% | 14496 | 64.3% | 9320.928 | 31.9% | 4624.224 | 3.8% | 24.33% | 550.848 | 24.2% | 3508.032 | 48% | 6958.08 | 46% | 6668.16 | 0.252% | 36.52992 | 0.268% | 38.84928 | 0.2599% | 0.031% | 4.49376 | 21.26% | 32.291814 | 88.56% | 88.2% | 166 | 8.5% | 21.85% | 21.69% | 33.187965 | 32.944941 | 1.58 |  | #REF!
| 3 | Мария Лачева | 19820 | 1 | 19007 | 0.7 | 6.3 | 19279 | 1.4 | 15798 | 6.8% | 14724 | 65.2% | 9600.048 | 27.3% | 4019.652 | 7.5% | 22.28% | 1104.3 | 23.4% | 3445.416 | 49.4% | 7273.656 | 44% | 6478.56 | 0.255% | 37.5462 | 0.264% | 38.87136 | 0.2903% | 0.029% | 4.26996 | 21.29% | 37.8744842 | 89.14% | 90.13% | 194 | 8.3% | 21.63% | 20.42% | 38.4793374 | 36.3267716 | 1.58 |  | #REF!
| Общо |  | 46720 |  | 49816 |  |  | 48880 |  | 47204 | 6.833% | 43979 | 63.8% | 28056.797 | 31.3% | 13765.249 | 4.905% |  | 2156.954 | 23.36% | 10274.223 | 49.01% | 21552.2 | 44.66% | 19640.68 | 0.2557% | 112.44952 | 0.2633% | 115.79886 | 0.2729% | 0.02966% | 13.04383 | 21.18% | 103.7398032 | 88.86% | 89.25% | 535 | 8.46% | 21.85% | 21.31% | 106.9842624 | 104.1728026 |  | 594.16 |  | #REF! | 0
3 | 1 | Иванка Копаранска | 5757 | 1 | 8402 | 0.6 | 6.2 | 7958 | 3.9 | 15954 | 6% | 14997 | 76.7% | 11502.699 | 18.9% | 2834.433 | 4.4% | 21.96% | 659.868 | 21.8% | 3269.346 | 52.7% | 7903.419 | 44% | 6598.68 | 0.269% | 40.34193 | 0.259% | 38.84223 | 0.2674% | 0.028% | 4.19916 | 21.54% | 33.7393944 | 89.31% | 89.64% | 171 | 8.4% | 22.92% | 22.09% | 35.9009712 | 34.6008924 | 1.58 |  | #REF!
| 2 | Георги Томов | 20000 | 4 | 17889 | 1.1 | 5.7 | 16838 | 3.8 | 15944 | 6.3% | 14940 | 67.8% | 10129.32 | 26.2% | 3914.28 | 6% | 21.91% | 896.4 | 22.9% | 3421.26 | 51.1% | 7634.34 | 42% | 6274.8 | 0.26% | 38.844 | 0.243% | 36.3042 | 0.2792% | 0.028% | 4.1832 | 21.17% | 35.2158716 | 88.59% | 90.08% | 182 | 8.6% | 22.56% | 21.64% | 37.5281088 | 35.9977072 | 1.58 |  | #REF!
| 3 | Николинка Мутафова | 21473 | 0 | 18193 | 0.4 | 6 | 18737 | 1.9 | 15765 | 6.4% | 14756 | 67.3% | 9930.788 | 29% | 4279.24 | 3.7% | 22.55% | 545.972 | 24.1% | 3556.196 | 49.1% | 7245.196 | 43% | 6345.08 | 0.245% | 36.1522 | 0.232% | 34.23392 | 0.2737% | 0.027% | 3.98412 | 21.67% | 35.6142116 | 88.47% | 90.25% | 181 | 9.2% | 22.15% | 21.67% | 36.403082 | 35.6142116 | 1.58 |  | #REF!
| Общо |  | 47230 |  | 44484 |  |  | 43533 |  | 47663 | 6.233% | 44693 | 70.62% | 31562.807 | 24.67% | 11027.953 | 4.704% |  | 2102.24 | 22.93% | 10246.802 | 50.98% | 22782.955 | 43% | 19218.56 | 0.2581% | 115.33813 | 0.2447% | 109.38035 | 0.2734% | 0.02767% | 12.36648 | 21.46% | 104.5694776 | 88.81% | 89.99% | 534 | 8.739% | 22.54% | 21.8% | 109.832162 | 106.2128112 |  | 0 |  | #REF! | 0
4 | 1 | Иванка Копаранска | 3855 | 0 | 8785 | 0.4 | 5.6 | 8959 | 4.7 | 15752 | 6.3% | 14760 | 77% | 11365.2 | 19.9% | 2937.24 | 3.1% | 21.69% | 457.56 | 23.6% | 3483.36 | 49.7% | 7335.72 | 43% | 6346.8 | 0.251% | 37.0476 | 0.23% | 33.948 | 0.2676% | 0.027% | 3.9852 | 21.8% | 33.020242 | 88.37% | 90.02% | 167 | 9.3% | 23.45% | 22.12% | 35.5194805 | 33.5049428 | 1.58 |  | #REF!
| 2 | Георги Томов | 20400 | 4 | 19985 | 0.9 | 7.2 | 18750 | 2.9 | 16145 | 6.2% | 15144 | 76.1% | 11524.584 | 17.9% | 2710.776 | 6% | 22.46% | 908.64 | 22.2% | 3361.968 | 52% | 7874.88 | 44% | 6663.36 | 0.268% | 40.58592 | 0.243% | 36.79992 | 0.2698% | 0.028% | 4.24032 | 20.88% | 34.6954608 | 88.6% | 89.74% | 182 | 8.7% | 22.04% | 20.67% | 36.6229864 | 34.3465122 | 1.5 |  | #REF!
| 3 | Цвета Владова | 18165 | 2 | 17423 | 0.8 | 7.6 | 17475 | 2.4 | 16526 | 5.7% | 15584 | 72.9% | 11360.736 | 22.1% | 3444.064 | 5% | 20.75% | 779.2 | 20.7% | 3225.888 | 51.8% | 8072.512 | 43% | 6701.12 | 0.261% | 40.67424 | 0.233% | 36.31072 | 0.2775% | 0.028% | 4.36352 | 21.86% | 39.803781 | 88.1% | 90.03% | 199 | 8.5% | 21.35% | 19.75% | 38.8751475 | 35.9617875 | 1.56 |  | #REF!
| Общо |  | 42420 |  | 46193 |  |  | 45184 |  | 48423 | 6.062% | 45488 | 75.3% | 34250.52 | 19.99% | 9092.08 | 4.716% |  | 2145.4 | 22.14% | 10071.216 | 51.19% | 23283.112 | 43.33% | 19711.28 | 0.2601% | 118.30776 | 0.2354% | 107.05864 | 0.2717% | 0.02767% | 12.58904 | 21.51% | 107.5194838 | 88.35% | 89.93% | 548 | 8.81% | 22.26% | 20.83% | 111.0176144 | 103.8132425 |  | 0 |  | #REF! | 0
5 | 1 | Иванка Копаранска | 15071 | 0 | 19103 | 0.4 | 7.8 | 18561 | 1.9 | 16408 | 6.5% | 15341 | 72.5% | 11122.225 | 23.9% | 3666.499 | 3.6% | 21.03% | 552.276 | 21.1% | 3236.951 | 51% | 7823.91 | 42% | 6443.22 | 0.258% | 39.57978 | 0.228% | 34.97748 | 0.2756% | 0.028% | 4.29548 | 21.63% | 35.2672824 | 87.83% | 89.95% | 178 | 8.4% | 23.3% | 22.23% | 37.990184 | 36.2455704 | 1.6 |  | #REF!
| 2 | Мария Лачева | 21200 | 4 | 18439 | 0.5 | 6.5 | 18500 | 1.5 | 16382 | 5.4% | 15497 | 72.4% | 11219.828 | 24% | 3719.28 | 3.6% | 21.45% | 557.892 | 21.1% | 3269.867 | 51.8% | 8027.446 | 41% | 6353.77 | 0.241% | 37.34777 | 0.23% | 35.6431 | 0.2657% | 0.028% | 4.33916 | 21.32% | 35.4653936 | 87.94% | 89.57% | 182 | 8.6% | 22.14% | 21.28% | 36.8294472 | 35.3988544 | 1.5 |  | #REF!
| 3 | Цвета Владова | 18200 | 1 | 18280 | 0.6 | 7.1 | 17560 | 1.3 | 16374 | 7.1% | 15211 | 61.5% | 9354.765 | 33.8% | 5141.318 | 4.7% | 21.25% | 714.917 | 20.6% | 3133.466 | 52.4% | 7970.564 | 43% | 6540.73 | 0.239% | 36.35429 | 0.224% | 34.07264 | 0.2601% | 0.027% | 4.10697 | 21.24% | 34.204896 | 88.06% | 89.73% | 176 | 8.5% | 22.02% | 21.14% | 35.461008 | 34.043856 | 1.5 |  | #REF!
| Общо |  | 54471 |  | 55822 |  |  | 54621 |  | 49164 | 6.333% | 46049 | 68.83% | 31696.818 | 27.2% | 12527.097 | 3.963% |  | 1825.085 | 20.93% | 9640.284 | 51.73% | 23821.92 | 41.99% | 19337.72 | 0.246% | 113.28184 | 0.2274% | 104.69322 | 0.2672% | 0.02767% | 12.74161 | 21.4% | 104.937572 | 87.94% | 89.75% | 536 | 8.501% | 22.49% | 21.55% | 110.2806392 | 105.6882808 |  | 0 |  | #REF! | 0
6 | 1 | Иванка Копаранска | 9614 | 0 | 11851 | 0.7 | 5.9 | 11941 | 2.6 | 16337 | 7% | 15193 | 61.4% | 9328.502 | 32.4% | 4922.532 | 6.2% | 21.78% | 941.966 | 22.4% | 3403.232 | 50.2% | 7626.886 | 41% | 6229.13 | 0.24% | 36.4632 | 0.224% | 34.03232 | 0.2499% | 0.027% | 4.10211 | 21.67% | 33.692516 | 88.06% | 89.31% | 169 | 8% | 21.78% | 20.96% | 33.863544 | 32.588608 | 1.6 |  | #REF!
| 2 | Николинка Мутафова | 20565 | 3 | 17224 | 1.4 | 7.5 | 16705 | 3 | 16339 | 6.6% | 15261 | 71.6% | 10926.876 | 24.6% | 3754.206 | 3.8% | 20.49% | 579.918 | 20.8% | 3174.288 | 51.9% | 7920.459 | 40% | 6104.4 | 0.246% | 37.54206 | 0.248% | 37.84728 | 0.2791% | 0.027% | 4.12047 | 21.29% | 36.8178615 | 89.23% | 90.44% | 189 | 8.5% | 22.25% | 20.92% | 38.4780375 | 36.178002 | 1.6 |  | #REF!
| 3 | Цвета Владова | 18500 | 1 | 19028 | 0.8 | 8 | 18559 | 1 | 16300 | 6.7% | 15208 | 81.4% | 12379.312 | 14.3% | 2174.744 | 4.3% | 19.99% | 653.944 | 20.1% | 3056.808 | 52.7% | 8014.616 | 40% | 6083.2 | 0.242% | 36.80336 | 0.242% | 36.80336 | 0.2669% | 0.027% | 4.10616 | 20.65% | 33.5168085 | 88.96% | 89.99% | 177 | 8.3% | 22.48% | 21.59% | 36.4870632 | 35.0425131 | 1.6 |  | #REF!
| Общо |  | 48679 |  | 48103 |  |  | 47205 |  | 48976 | 6.767% | 45662 | 71.47% | 32634.69 | 23.76% | 10851.482 | 4.765% |  | 2175.828 | 21.1% | 9634.328 | 51.6% | 23561.961 | 40.33% | 18416.73 | 0.2427% | 110.80862 | 0.238% | 108.68296 | 0.2653% | 0.027% | 12.32874 | 21.2% | 104.027186 | 88.77% | 89.93% | 535 | 8.276% | 22.17% | 21.16% | 108.8286447 | 103.8091231 |  | 0 |  | #REF! | 0
7 | 1 | Мария Лачева | 3900 | 0 | 7772 | 1 | 7.2 | 8143 | 4.9 | 15394 | 6.6% | 14378 | 63.4% | 9115.652 | 29.6% | 4255.888 | 7% | 18.71% | 1006.46 | 20.8% | 2990.624 | 52.3% | 7519.694 | 40% | 5751.2 | 0.242% | 34.79476 | 0.236% | 33.93208 | 0.2568% | 0.028% | 4.02584 | 20.8% | 32.5312 | 88.25% | 89.21% | 170 | 8% | 21.03% | 20.94% | 32.89092 | 32.75016 | 1.58 | 1017.68 | #REF!
| 2 | Николинка Мутафова | 19500 | 4 | 20007 | 0.8 | 7.5 | 19470 | 2 | 16183 | 6.5% | 15131 | 60.7% | 9184.517 | 33% | 4993.23 | 6.3% |  | 953.253 | 19.7% | 2980.807 | 53.7% | 8125.347 | 40% | 6052.4 | 0.244% | 36.91964 | 0.251% | 37.97881 | 0.2575% | 0.028% | 4.23668 | 21.29% | 32.6339507 | 88.96% | 89.23% | 169 | 9.3% | 22.65% | 22.41% | 34.7185995 | 34.3507203 | 1.55 |  | #REF!
| 3 | Георги Томов | 22000 | 1 | 19549 | 0.5 | 5.6 | 18739 | 1.5 | 16151 | 6.4% | 15117 | 63.8% | 9644.646 | 34.3% | 5185.131 | 1.9% |  | 287.223 | 20% | 3023.4 | 52.9% | 7996.893 | 39% | 5895.63 | 0.252% | 38.09484 | 0.256% | 38.69952 | 0.27% | 0.028% | 4.23276 | 21.42% | 34.7286744 | 89.18% | 89.74% | 177 | 8.4% | 22.56% | 22.39% | 36.5769792 | 36.3013548 | 1.58 |  | #REF!
| Общо |  | 45400 |  | 47328 |  |  | 46352 |  | 47728 | 6.498% | 44626 | 62.62% | 27944.815 | 32.34% | 14434.249 | 5.035% |  | 2246.936 | 20.16% | 8994.831 | 52.98% | 23641.934 | 39.66% | 17699.23 | 0.2461% | 109.80924 | 0.2479% | 110.61041 | 0.2615% | 0.028% | 12.49528 | 21.18% | 99.8938251 | 88.82% | 89.4% | 516 | 8.563% | 22.1% | 21.93% | 104.1864987 | 103.4022351 |  | 1017.68 |  | #REF! | 0
8 | 1 | Мария Лачева | 3200 | 0 | 7187 | 1.6 | 6.5 | 7748 | 4.1 | 14986 | 5.8% | 14117 | 70% | 9881.9 | 25% | 3529.25 | 5% | 19.34% | 705.85 | 21% | 2964.57 | 51.8% | 7312.606 | 40% | 5646.8 | 0.263% | 37.12771 | 0.255% | 35.99835 | 0.2583% | 0.028% | 3.95276 | 21.45% | 30.0289275 | 89.14% | 89.27% | 153 | 8.5% | 23.22% | 22.88% | 32.506839 | 32.030856 | 1.6 | 1025.94 | #REF!
| 2 | Юлияна Цветкова | 20300 | 3 | 19179 | 0.6 | 6.9 | 18250 | 2.6 | 14975 | 6.8% | 13957 | 66.8% | 9323.276 | 27.1% | 3782.347 | 6.1% | 18.96% | 851.377 | 20.4% | 2847.228 | 51.9% | 7243.683 | 41% | 5722.37 | 0.263% | 36.70691 | 0.261% | 36.42777 | 0.291% | 0.029% | 4.04753 | 21.23% | 34.3830465 | 89.01% | 90.15% | 177 | 8.5% | 22.58% | 22.59% | 36.569439 | 36.5856345 | 1.6 |  | #REF!
| 3 | Георги Томов | 19500 | 2 | 18067 | 0.8 | 5 | 18275 | 0.8 | 14833 | 6.6% | 13854 | 57.2% | 7924.488 | 32.6% | 4516.404 | 10.2% | 20.37% | 1413.108 | 21.5% | 2978.61 | 51.4% | 7120.956 | 41% | 5680.14 | 0.264% | 36.57456 | 0.259% | 35.88186 | 0.2637% | 0.03% | 4.1562 | 21.25% | 31.33865 | 88.54% | 88.74% | 161 | 8.4% | 21.95% | 21.82% | 32.370982 | 32.1792632 | 1.58 |  | #REF!
| Общо |  | 43000 |  | 44433 |  |  | 44273 |  | 44794 | 6.399% | 41928 | 64.71% | 27129.664 | 28.21% | 11828.001 | 7.084% |  | 2970.335 | 20.97% | 8790.408 | 51.7% | 21677.245 | 40.66% | 17049.31 | 0.2633% | 110.40918 | 0.2583% | 108.30798 | 0.2709% | 0.029% | 12.15649 | 21.31% | 95.750624 | 88.9% | 89.41% | 491 | 8.467% | 22.59% | 22.43% | 101.44726 | 100.7957537 |  | 1025.94 |  | #REF! | 0
9 | 1 | Иванка Копаранска | 5500 | 1 | 8229 | 1.3 | 6 | 8186 | 4.5 | 14696 | 6% | 13814 | 63.5% | 8771.89 | 31.6% | 4365.224 | 4.9% | 20.85% | 676.886 | 21.2% | 2928.568 | 52.7% | 7279.978 | 41% | 5663.74 | 0.282% | 38.95548 | 0.278% | 38.40292 | 0.2964% | 0.031% | 4.28234 | 21.72% | 35.2072512 | 88.98% | 89.67% | 176 | 7.9% | 22.62% | 22.79% | 36.6661152 | 36.9416784 | 1.55 | 1023.4 | #REF!
| 2 | Юлияна Цветкова | 20400 | 5 | 20517 | 0.5 | 6.3 | 19924 | 1.5 | 14827 | 6.6% | 13848 | 60.8% | 8419.584 | 25.2% | 3489.696 | 14% | 20.05% | 1938.72 | 21.1% | 2921.928 | 51.5% | 7131.72 | 42% | 5816.16 | 0.295% | 40.8516 | 0.288% | 39.88224 | 0.3072% | 0.032% | 4.43136 | 21.41% | 36.043735 | 89.02% | 89.71% | 185 | 9% | 22.64% | 22.43% | 38.11444 | 37.760905 | 1.6 |  | #REF!
| 3 | Георги Томов | 19455 | 1 | 16318 | 0.7 | 5.3 | 16195 | 1.2 | 14984 | 6.6% | 13995 | 55.7% | 7795.215 | 30.9% | 4324.455 | 13.4% | 19.57% | 1875.33 | 22% | 3078.9 | 50.6% | 7081.47 | 40% | 5598 | 0.282% | 39.4659 | 0.27% | 37.7865 | 0.2851% | 0.033% | 4.61835 | 21.15% | 32.282937 | 87.91% | 88.55% | 167 | 8.6% | 23.11% | 23.4% | 35.2746418 | 35.717292 | 1.55 |  | #REF!
| Общо |  | 45355 |  | 45064 |  |  | 44305 |  | 44507 | 6.402% | 41657 | 59.98% | 24986.689 | 29.24% | 12179.375 | 10.78% |  | 4490.936 | 21.44% | 8929.396 | 51.6% | 21493.168 | 41% | 17077.9 | 0.2863% | 119.27298 | 0.2786% | 116.07166 | 0.2962% | 0.03201% | 13.33205 | 21.42% | 103.5339232 | 88.65% | 89.32% | 528 | 8.507% | 22.79% | 22.88% | 110.055197 | 110.4198754 |  | 1023.4 |  | #REF! | 0
10 | 1 | Иванка Копаранска | 4600 | 0 | 11089 | 1.1 | 6.6 | 10645 | 3.4 | 15313 | 6.2% | 14364 | 61.6% | 8848.224 | 31.7% | 4553.388 | 6.7% | 19.7% | 962.388 | 21.5% | 3088.26 | 51% | 7325.64 | 40% | 5745.6 | 0.281% | 40.36284 | 0.267% | 38.35188 | 0.2802% | 0.031% | 4.45284 | 21.16% | 34.651616 | 88.52% | 89.06% | 178 | 8% | 21.86% | 22.27% | 35.797936 | 36.469352 | 1.55 | 1019.72 | #REF!
| 2 | Юлияна Цветкова | 20300 | 3 | 19090 | 1.2 | 8.1 | 18796 | 1.4 | 16026 | 6.2% | 15032 | 51.5% | 7741.48 | 45.7% | 6869.624 | 2.8% | 22.05% | 420.896 | 22.6% | 3397.232 | 49.9% | 7500.968 | 43% | 6463.76 |  | 0 | 0.284% | 42.69088 | 0.2716% | 0.032% | 4.81024 | 21.88% | 35.5519368 | 88.86% | 88.35% | 177 | 8.2% | 22.17% |  | 36.0231462 | 0 | 1.6 |  | #REF!
| 3 | Георги Томов | 22400 | 1 | 17697 | 0.5 | 6.3 | 17357 | 1.4 | 16063 | 6.3% | 15051 | 59.1% | 8895.141 | 27.7% | 4169.127 | 13.2% |  | 1986.732 |  | 0 |  | 0 | 42% | 6321.42 |  | 0 | 0.274% | 41.23974 | 0.035% | 0.035% | 5.26785 | 21.21% | 34.2312432 | 87.37% | 0% | 176 | 8.3% |  |  | 0 | 0 | 1.6 |  | #REF!
| Общо |  | 47300 |  | 47876 |  |  | 46798 |  | 47402 | 6.234% | 44447 | 57.34% | 25484.845 | 35.08% | 15592.139 | 7.582% |  | 3370.016 | 14.59% | 6485.492 | 33.36% | 14826.608 | 41.69% | 18530.78 | 0.09081% | 40.36284 | 0.2751% | 122.2825 | 0.1943% | 0.03269% | 14.53093 | 21.42% | 104.434796 | 88.25% | 83.36% | 531 | 8.166% | 14.56% | 7.194% | 71.8210822 | 36.469352 |  | 1019.72 |  | #REF! | 0
11 | 1 | Иванка Копаранска | 4243 | 1 | 6203 | 1.1 | 7 | 6661 | 5.7 | 15692 | 6.3% | 14703 | 49.2% | 7233.876 | 40.9% | 6013.527 | 9.9% | 21.26% | 1455.597 | 22.4% | 3293.472 | 51% | 7498.53 | 42% | 6175.26 | 0.287% | 42.19761 | 0.269% | 39.55107 | 0.2797% | 0.035% | 5.14605 | 21.29% | 35.260498 | 87.13% | 87.63% | 182 | 9% | 21.72% | 21.46% | 35.972664 | 35.542052 | 1.6 |  | #REF!
| 2 | Юлияна Цветкова | 19600 | 4 | 20546 | 0.7 | 6.6 | 19496 | 3 | 15723 | 6.5% | 14701 | 53.7% | 7894.437 | 36.1% | 5307.061 | 10.2% | 21.27% | 1499.502 | 22.6% | 3322.426 | 49.5% | 7276.995 | 42% | 6174.42 | 0.288% | 42.33888 | 0.272% | 39.98672 | 0.2767% | 0.038% | 5.58638 | 21.37% | 33.2173143 | 86.18% | 86.41% | 171 | 9.1% | 22.58% | 22.25% | 35.0981262 | 34.5851775 | 1.55 |  | #REF!
| 3 | Мария Лачева | 18457 | 1 | 17894 | 1.1 | 6.9 | 18055 | 1.8 | 15827 | 6.4% | 14814 | 48% | 7110.72 | 38.9% | 5762.646 | 13.1% | 21.41% | 1940.634 | 22.8% | 3377.592 | 51.5% | 7629.21 | 43% | 6370.02 | 0.267% | 39.55338 | 0.252% | 37.33128 | 0.2896% | 0.038% | 5.62932 | 22.31% | 36.0980262 | 85.07% | 87.02% | 178 | 9.1% | 23.04% | 22.14% | 37.2791808 | 35.8229628 | 1.58 |  | #REF!
| Общо |  | 42300 |  | 44643 |  |  | 44212 |  | 47242 | 6.4% | 44218 | 50.29% | 22239.033 | 38.63% | 17083.234 | 11.07% |  | 4895.733 | 22.6% | 9993.49 | 50.67% | 22404.735 | 42.34% | 18719.7 | 0.2806% | 124.08987 | 0.2643% | 116.86907 | 0.282% | 0.037% | 16.36175 | 21.66% | 104.5758385 | 86.15% | 87.02% | 531 | 9.066% | 22.45% | 21.95% | 108.349971 | 105.9501923 |  | 0 |  | #REF! | 0
12 | 1 | Николинка Мутафова | 8658 | 1 | 14814 | 0.6 | 7.6 | 14244 | 2.5 | 15883 | 7% | 14771 | 37.6% | 5553.896 | 44.2% | 6528.782 | 18.2% | 21.54% | 2688.322 | 23.6% | 3485.956 | 51.5% | 7607.065 | 43% | 6351.53 | 0.286% | 42.24506 | 0.262% | 38.70002 | 0.2926% | 0.04% | 5.9084 | 21.25% | 35.4637 | 84.89% | 86.49% | 184 | 9.3% | 22.36% | 21.87% | 37.3161568 | 36.4984056 | 1.55 |  | #REF!
| 2 | Георги Томов | 20500 | 5 | 20060 | 0.6 | 6.9 | 19604 | 1.5 | 15964 | 5.9% | 15022 | 44.8% | 6729.856 | 48.3% | 7255.626 | 6.9% | 21.97% | 1036.518 | 23.6% | 3545.192 | 51.3% | 7706.286 | 42% | 6309.24 | 0.275% | 41.3105 | 0.266% | 39.95852 | 0.2761% | 0.039% | 5.85858 | 21.73% | 34.2938514 | 85.49% | 86.02% | 174 | 9.3% | 22.57% | 22.14% | 35.6195226 | 34.9409052 | 1.58 |  | #REF!
| 3 | Мария Лачева | 9809 | 5 | 15778 | 0.7 | 8 | 15797 | 1 | 15609 | 6.1% | 14657 | 41.7% | 6111.969 | 46.3% | 6786.191 | 12% | 20.53% | 1758.84 | 21.5% | 3151.255 | 52.7% | 7724.239 | 43% | 6302.51 | 0.262% | 38.40134 | 0.253% | 37.08221 | 0.2778% | 0.037% | 5.42309 | 21.7% | 34.831104 | 85.52% | 86.83% | 176 | 8.8% | 21.99% | 21.01% | 35.2965888 | 33.7235712 | 1.6 |  | #REF!
| Общо |  | 38967 |  | 50652 |  |  | 49645 |  | 47456 | 6.334% | 44450 | 41.39% | 18395.721 | 46.28% | 20570.599 | 12.34% |  | 5483.68 | 22.91% | 10182.403 | 51.83% | 23037.59 | 42.66% | 18963.28 | 0.2744% | 121.9569 | 0.2604% | 115.74075 | 0.2822% | 0.03868% | 17.19007 | 21.56% | 104.5886554 | 85.3% | 86.44% | 534 | 9.135% | 22.31% | 21.68% | 108.2322682 | 105.162882 |  | 0 |  | #REF! | 0
| 1 | Николинка Мутафова | 11916 | 4 | 13671 | 0.4 | 6.9 | 13036 | 1.8 | 15454 | 6.2% | 14496 | 40% | 5798.4 | 41.5% | 6015.84 | 18.5% | 19.92% | 2681.76 | 20.8% | 3015.168 | 52.5% | 7610.4 | 42% | 6088.32 | 0.256% | 37.10976 | 0.253% | 36.67488 | 0.2991% | 0.035% | 5.0736 | 20.95% | 36.190287 | 86.31% | 88.44% | 189 | 8.6% | 22.16% | 21.55% | 38.2805136 | 37.226763 | 1.58 |  | #REF!
| 2 | Георги Томов | 20600 | 6 | 17268 | 0.7 | 6.7 | 17633 | 0.9 | 15282 | 5.8% | 14396 | 41.2% | 5931.152 | 33% | 4750.68 | 25.8% | 19.78% | 3714.168 | 20.9% | 3008.764 | 52.6% | 7572.296 | 42% | 6046.32 |  | 0 | 0.258% | 37.14168 | 0.2736% | 0.035% | 5.0386 | 20.91% | 34.1725857 | 86.58% | 87.35% | 179 | 8.7% | 21.02% |  | 34.3523554 | 0 | 1.58 |  | #REF!
| 3 | Мария Лачева | 15782 | 4 | 16527 | 0.8 | 7.1 | 15743 | 0.7 | 15275 | 5.8% | 14389 | 38.3% | 5510.987 | 41.3% | 5942.657 | 20.4% | 19.75% | 2935.356 |  | 0 |  | 0 | 40% | 5755.6 |  | 0 | 0.244% | 35.10916 | 0.035% | 0.035% | 5.03615 | 22.04% | 35.6219296 | 85.79% | 0% | 178 | 9.2% |  |  | 0 | 0 | 1.55 |  | #REF!
| Общо |  | 48298 |  | 47466 |  |  | 46412 |  | 46011 | 5.934% | 43281 | 39.83% | 17240.539 | 38.61% | 16709.177 | 21.56% |  | 9331.284 | 13.92% | 6023.932 | 35.08% | 15182.696 | 41.34% | 17890.24 | 0.08574% | 37.10976 | 0.2517% | 108.92572 | 0.2028% | 0.035% | 15.14835 | 21.3% | 105.9848023 | 86.23% | 82.94% | 546 | 8.828% | 14.42% | 7.238% | 72.632869 | 37.226763 |  | 0 |  | #REF! | 0
14 | 1 | Николинка Мутафова | 7256 | 3 | 6960 | 0.3 | 8.5 | 7399 | 4.8 | 14959 | 7.2% | 13882 | 45.9% | 6371.838 | 29.5% | 4095.19 | 24.6% | 18.77% | 3414.972 | 19.3% | 2679.226 | 53.4% | 7412.988 | 42% | 5830.44 | 0.268% | 37.20376 | 0.244% | 33.87208 | 0.3038% | 0.035% | 4.8587 | 21.69% | 35.52822 | 85.79% | 88.62% | 180 | 9% | 22.78% | 22.18% | 37.31364 | 36.33084 | 1.6 | 1008.68 | #REF!
| 2 | Георги Томов | 20579 | 5 | 20533 | 0.7 | 7.2 | 19632 | 1.4 | 15383 | 5.9% | 14475 | 42.3% | 6122.925 | 26.6% | 3850.35 | 31.1% | 21.57% | 4501.725 | 20.2% | 2923.95 | 52.9% | 7657.275 | 42% | 6079.5 | 0.258% | 37.3455 | 0.246% | 35.6085 | 0.2561% | 0.034% | 4.9215 | 21.66% | 31.606272 | 86.31% | 86.86% | 160 | 8.8% | 22.03% | 21.5% | 32.146176 | 31.3728 | 1.56 |  | #REF!
| 3 | Иванка Копаранска | 22100 | 1 | 18578 | 0.7 | 7.9 | 18485 | 1.2 | 15569 | 5.6% | 14697 | 60% | 8818.2 | 27.4% | 4026.978 | 12.6% | 19.76% | 1851.822 | 20% | 2939.4 | 52.4% | 7701.228 | 42% | 6172.74 | 0.242% | 35.56674 | 0.241% | 35.41977 | 0.2607% | 0.03% | 4.4091 | 21.48% | 32.25222 | 87.67% | 88.61% | 165 | 9% | 22.58% | 21.96% | 33.90387 | 32.97294 | 1.55 |  | #REF!
| Общо |  | 49935 |  | 46071 |  |  | 45516 |  | 45911 | 6.222% | 43054 | 49.5% | 21312.963 | 27.81% | 11972.518 | 22.69% |  | 9768.519 | 19.84% | 8542.576 | 52.89% | 22771.491 | 42% | 18082.68 | 0.2558% | 110.116 | 0.2436% | 104.90035 | 0.273% | 0.03297% | 14.1893 | 21.61% | 99.386712 | 86.61% | 88.05% | 505 | 8.937% | 22.46% | 21.88% | 103.363686 | 100.67658 |  | 1008.68 |  | #REF! | 0
15 | 1 | Юлияна Цветкова | 6500 | 1 | 9036 | 0.8 | 6.5 | 8721 | 3.5 | 15318 | 6.2% | 14368 | 55.2% | 7931.136 | 39.5% | 5675.36 | 5.3% | 18.94% | 761.504 | 20.5% | 2945.44 | 51% | 7327.68 | 41% | 5890.88 | 0.255% | 36.6384 | 0.244% | 35.05792 | 0.2655% | 0.03% | 4.3104 | 22.07% | 32.7724051 | 87.82% | 88.82% | 163 | 8.9% | 22.79% | 22.61% | 33.8415547 | 33.5742673 | 1.5 | 1009.56 | #REF!
| 2 | Георги Томов | 22000 | 3 | 20241 | 0.7 | 6.6 | 19420 | 1.6 | 16026 | 5.8% | 15096 | 57.1% | 8619.816 | 24.4% | 3683.424 | 18.5% | 21.07% | 2792.76 | 21.5% | 3245.64 | 51.1% | 7714.056 | 42% | 6340.32 | 0.265% | 40.0044 | 0.26% | 39.2496 | 0.2771% | 0.031% | 4.67976 | 21.69% | 35.1720702 | 88.2% | 88.93% | 178 | 8.9% | 22.91% | 22.25% | 37.1503978 | 36.080155 | 1.58 |  | #REF!
| 3 | Иванка Копаранска | 18411 | 0 | 16215 | 0.7 | 8.9 | 16307 | 1.3 | 14143 | 5.7% | 13337 | 66.5% | 8869.105 | 24.4% | 3254.228 | 9.1% | 19.28% | 1213.667 | 20.3% | 2707.411 | 51.5% | 6868.555 | 42% | 5601.54 | 0.263% | 35.07631 | 0.253% | 33.74261 | 0.2717% | 0.029% | 3.86773 | 21.25% | 30.8479875 | 88.66% | 89.44% | 159 | 8.7% | 22.3% | 21.78% | 32.372241 | 31.6173726 | 1.5 |  | #REF!
| Общо |  | 46911 |  | 45492 |  |  | 44448 |  | 45487 | 5.904% | 42801 | 59.39% | 25420.057 | 29.47% | 12613.012 | 11.14% |  | 4767.931 | 20.79% | 8898.491 | 51.19% | 21910.291 | 41.66% | 17832.74 | 0.261% | 111.71911 | 0.2524% | 108.05013 | 0.2715% | 0.03004% | 12.85789 | 21.68% | 98.7924628 | 88.22% | 89.05% | 500 | 8.836% | 22.68% | 22.23% | 103.3641935 | 101.2717949 |  | 1009.56 |  | #REF! | 0
16 | 1 | Юлияна Цветкова | 5000 | 1 | 8230 | 1.4 | 9.1 | 8019 | 3.7 | 15970 | 6% | 15012 | 53% | 7956.36 | 42.6% | 6395.112 | 4.4% | 21.83% | 660.528 | 22.9% | 3437.748 | 49.8% | 7475.976 | 42% | 6305.04 | 0.251% | 37.68012 | 0.249% | 37.37988 | 0.2588% | 0.028% | 4.20336 | 21.45% | 33.32901 | 88.87% | 89.29% | 170 | 8.6% | 22.3% | 22.14% | 34.64974 | 34.401132 | 1.6 | 1009.42 | #REF! | 44.92
| 2 | Димитър Цончев | 23889 | 1 | 18599 | 0.7 | 7.8 | 18037 | 2.8 | 16524 | 5.9% | 15549 | 55.8% | 8676.342 | 39.9% | 6204.051 | 4.3% | 22.47% | 668.607 | 21.4% | 3327.486 | 50.5% | 7852.245 | 43% | 6686.07 | 0.251% | 39.02799 | 0.254% | 39.49446 | 0.2616% | 0.028% | 4.35372 | 22.5% | 34.4358 | 89.09% | 89.4% | 168 | 8.9% | 23.73% | 22.68% | 36.3182904 | 34.7112864 | 1.5 |  | #REF!
| 3 | Иванка Копаранска | 14330 | 0 | 18940 | 1.3 | 7.3 | 18689 | 1.7 | 16603 | 5.1% | 15756 | 49.7% | 7830.732 | 43.6% | 6869.616 | 6.7% | 21.71% | 1055.652 | 23.3% | 3671.148 | 49.1% | 7736.196 | 42% | 6617.52 | 0.255% | 40.1778 | 0.262% | 41.28072 | 0.2669% | 0.027% | 4.25412 | 21.28% | 35.0888048 | 89.81% | 89.99% | 181 | 8.9% | 22.92% | 22.54% | 37.7930172 | 37.1664314 | 1.55 |  | #REF!
| Общо |  | 43219 |  | 45769 |  |  | 44745 |  | 49097 | 5.662% | 46317 | 52.82% | 24463.434 | 42.03% | 19468.779 | 5.149% |  | 2384.787 | 22.53% | 10436.382 | 49.8% | 23064.417 | 42.34% | 19608.63 | 0.2524% | 116.88591 | 0.2551% | 118.15506 | 0.2625% | 0.02766% | 12.8112 | 21.75% | 102.8536148 | 89.27% | 89.57% | 519 | 8.802% | 22.99% | 22.46% | 108.7610476 | 106.2788498 |  | 1009.42 |  | #REF! | 0
17 | 1 | Юлияна Цветкова | 5600 | 1 | 10774 | 1.1 | 8.1 | 10441 | 4.1 | 16374 | 5.9% | 15408 | 64.1% | 9876.528 | 25% | 3852 | 10.9% | 22.38% | 1679.472 | 23% | 3543.84 | 49.5% | 7626.96 | 43% | 6625.44 | 0.26% | 40.0608 | 0.261% | 40.21488 | 0.2605% | 0.028% | 4.31424 | 21.15% | 34.87212 | 89.39% | 89.37% | 180 | 8.4% | 21.73% | 22.14% | 35.828424 | 36.504432 | 1.58 | 1009.14 | #REF!
| 2 | Димитър Цончев | 20070 | 2 | 15757 | 1 | 7.9 | 15677 | 4.1 | 16436 | 6% | 15450 | 70.7% | 10923.15 | 21.7% | 3352.65 | 7.6% | 21.14% | 1174.2 | 23.2% | 3584.4 | 48.8% | 7539.6 | 43% | 6643.5 | 0.247% | 38.1615 | 0.244% | 37.698 | 0.2489% | 0.028% | 4.326 | 21.34% | 32.1277968 | 88.64% | 88.86% | 164 | 8.2% | 22.67% | 22.79% | 34.1301384 | 34.3108008 | 1.6 |  | #REF!
| 3 | Николинка Мутафова | 18145 | 0 | 16059 | 0.8 | 8.5 | 16084 | 3.9 | 16380 | 6.1% | 15381 | 67.6% | 10397.556 | 26% | 3999.06 | 6.4% | 21.34% | 984.384 | 23.8% | 3660.678 | 48.8% | 7505.928 | 43% | 6613.83 | 0.24% | 36.9144 | 0.232% | 35.68392 | 0.2472% | 0.027% | 4.15287 | 21.43% | 32.550027 | 88.47% | 89.19% | 166 | 8.5% | 22.3% | 22.68% | 33.87147 | 34.448652 | 1.55 |  | #REF!
| Общо |  | 43815 |  | 42590 |  |  | 42202 |  | 49190 | 6% | 46239 | 67.47% | 31197.234 | 24.23% | 11203.71 | 8.3% |  | 3838.056 | 23.33% | 10788.918 | 49.03% | 22672.488 | 43% | 19882.77 | 0.249% | 115.1367 | 0.2457% | 113.5968 | 0.2522% | 0.02767% | 12.79311 | 21.31% | 99.5499438 | 88.85% | 89.14% | 510 | 8.368% | 22.23% | 22.54% | 103.8300324 | 105.2638848 |  | 1009.14 |  | #REF! | 0
18 | 1 | Георги Томов | 3800 | 1 | 12894 | 1.2 | 6.8 | 12277 | 5.5 | 16140 | 6% | 15172 | 64.7% | 9816.284 | 28.1% | 4263.332 | 7.2% | 21.12% | 1092.384 | 22.8% | 3459.216 | 50.3% | 7631.516 | 43% | 6523.96 | 0.243% | 36.86796 | 0.24% | 36.4128 | 0.2539% | 0.027% | 4.09644 | 21.04% | 32.150172 | 88.86% | 89.47% | 167 | 8.5% | 22.53% | 22.29% | 34.4269665 | 34.0602345 | 1.58 | 505.74 | #REF!
| 2 | Мария Лачева | 20067 | 4 | 18084 | 1.3 | 8.9 | 17665 | 4.5 | 16189 | 6% | 15218 | 59.1% | 8993.838 | 34.4% | 5234.992 | 6.5% | 21.75% | 989.17 | 22.5% | 3424.05 | 49.8% | 7578.564 | 42% | 6391.56 | 0.258% | 39.26244 | 0.251% | 38.19718 | 0.2575% | 0.028% | 4.26104 | 21.42% | 32.4281664 | 88.96% | 89.23% | 166 | 8.8% | 23.07% | 22.74% | 34.9261344 | 34.4265408 | 1.52 |  | #REF!
| 3 | Николинка Мутафова | 18933 | 3 | 18954 | 1.1 | 8.5 | 18773 | 3.5 | 16360 | 6.1% | 15362 | 67.2% | 10323.264 | 23.6% | 3625.432 | 9.2% | 21.83% | 1413.304 | 23.2% | 3563.984 | 49.6% | 7619.552 | 42% | 6452.04 | 0.25% | 38.405 | 0.253% | 38.86586 | 0.2749% | 0.028% | 4.30136 | 20.85% | 35.402466 | 89.05% | 89.93% | 187 | 9.2% | 22.34% | 21.94% | 37.9324264 | 37.2532424 | 1.55 |  | #REF!
| Общо |  | 42800 |  | 49932 |  |  | 48715 |  | 48689 | 6.034% | 45752 | 63.68% | 29133.386 | 28.68% | 13123.756 | 7.639% |  | 3494.858 | 22.83% | 10447.25 | 49.9% | 22829.632 | 42.33% | 19367.56 | 0.2503% | 114.5354 | 0.248% | 113.47584 | 0.2622% | 0.02767% | 12.65884 | 21.1% | 99.9808044 | 88.96% | 89.56% | 520 | 8.848% | 22.65% | 22.32% | 107.2855273 | 105.7400177 |  | 505.74 |  | #REF! | 0
19 | 1 | Димитър Цончев | 16674 | 0 | 19074 | 1.1 | 7 | 18759 | 2 | 16517 | 6% | 15526 | 60.7% | 9424.282 | 28.5% | 4424.91 | 10.8% | 21.28% | 1676.808 | 22.7% | 3524.402 | 50.1% | 7778.526 | 43% | 6676.18 | 0.25% | 38.815 | 0.252% | 39.12552 | 0.2578% | 0.028% | 4.34728 | 21.46% | 34.1291256 | 89.01% | 89.25% | 174 | 8.6% | 22.43% | 21.74% | 35.6717748 | 34.5744264 | 1.58 |  | #REF!
| 2 | Георги Томов | 21036 | 5 | 20869 | 1.2 | 7.1 | 19774 | 1.4 | 16609 | 5.4% | 15712 | 61.6% | 9678.592 | 34.6% | 5436.352 | 3.8% | 23.16% | 597.056 | 23.5% | 3692.32 | 49.3% | 7746.016 | 43% | 6756.16 | 0.249% | 39.12288 | 0.254% | 39.90848 | 0.2643% | 0.027% | 4.24224 | 20.63% | 34.654274 | 89.49% | 89.9% | 185 | 9.2% | 22.2% | 21.63% | 37.29156 | 36.334074 | 1.58 |  | #REF!
| 3 | Николинка Мутафова | 18690 | 3 | 18817 | 0.6 | 7 | 18400 | 1.3 | 16568 | 5.8% | 15607 | 56.3% | 8786.741 | 40.1% | 6258.407 | 3.6% | 23.28% | 561.852 | 23.4% | 3652.038 | 48.8% | 7616.216 | 43% | 6711.01 | 0.255% | 39.79785 | 0.255% | 39.79785 | 0.2752% | 0.028% | 4.36996 | 20.51% | 35.3526768 | 89.14% | 89.94% | 189 | 8.8% | 22.38% | 21.1% | 38.5759584 | 36.369648 | 1.55 |  | #REF!
| Общо |  | 56400 |  | 58760 |  |  | 56933 |  | 49694 | 5.733% | 46845 | 59.54% | 27889.615 | 34.41% | 16119.669 | 6.053% |  | 2835.716 | 23.2% | 10868.76 | 49.4% | 23140.758 | 43% | 20143.35 | 0.2513% | 117.73573 | 0.2537% | 118.83185 | 0.2658% | 0.02767% | 12.95948 | 20.87% | 104.1360764 | 89.21% | 89.7% | 548 | 8.872% | 22.34% | 21.49% | 111.5392932 | 107.2781484 |  | 0 |  | #REF! | 0
20 | 1 | Димитър Цончев | 13989 | 0 | 13355 | 1.2 | 6.1 | 13110 | 2.3 | 16485 | 5.7% | 15545 | 70.3% | 10928.135 | 26.7% | 4150.515 | 3% | 23.71% | 466.35 | 24% | 3730.8 | 48.2% | 7492.69 | 41% | 6373.45 | 0.252% | 39.1734 | 0.255% | 39.63975 | 0.2607% | 0.028% | 4.3526 | 20.91% | 33.7955784 | 89.14% | 89.37% | 178 | 9.2% | 22.38% | 21.69% | 36.1714512 | 35.0562456 | 1.56 |  | #REF!
| 2 | Георги Томов | 19999 | 4 | 19598 | 1.5 | 8 | 18911 | 1.3 | 16441 | 5.4% | 15553 | 75.6% | 11758.068 | 19.1% | 2970.623 | 5.3% | 22.81% | 824.309 | 22.1% | 3437.213 | 52.1% | 8103.113 | 42% | 6532.26 | 0.265% | 41.21545 | 0.266% | 41.37098 | 0.2632% | 0.029% | 4.51037 | 21.54% | 36.7351776 | 89.22% | 89.1% | 187 | 8.8% | 21.36% | 21.65% | 36.4281984 | 36.922776 | 1.58 |  | #REF!
| 3 | Мария Лачева | 18182 | 1 | 16725 | 0.9 | 8.6 | 16501 | 1.5 | 16375 | 5.2% | 15524 | 74.4% | 11549.856 | 22% | 3415.28 | 3.6% | 23.32% | 558.864 | 24.7% | 3834.428 | 47.4% | 7358.376 | 43% | 6675.32 | 0.263% | 40.82812 | 0.262% | 40.67288 | 0.2735% | 0.028% | 4.34672 | 21.87% | 35.5457484 | 89.43% | 89.87% | 179 | 9.2% | 23.45% | 22.97% | 38.113754 | 37.3336004 | 1.6 |  | #REF!
| Общо |  | 52170 |  | 49678 |  |  | 48522 |  | 49301 | 5.434% | 46622 | 73.43% | 34236.059 | 22.6% | 10536.418 | 3.967% |  | 1849.523 | 23.6% | 11002.441 | 49.23% | 22954.179 | 42% | 19581.03 | 0.26% | 121.21697 | 0.261% | 121.68361 | 0.2658% | 0.02833% | 13.20969 | 21.44% | 106.0765044 | 89.26% | 89.45% | 544 | 9.062% | 22.4% | 22.1% | 110.7134036 | 109.312622 |  | 0 |  | #REF! | 0
21 | 1 | Димитър Цончев | 4527 | 0 | 8740 | 1 | 7.3 | 8587 | 4.1 | 15986 | 6% | 15027 | 66.8% | 10038.036 | 27.4% | 4117.398 | 5.8% | 22.79% | 871.566 | 23.8% | 3576.426 | 49.3% | 7408.311 | 43% | 6461.61 | 0.26% | 39.0702 | 0.244% | 36.66588 | 0.2648% | 0.029% | 4.35783 | 21.92% | 34.09656 | 88.23% | 89.16% | 170 | 8.5% | 22.78% | 22.38% | 35.43429 | 34.81209 | 1.6 | 1009.36 | #REF!
| 2 | Георги Томов | 20333 | 2 | 16887 | 1.1 | 8.8 | 16433 | 3.4 | 15865 | 5.6% | 14977 | 68.1% | 10199.337 | 25.6% | 3834.112 | 6.3% | 21.21% | 943.551 | 22.2% | 3324.894 | 51% | 7638.27 | 41% | 6140.57 | 0.258% | 38.64066 | 0.254% | 38.04158 | 0.2784% | 0.028% | 4.19356 | 21.43% | 34.6310943 | 89.09% | 90.05% | 177 | 8.7% | 23.21% | 22.76% | 37.5075921 | 36.7803876 | 1.58 |  | #REF!
| 3 | Цвета Владова | 19300 | 1 | 19335 | 1 | 6.6 | 19279 | 1.5 | 15746 | 6.7% | 14691 | 75.1% | 11032.941 | 22.6% | 3320.166 | 2.3% | 22.89% | 337.893 | 21.2% | 3114.492 | 51.3% | 7536.483 | 44% | 6464.04 | 0.255% | 37.46205 | 0.251% | 36.87441 | 0.2597% | 0.027% | 3.96657 | 21.03% | 33.71109 | 89.36% | 89.72% | 175 | 8.4% | 21.33% | 21.55% | 34.19199 | 34.54465 | 1.5 |  | #REF!
| Общо |  | 44160 |  | 44962 |  |  | 44299 |  | 47597 | 6.098% | 44695 | 69.96% | 31270.314 | 25.22% | 11271.676 | 4.817% |  | 2153.01 | 22.41% | 10015.812 | 50.53% | 22583.064 | 42.66% | 19066.22 | 0.2577% | 115.17291 | 0.2497% | 111.58187 | 0.2677% | 0.02801% | 12.51796 | 21.46% | 102.4387443 | 88.9% | 89.65% | 522 | 8.534% | 22.44% | 22.23% | 107.1338721 | 106.1371276 |  | 1009.36 |  | #REF! | 0
22 | 1 | Димитър Цончев | 4331 | 0 | 5348 | 1.2 | 4.9 | 5238 | 6.4 | 15093 | 5.9% | 14203 | 38.4% | 5453.952 | 57.8% | 8209.334 | 3.8% | 26.71% | 539.714 | 26.2% | 3721.186 | 46% | 6533.38 | 48% | 6817.44 | 0.25% | 35.5075 | 0.269% | 38.20607 | 0.258% | 0.028% | 3.97684 | 21.03% | 31.193799 | 89.71% | 89.26% | 163 | 9% | 22.02% | 21.39% | 32.662266 | 31.727787 | 1.6 | 1001.86 | #REF!
| 2 | Мария Лачева | 18839 | 0 | 16072 | 0.7 | 7.4 | 15417 | 4.8 | 15837 | 5.5% | 14966 | 65.8% | 9847.628 | 26.4% | 3951.024 | 7.8% | 27.27% | 1167.348 | 27.5% | 4115.65 | 47.1% | 7048.986 | 50% | 7483 | 0.25% | 37.415 | 0.272% | 40.70752 | 0.2565% | 0.03% | 4.4898 | 20.78% | 32.9886656 | 89.1% | 88.43% | 176 | 9.8% | 21.35% | 20.41% | 33.893552 | 32.4012832 | 1.55 |  | #REF!
| 3 | Цвета Владова | 15000 | 1 | 18130 | 1.4 | 8.4 | 17631 | 4.5 | 16371 | 5.8% | 15421 | 61.5% | 9483.915 | 37.4% | 5767.454 | 1.1% | 23.8% | 169.631 | 22.2% | 3423.462 | 50% | 7710.5 | 43% | 6631.03 | 0.246% | 37.93566 | 0.247% | 38.08987 | 0.2493% | 0.026% | 4.00946 | 21.68% | 33.5979296 | 89.58% | 89.68% | 172 | 9.9% | 22.22% | 20.64% | 34.4347784 | 31.9862208 | 1.55 |  | #REF!
| Общо |  | 38170 |  | 39550 |  |  | 38286 |  | 47301 | 5.731% | 44590 | 55.59% | 24785.495 | 40.21% | 17927.812 | 4.209% |  | 1876.693 | 25.25% | 11260.298 | 47.75% | 21292.866 | 46.94% | 20931.47 | 0.2486% | 110.85816 | 0.2624% | 117.00346 | 0.2545% | 0.02798% | 12.4761 | 21.17% | 97.7803942 | 89.46% | 89.12% | 511 | 9.578% | 21.86% | 20.8% | 100.9905964 | 96.115291 |  | 1001.86 |  | #REF! | 0
23 | 1 | Георги Томов | 4648 | 0 | 13395 | 1 | 7.7 | 13275 | 5.6 | 15301 | 5.1% | 14521 | 60.6% | 8799.726 | 33% | 4791.93 | 6.4% | 21.7% | 929.344 | 20% | 2904.2 | 53.9% | 7826.819 | 42% | 6098.82 | 0.236% | 34.26956 | 0.237% | 34.41477 | 0.2634% | 0.025% | 3.63025 | 21.57% | 33.36879 | 89.56% | 90.61% | 170 | 9% | 22.38% | 21.24% | 34.62186 | 32.85828 | 1.6 | 1011.46 | #REF!
| 2 | Николинка Мутафова | 22552 | 1 | 11837 | 0.6 | 8.4 | 11922 | 6.3 | 15731 | 5.3% | 14897 | 67.8% | 10100.166 | 26.3% | 3917.911 | 5.9% | 22.13% | 878.923 | 20.5% | 3053.885 | 51.1% | 7612.367 | 42% | 6256.74 |  | 0 | 0.237% | 35.30589 | 0.2613% | 0.025% | 3.72425 | 21.33% | 32.8755024 | 89.56% | 90.53% | 169 | 8.8% | 22.84% | 22.15% | 35.2028352 | 34.139352 | 1.6 |  | #REF!
| 3 | Цвета Владова | 15800 | 1 | 19354 | 0.7 | 5.1 | 18250 | 5.3 | 16254 | 5.4% | 15376 | 80.2% | 12331.552 | 14.3% | 2198.768 | 5.5% | 21.46% | 845.68 | 22.3% | 3428.848 | 49.2% | 7564.992 | 42% | 6457.92 |  | 0 | 0.234% | 35.97984 | 0.025% | 0.025% | 3.844 | 21.19% | 30.0152112 | 89.42% | 0% | 156 | 9.2% |  |  | 0 | 0 | 1.55 |  | #REF!
| Общо |  | 43000 |  | 44586 |  |  | 43447 |  | 47286 | 5.27% | 44794 | 69.72% | 31231.444 | 24.35% | 10908.609 | 5.925% |  | 2653.947 | 20.96% | 9386.933 | 51.36% | 23004.178 | 42% | 18813.48 | 0.0765% | 34.26956 | 0.236% | 105.7005 | 0.1809% | 0.025% | 11.1985 | 21.36% | 96.2595036 | 89.51% | 86.32% | 495 | 8.995% | 14.84% | 14.24% | 69.8246952 | 66.997632 |  | 1011.46 |  | #REF! | 0
24 | 1 | Георги Томов | 4857 | 0 | 16145 | 1.8 | 9.3 | 16251 | 5.4 | 15973 | 5.7% | 15063 | 63.5% | 9565.005 | 33.4% | 5031.042 | 3.1% | 23.21% | 466.953 | 22.8% | 3434.364 | 50.3% | 7576.689 | 41% | 6175.83 | 0.227% | 34.19301 | 0.23% | 34.6449 | 0.2448% | 0.025% | 3.76575 | 21.5% | 32.67355 | 89.23% | 89.89% | 167 | 9% | 21.79% | 20.92% | 33.114263 | 31.792124 | 1.6 | 531.96 | #REF!
| 2 | Николинка Мутафова | 18943 | 6 | 16549 | 0.8 | 7.9 | 15822 | 4.5 | 15604 | 6.8% | 14543 | 60.7% | 8827.601 | 34.8% | 5060.964 | 4.5% | 22.9% | 654.435 | 22.5% | 3272.175 | 48% | 6980.64 | 41% | 5962.63 | 0.222% | 32.28546 | 0.225% | 32.72175 | 0.2457% | 0.025% | 3.63575 | 20.86% | 29.8681824 | 89% | 89.93% | 157 | 8.8% | 22.42% | 22.06% | 32.1018528 | 31.5863904 | 1.55 |  | #REF!
| 3 | Димитър Цончев | 20300 | 3 | 16937 | 0.8 | 7.6 | 16478 | 4.1 | 15379 | 5.5% | 14533 | 75.6% | 10986.948 | 22.9% | 3328.057 | 1.5% | 23.75% | 217.995 | 23.8% | 3458.854 | 48.9% | 7106.637 | 42% | 6103.86 | 0.215% | 31.24595 | 0.224% | 32.55392 | 0.2292% | 0.025% | 3.63325 | 21.19% | 28.73364 | 88.94% | 89.19% | 150 | 9.6% | 21.88% | 21.33% | 29.66928 | 28.92348 | 1.56 |  | #REF!
| Общо |  | 44100 |  | 49631 |  |  | 48551 |  | 46956 | 6% | 44139 | 66.56% | 29379.554 | 30.4% | 13420.063 | 3.034% |  | 1339.383 | 23.03% | 10165.393 | 49.08% | 21663.966 | 41.33% | 18242.32 | 0.2214% | 97.72442 | 0.2264% | 99.92057 | 0.24% | 0.025% | 11.03475 | 21.19% | 91.2753724 | 89.06% | 89.68% | 474 | 9.124% | 22.03% | 21.43% | 94.8853958 | 92.3019944 |  | 531.96 |  | #REF! | 0
25 | 1 | Мария Лачева | 5777 | 1 | 12202 | 1.1 | 8 | 12137 | 5.5 | 15789 | 6.1% | 14826 | 64.7% | 9592.422 | 31% | 4596.06 | 4.3% | 25.01% | 637.518 | 23.6% | 3498.936 | 49.2% | 7294.392 | 44% | 6523.44 | 0.218% | 32.32068 | 0.232% | 34.39632 | 0.2256% | 0.025% | 3.7065 | 21.21% | 29.4666288 | 89.33% | 89.02% | 152 | 8.6% | 21.41% | 21.05% | 29.7444848 | 29.244344 | 1.55 | 477.62 | #REF!
| 2 | Николинка Мутафова | 18423 | 6 | 17535 | 1.5 | 8.9 | 17465 | 5.2 | 16470 | 6.7% | 15367 | 63.8% | 9804.146 | 29.5% | 4533.265 | 6.7% | 22.81% | 1029.589 | 23.7% | 3641.979 | 48.6% | 7468.362 | 43% | 6607.81 | 0.224% | 34.42208 | 0.227% | 34.88309 | 0.2359% | 0.025% | 3.84175 | 21.63% | 30.6722052 | 89.09% | 89.5% | 156 | 9.1% | 22.86% | 22.38% | 32.4163944 | 31.7357352 | 1.55 |  | #REF!
| 3 | Димитър Цончев | 20755 | 2 | 18821 | 1.5 | 7.1 | 17805 | 4.8 | 16530 | 5.4% | 15637 | 70.1% | 10961.537 | 22.5% | 3518.325 | 7.4% | 23.34% | 1157.138 | 25.6% | 4003.072 | 47.4% | 7411.938 | 44% | 6880.28 | 0.238% | 37.21606 | 0.24% | 37.5288 | 0.2456% | 0.025% | 3.90925 | 20.95% | 31.5928095 | 89.69% | 89.92% | 167 | 9.7% | 22.87% | 21.83% | 34.4881887 | 32.9198583 | 1.55 |  | #REF!
| Общо |  | 44955 |  | 48558 |  |  | 47407 |  | 48789 | 6.065% | 45830 | 66.24% | 30358.105 | 27.6% | 12647.65 | 6.162% |  | 2824.245 | 24.32% | 11143.987 | 48.38% | 22174.692 | 43.66% | 20011.53 | 0.2268% | 103.95882 | 0.2331% | 106.80821 | 0.2359% | 0.025% | 11.4575 | 21.26% | 91.7316435 | 89.38% | 89.5% | 475 | 9.151% | 22.39% | 21.76% | 96.6490679 | 93.8999375 |  | 477.62 |  | #REF! | 0
26 | 1 | Георги Томов | 17217 | 0 | 17050 | 1.5 | 9.9 | 17109 | 4.7 | 16518 | 5.3% | 15643 | 67.8% | 10605.954 | 28.8% | 4505.184 | 3.4% | 23.97% | 531.862 | 23.7% | 3707.391 | 49.3% | 7711.999 | 42% | 6570.06 | 0.245% | 38.32535 | 0.247% | 38.63821 | 0.2554% | 0.025% | 3.91075 | 20.84% | 33.560736 | 89.99% | 90.31% | 176 | 8.5% | 22.38% | 22.22% | 36.040752 | 35.783088 | 1.55 |  | #REF!
| 2 | Цвета Владова | 20200 | 4 | 18794 | 2.1 | 8.8 | 18052 | 3.9 | 16368 | 5.2% | 15517 | 63.4% | 9837.778 | 33.1% | 5136.127 | 3.5% | 23.95% | 543.095 | 23.4% | 3630.978 | 50.6% | 7851.602 | 43% | 6672.31 | 0.25% | 38.7925 | 0.253% | 39.25801 | 0.251% | 0.026% | 4.03442 | 21.54% | 33.9737496 | 89.83% | 89.75% | 172 | 8.3% | 22.14% | 22.42% | 34.9200936 | 35.3617208 | 1.5 |  | #REF!
| 3 | Димитър Цончев | 18183 | 1 | 17537 | 0.9 | 8.4 | 17203 | 3.4 | 16254 | 5.8% | 15311 | 63.8% | 9768.418 | 24.3% | 3720.573 | 11.9% | 24.07% | 1822.009 | 23.9% | 3659.329 | 49.2% | 7533.012 | 43% | 6583.73 | 0.248% | 37.97128 | 0.251% | 38.43061 | 0.2563% | 0.026% | 3.98086 | 21.71% | 33.4244989 | 89.75% | 89.96% | 169 | 8.9% | 22.9% | 22.7% | 35.256611 | 34.948693 | 1.55 |  | #REF!
| Общо |  | 55600 |  | 53381 |  |  | 52364 |  | 49140 | 5.432% | 46471 | 65.01% | 30212.15 | 28.75% | 13361.884 | 6.234% |  | 2896.966 | 23.67% | 10997.698 | 49.7% | 23096.613 | 42.66% | 19826.1 | 0.2477% | 115.08913 | 0.2503% | 116.32683 | 0.2542% | 0.02566% | 11.92603 | 21.36% | 100.9589845 | 89.86% | 90.01% | 517 | 8.564% | 22.47% | 22.45% | 106.2174566 | 106.0935018 |  | 0 |  | #REF! | 0
27 | 1 | Георги Томов | 16102 | 0 | 17795 | 1.1 | 9 | 18236 | 2.3 | 16058 | 5.9% | 15111 | 53.3% | 8054.163 | 35.7% | 5394.627 | 11.1% | 23.81% | 1677.321 | 24.4% | 3687.084 | 49.1% | 7419.501 | 43% | 6497.73 | 0.246% | 37.17306 | 0.252% | 38.07972 | 0.2631% | 0.025% | 3.77775 | 20.44% | 32.922708 | 90.19% | 90.6% | 177 | 9% | 22.34% | 21.76% | 35.983038 | 35.048832 | 1.55 |  | #REF!
| 2 | Цвета Владова | 20500 | 4 | 20722 | 0.9 | 9.6 | 19467 | 1.8 | 16219 | 4.7% | 15457 | 65% | 10047.05 | 29.7% | 4590.729 | 5.3% | 23.06% | 819.221 | 24.2% | 3740.594 | 49% | 7573.93 | 43% | 6646.51 |  | 0 | 0.259% | 40.03363 | 0.243% | 0.026% | 4.01882 | 21.22% | 33.043784 | 90.07% | 89.41% | 170 | 8.4% | 21.54% |  | 33.542088 | 0 | 1.55 |  | #REF!
| 3 | Димитър Цончев | 19098 | 2 | 17681 | 0.9 | 5.5 | 17347 | 1.5 | 16302 | 5.6% | 15389 | 59.4% | 9141.066 | 35.5% | 5463.095 | 5.1% | 23.67% | 784.839 |  | 0 |  | 0 | 43% | 6617.27 |  | 0 | 0.26% | 40.0114 | 0.025% | 0.025% | 3.84725 | 21.39% | 31.6580556 | 90.49% | 0% | 163 | 9.2% |  |  | 0 | 0 | 1.56 |  | #REF!
| Общо |  | 55700 |  | 56198 |  |  | 55050 |  | 48579 | 5.399% | 45957 | 59.28% | 27242.279 | 33.62% | 15448.451 | 7.14% |  | 3281.381 | 16.16% | 7427.678 | 32.62% | 14993.431 | 43% | 19761.51 | 0.08089% | 37.17306 | 0.257% | 118.12475 | 0.1766% | 0.02533% | 11.64382 | 21.02% | 97.6245476 | 90.25% | 85.81% | 510 | 8.864% | 14.58% | 7.193% | 69.525126 | 35.048832 |  | 0 |  | #REF! | 0
28 | 1 | Николинка Мутафова | 5509 | 0 | 8470 | 0.7 | 8 | 9099 | 4.7 | 16312 | 5.6% | 15399 | 60.8% | 9362.592 | 30.3% | 4665.897 | 8.9% | 24.03% | 1370.511 | 24.4% | 3757.356 | 48.4% | 7453.116 | 42% | 6467.58 | 0.249% | 38.34351 | 0.259% | 39.88341 | 0.2787% | 0.025% | 3.84975 | 20.59% | 34.1761056 | 90.46% | 91.13% | 182 | 8.8% | 23.54% | 23.16% | 39.0726336 | 38.4418944 | 1.55 | 903.92 | #REF!
| 2 | Георги Томов | 20600 | 3 | 20197 | 0.9 | 8.3 | 18675 | 2.9 | 16211 | 5% | 15400 | 66.4% | 10225.6 | 25.1% | 3865.4 | 8.5% | 23.32% | 1309 | 23.7% | 3649.8 | 50.8% | 7823.2 | 43% | 6622 | 0.249% | 38.346 | 0.265% | 40.81 | 0.2468% | 0.025% | 3.85 | 20.81% | 32.7149848 | 90.67% | 89.97% | 172 | 8.6% | 21.73% | 21.6% | 34.1612984 | 33.956928 | 1.55 |  | #REF!
| 3 | Цвета Владова | 20991 | 0 | 18133 | 1 | 7.1 | 18052 | 2 | 16300 | 6.3% | 15273 | 64.3% | 9820.539 | 26.6% | 4062.618 | 9.1% | 21.18% | 1389.843 | 24.1% | 3680.793 | 47.5% | 7254.675 | 43% | 6567.39 | 0.257% | 39.25161 | 0.271% | 41.38983 | 0.2612% | 0.025% | 3.81825 | 21.92% | 37.3771072 | 90.88% | 90.54% | 188 | 9.3% | 21.16% | 20.53% | 36.0811856 | 35.0069348 | 1.6 |  | #REF!
| Общо |  | 47100 |  | 46800 |  |  | 45826 |  | 48823 | 5.634% | 46072 | 63.83% | 29408.731 | 27.34% | 12593.915 | 8.833% |  | 4069.354 | 24.07% | 11087.949 | 48.9% | 22530.991 | 42.67% | 19656.97 | 0.2517% | 115.94112 | 0.265% | 122.08324 | 0.2623% | 0.025% | 11.518 | 21.11% | 104.2681976 | 90.67% | 90.57% | 542 | 8.91% | 22.14% | 21.76% | 109.3151176 | 107.4057572 |  | 903.92 |  | #REF! | 0
29 | 1 | Николинка Мутафова | 3222 | 1 | 11147 | 0.7 | 7.8 | 11230 | 3.6 | 15970 | 5.7% | 15060 | 65.6% | 9879.36 | 22.9% | 3448.74 | 11.5% | 21.39% | 1731.9 | 24.7% | 3719.82 | 46.6% | 7017.96 | 42% | 6325.2 | 0.249% | 37.4994 | 0.262% | 39.4572 | 0.2146% | 0.024% | 3.6144 | 21.48% | 27.0804804 | 90.94% | 88.91% | 139 | 9.3% | 22.77% | 22.38% | 28.7068221 | 28.2151374 | 1.7 | 454.22 | #REF!
| 2 | Юлияна Цветкова | 21200 | 3 | 15876 | 1.2 | 7 | 15350 | 3.3 | 15819 | 5.6% | 14933 | 64.4% | 9616.852 | 30.9% | 4614.297 | 4.7% | 21.16% | 701.851 | 23% | 3434.59 | 49.7% | 7421.701 | 43% | 6421.19 | 0.248% | 37.03384 | 0.253% | 37.78049 | 0.2805% | 0.024% | 3.58392 | 21.31% | 35.2501496 | 90.62% | 91.54% | 184 | 10.1% | 23.16% | 22.19% | 38.3103456 | 36.7058104 | 1.55 |  | #REF!
| 3 | Цвета Владова | 18300 | 0 | 19122 | 1.4 | 10.4 | 18612 | 2 | 16141 | 5.4% | 15269 | 67.9% | 10367.651 | 28.9% | 4412.741 | 3.2% | 21.56% | 488.608 | 24% | 3664.56 | 49.3% | 7527.617 | 42% | 6412.98 | 0.245% | 37.40905 | 0.257% | 39.24133 | 0.2516% | 0.025% | 3.81725 | 21.23% | 33.3627327 | 90.38% | 90.17% | 171 | 8.1% | 22.02% | 21.83% | 34.6042098 | 34.3056267 | 1.5 |  | #REF!
| Общо |  | 42722 |  | 46145 |  |  | 45192 |  | 47930 | 5.566% | 45262 | 65.98% | 29863.863 | 27.56% | 12475.778 | 6.457% |  | 2922.359 | 23.9% | 10818.97 | 48.53% | 21967.278 | 42.33% | 19159.37 | 0.2473% | 111.94229 | 0.2573% | 116.47902 | 0.2489% | 0.02434% | 11.01557 | 21.34% | 95.6933627 | 90.65% | 90.32% | 494 | 9.183% | 22.65% | 22.13% | 101.6213775 | 99.2265745 |  | 454.22 |  | #REF! | 0
30 | 1 | Николинка Мутафова | 4700 | 1 | 8590 | 1.1 | 9.5 | 8075 | 6.3 | 16294 | 5% | 15479 | 72.1% | 11160.359 | 25.3% | 3916.187 | 2.6% | 21.78% | 402.454 | 24.1% | 3730.439 | 48.6% | 7522.794 | 43% | 6655.97 | 0.26% | 40.2454 | 0.261% | 40.40019 | 0.2539% | 0.025% | 3.86975 | 21.84% | 33.4623744 | 90.53% | 90.25% | 168 | 8.8% | 23.13% | 22.72% | 35.4388608 | 34.8106752 | 1.58 | 502.98 | #REF!
| 2 | Димитър Цончев | 23478 | 1 | 17771 | 1.6 | 8.7 | 17746 | 4.9 | 16189 | 5.1% | 15363 | 66.2% | 10170.306 | 30.2% | 4639.626 | 3.6% | 20.78% | 553.068 | 24.6% | 3779.298 | 49.1% | 7543.233 | 43% | 6606.09 | 0.236% | 36.25668 | 0.251% | 38.56113 | 0.2405% | 0.025% | 3.84075 | 20.81% | 31.314888 | 90.15% | 89.71% | 165 | 8.8% | 22% | 22.06% | 33.1056 | 33.195888 | 1.55 |  | #REF!
| 3 | Георги Томов | 16600 | 1 | 18243 | 1.4 | 7.2 | 17426 | 4 | 16345 | 4.7% | 15577 | 56.8% | 8847.736 | 38.5% | 5997.145 | 4.7% | 20.35% | 732.119 | 24.2% | 3769.634 | 49.4% | 7695.038 | 43% | 6698.11 | 0.221% | 34.42517 | 0.237% | 36.91749 | 0.2316% | 0.025% | 3.89425 | 21.14% | 30.7219164 | 89.56% | 89.31% | 159 | 8.6% | 22.15% | 22.22% | 32.189709 | 32.2914372 | 1.5 |  | #REF!
| Общо |  | 44778 |  | 44604 |  |  | 43247 |  | 48828 | 4.933% | 46419 | 65.01% | 30178.401 | 31.35% | 14552.958 | 3.636% |  | 1687.641 | 24.3% | 11279.371 | 49.03% | 22761.065 | 43% | 19960.17 | 0.239% | 110.92725 | 0.2496% | 115.87881 | 0.242% | 0.025% | 11.60475 | 21.26% | 95.4991788 | 90.09% | 89.77% | 492 | 8.735% | 22.43% | 22.33% | 100.7341698 | 100.2980004 |  | 502.98 |  | #REF! | 0
31 | 1 | Николинка Мутафова | 5300 | 0 | 13435 | 1.4 | 8.8 | 13226 | 4.9 | 16125 | 5% | 15319 | 71% | 10876.49 | 27.7% | 4243.363 | 1.3% | 22.1% | 199.147 | 21.8% | 3339.542 | 54.2% | 8302.898 | 43% | 6587.17 | 0.222% | 34.00818 | 0.237% | 36.30603 | 0.2377% | 0.026% | 3.98294 | 20.87% | 31.0032198 | 89.14% | 89.17% | 162 | 8.3% | 21.83% | 21.14% | 32.4293382 | 31.4043156 | 1.5 | 491.94 | #REF!
| 2 | Димитър Цончев | 20700 | 3 | 16323 | 2 | 7.9 | 16358 | 4.5 | 16357 | 6.2% | 15343 | 55.3% | 8484.679 | 42.3% | 6490.089 | 2.4% | 21.31% | 368.232 | 23.9% | 3666.977 | 49% | 7518.07 | 43% | 6597.49 |  | 0 | 0.234% | 35.90262 | 0.2245% | 0.025% | 3.83575 | 20.64% | 29.176704 | 89.42% | 88.97% | 155 | 8.8% | 21.65% |  | 30.60444 | 0 | 1.5 |  | #REF!
| 3 | Иванка Копаранска | 21600 | 1 | 19623 | 1.3 | 10.1 | 18857 | 3.6 | 16461 | 5% | 15638 | 72.1% | 11274.998 | 24.2% | 3784.396 | 3.7% | 21.49% | 578.606 |  | 0 |  | 0 | 43% | 6724.34 |  | 0 | 0.259% | 40.50242 | 0.027% | 0.027% | 4.22226 | 20.46% | 32.761575 | 89.69% | 0% | 175 | 8.5% |  |  | 0 | 0 | 1.55 |  | #REF!
| Общо |  | 47600 |  | 49381 |  |  | 48441 |  | 48943 | 5.401% | 46300 | 66.17% | 30636.167 | 31.36% | 14517.848 | 2.475% |  | 1145.985 | 15.13% | 7006.519 | 34.17% | 15820.968 | 43% | 19909 | 0.07345% | 34.00818 | 0.2434% | 112.71107 | 0.1621% | 0.026% | 12.04095 | 20.66% | 92.9414988 | 89.43% | 84.12% | 492 | 8.529% | 14.43% | 6.965% | 63.0337782 | 31.4043156 |  | 491.94 |  | #REF! | 0
| Общо, до деня |  | 1437922 |  | 1480897 |  |  | 1450036 |  | 1481242 | 5.984% | 1392611 | 62.27% | 867158.167 | 30.45% | 424112.006 | 7.278% |  | 101355.938 | 21.59% | 300604.55 | 48.13% | 670201.875 | 42.41% | 590561.39 | 0.2122% | 3143.39199 | 0.2516% | 3503.12438 | 0.253% | 0.03133% | 431.23394 | 19.45% | 3118.62 | 87.69% | 87.76% | 16037 | 8.77% | 19.28% | 18.03% | 3092.014 | 2891.755 |  | 16189.42 |  |  | 0
Note on AU64: Author: корекция на концентрат след замер на автомобилна везна.
Note on AL116: Author: ФП Metso - 73 ФП Larox - 66
Note on AM116: Author: ФП Metso - 8,8 ФП Larox - 10,5
Note on AL117: Author: ФП Metso - 158т ФП Larox - 26т
Note on AM117: Author: ФП Metso - 9,7 ФП Larox - 10,6

## Август
Дата | Смяна | Диспечер | Подадена руда от МГТЛ за денонощието | Състояние на склад №2 | Натрошена руда от Цех ССТ | Класа +15,0мм. | Класа +12,5мм. | Превозена руда до междинни бункери | Състояние на междинни бункери | Преработена руда в цех МФЦ | Влага на преработената руда | Суха преработена руда | Грано диорити |  | Дайки |  | Шисти | Показания на Гранулометър PSI500i руда, +0,20мм |  | Смилане класа +0,20мм |  | Смилане класа -0,08мм |  | Плътност на пулпа |  | Съдържание на мед в рудите по Химия | Метал мед в рудите по Химия | Съдържание на мед в рудите по Куриер | Метал мед в рудите по Куриер | Коригирана съдържание на мед в рудите | Съдържание на мед в отпадъка по Куриер | Метал мед в отпадъка по Куриер | Съдържание на мед в медния к-т Куриер | Метал мед в концентрата по Куриер | Технологично извличане по Куриер | Товарно извличане | Добит меден концентрат | Влага на медния концентрат | Съдържание на мед в медния к-т | Съдържание на мед в медния к-т /химия-товарен/ | Метал мед в медния концентрат | Метал мед в медния концентрат /химия/ | Литрово тегло в сгъстителя | Меден концентра, автомобилна везна | Меден концентрат в склад | Меден концентрат в склад | Добит молибденов концентрат | Съдържание на Мо в молибденовия к-т | последни данни за съдържания в 8-ма пречистка |  | последни данни за съдържания във 2-ра пречистка
|  |  | тона | метра | тона | % | % | тона |  | тона | % | тона | % |  | % |  | % |  |  | % |  | % |  | % |  | % | % | % | % | % | % | тона | % | тона | % | % | тона | % | % |  | тона |  | кг/литър | тон | тон | тон | кг. | % | Мо % | Cu % | Мо % | Cu %
1519.34
1 | 1 | Цвета Владова | 6500 | 0 | 11055 | 0.7 | 7.9 | 10680 | 5.5 | 16319 | 5.5% | 15421 | 70.6% | 10887.226 | 25.3% | 3901.513 | 4.1% | 20.97% | 632.261 | 23% | 3546.83 | 48.8% | 7525.448 | 43% | 6631.03 | 0.271% | 41.79091 | 0.269% | 41.48249 | 0.2735% | 0.029% | 4.47209 | 21.15% | 36.95328 | 89.34% | 89.52% | 192 | 9% | 21.58% | 21.19% | 37.704576 | 37.023168 | 1.6 | 502.42 | 1208.92
| 2 | Димитър Цончев | 19500 | 3 | 18972 | 1 | 8.1 | 18386 | 4.5 | 15725 | 6% | 14782 | 71% | 10495.22 | 24.8% | 3665.936 | 4.2% | 18.84% | 620.844 | 22% | 3252.04 | 46% | 6799.72 | 42% | 6208.44 | 0.251% | 37.10282 | 0.259% | 38.28538 | 0.2649% | 0.027% | 3.99114 | 22.62% | 35.392383 | 89.68% | 89.92% | 171 | 8.5% | 22.48% | 21.76% | 35.173332 | 34.046784 | 1.6 |  | 1379.92
| 3 | Мария Лачева | 17100 | 3 | 17836 | 0.7 | 6.5 | 16955 | 3.8 | 15464 | 6% | 14536 | 71.7% | 10422.312 | 23.5% | 3415.96 | 4.8% | 17.11% | 697.728 | 19.6% | 2849.056 | 51.9% | 7544.184 | 41% | 5959.76 | 0.241% | 35.03176 | 0.249% | 36.19464 | 0.2908% | 0.027% | 3.92472 | 21.28% | 35.785512 | 89.27% | 90.82% | 185 | 9.1% | 22.8% | 22.19% | 38.34162 | 37.3158135 | 1.55 |  | 1564.92
| Общо |  | 43100 |  | 47863 |  |  | 46021 |  | 47508 | 5.828% | 44739 | 71.09% | 31804.758 | 24.55% | 10983.409 | 4.36% |  | 1950.833 | 21.56% | 9647.926 | 48.88% | 21869.352 | 42.02% | 18799.23 | 0.2546% | 113.92549 | 0.2592% | 115.96251 | 0.2763% | 0.02769% | 12.38795 | 21.68% | 108.131175 | 89.43% | 90.09% | 548 | 8.878% | 22.28% | 21.7% | 111.219528 | 108.3857655 |  | 502.42 |  | 1564.92 | 0
2 | 1 | Георги Томов | 17000 | 0 | 18048 | 0.7 | 6.3 | 17595 | 2.9 | 15448 | 5.4% | 14614 | 68.5% | 10010.59 | 28% | 4091.92 | 3.5% | 17.49% | 511.49 | 19.1% | 2791.274 | 51.2% | 7482.368 | 40% | 5845.6 | 0.253% | 36.97342 | 0.241% | 35.21974 | 0.2452% | 0.027% | 3.94578 | 21.03% | 31.2068376 | 88.91% | 89.1% | 162 | 8.4% | 21.49% | 21.24% | 31.8894408 | 31.5184608 | 1.55 |  | 1726.92
| 2 | Иванка Копаранска | 19410 | 3 | 19184 | 0.9 | 5.7 | 18743 | 2 | 15583 | 5.8% | 14679 | 66.5% | 9761.535 | 28% | 4110.12 | 5.5% | 18.25% | 807.345 | 18.9% | 2774.331 | 52.3% | 7677.117 | 39% | 5724.81 | 0.243% | 35.66997 | 0.243% | 35.66997 | 0.2667% | 0.028% | 4.11012 | 21.72% | 34.1455776 | 88.59% | 89.61% | 172 | 8.6% | 22.29% | 22.03% | 35.0416632 | 34.6329224 | 1.5 |  | 1898.92
| 3 | Цвета Владова | 18356 | 1 | 16869 | 0.5 | 6.4 | 16105 | 2.2 | 15699 | 5.7% | 14804 | 62.9% | 9311.716 | 27.3% | 4041.492 | 9.8% | 17.76% | 1450.792 | 18.5% | 2738.74 | 51.9% | 7683.276 | 40% | 5921.6 | 0.253% | 37.45412 | 0.244% | 36.12176 | 0.2622% | 0.027% | 3.99708 | 20.78% | 33.083838 | 89.05% | 89.81% | 174 | 8.5% | 21.87% | 21.69% | 34.819227 | 34.532649 | 1.55 |  | 2072.92
| Общо |  | 54766 |  | 54101 |  |  | 52443 |  | 46730 | 5.634% | 44097 | 65.95% | 29083.841 | 27.76% | 12243.532 | 6.281% |  | 2769.627 | 18.83% | 8304.345 | 51.8% | 22842.761 | 39.67% | 17492.01 | 0.2497% | 110.09751 | 0.2427% | 107.01147 | 0.2581% | 0.02733% | 12.05298 | 21.18% | 98.4362532 | 88.85% | 89.52% | 508 | 8.502% | 21.88% | 21.65% | 101.750331 | 100.6840322 |  | 0 |  | 2072.92 | 0
3 | 1 | Георги Томов | 12000 | 0 | 14206 | 0.6 | 7.8 | 13586 | 2.3 | 15878 | 5.9% | 14941 | 57.5% | 8591.075 | 27.1% | 4049.011 | 15.4% | 18.83% | 2300.914 | 19.9% | 2973.259 | 50.8% | 7590.028 | 40% | 5976.4 | 0.247% | 36.90427 | 0.24% | 35.8584 | 0.2451% | 0.026% | 3.88466 | 20.93% | 31.0923522 | 89.28% | 89.5% | 162 | 8.3% | 22.04% | 22.33% | 32.7413016 | 33.1721082 | 1.55 |  | 2234.92
| 2 | Николинка Мутафова | 20300 | 3 | 17555 | 0.6 | 9.2 | 17177 | 2 | 15996 | 5.3% | 15148 | 67.1% | 10164.308 | 26.7% | 4044.516 | 6.2% | 18.59% | 939.176 | 21.1% | 3196.228 | 50.3% | 7619.444 | 40% | 6059.2 |  | 0 | 0.245% | 37.1126 | 0.261% | 0.026% | 3.93848 | 21.75% | 35.579085 | 89.49% | 90.15% | 178 | 8.1% | 21.76% |  | 35.5954432 | 0 | 1.55 |  | 2412.92
| 3 | Цвета Владова | 17879 | 1 | 18694 | 0.5 | 7.2 | 18039 | 1.6 | 15758 | 5.8% | 14844 | 65% | 9648.6 | 28.5% | 4230.54 | 6.5% | 18.02% | 964.86 |  | 0 |  | 0 | 41% | 6086.04 |  | 0 | 0.241% | 35.77404 | 0.027% | 0.027% | 4.00788 | 21.05% | 34.171728 | 88.91% | 0% | 178 | 8.8% |  |  | 0 | 0 | 1.55 |  | 2590.92
| Общо |  | 50179 |  | 50455 |  |  | 48802 |  | 47632 | 5.665% | 44933 | 63.21% | 28403.983 | 27.43% | 12324.067 | 9.358% |  | 4204.95 | 13.73% | 6169.487 | 33.85% | 15209.472 | 40.33% | 18121.64 | 0.08213% | 36.90427 | 0.242% | 108.74504 | 0.1784% | 0.02633% | 11.83102 | 21.25% | 100.8431652 | 89.23% | 85.4% | 518 | 8.403% | 14.65% | 7.444% | 68.3367448 | 33.1721082 |  | 0 |  | 2590.92 | 0
4 | 1 | Георги Томов | 4000 | 0 | 9268 | 0.6 | 5.4 | 9219 | 3.9 | 15811 | 5.9% | 14878 | 66% | 9819.48 | 27.8% | 4136.084 | 6.2% | 18.14% | 922.436 | 19.5% | 2901.21 | 51.4% | 7647.292 | 40% | 5951.2 | 0.244% | 36.30232 | 0.233% | 34.66574 | 0.235% | 0.027% | 4.01706 | 20.84% | 30.9459412 | 88.53% | 88.63% | 163 | 8.9% | 20.84% | 21.05% | 30.9459412 | 31.2577765 | 1.55 | 1049.24 | 1704.68
| 2 | Николинка Мутафова | 20500 | 3 | 16898 | 1.3 | 10.8 | 16942 | 2.7 | 15868 | 5% | 15075 | 57.6% | 8683.2 | 38.3% | 5773.725 | 4.1% | 18.17% | 618.075 | 21.1% | 3180.825 | 47.8% | 7205.85 | 40% | 6030 | 0.242% | 36.4815 | 0.231% | 34.82325 | 0.2495% | 0.027% | 4.07025 | 21.16% | 32.1750496 | 88.42% | 89.29% | 166 | 8.4% | 22.06% | 22.03% | 33.5435536 | 33.4979368 | 1.55 |  | 1870.68
| 3 | Димитър Цончев | 19750 | 1 | 19317 | 1.3 | 7.6 | 18773 | 1.2 | 15715 | 6.7% | 14662 | 54.8% | 8034.776 | 42.9% | 6289.998 | 2.3% | 17.57% | 337.226 | 19% | 2785.78 | 51.2% | 7506.944 | 41% | 6011.42 | 0.225% | 32.9895 | 0.231% | 33.86922 | 0.2452% | 0.027% | 3.95874 | 21.25% | 30.9155625 | 88.42% | 89.1% | 159 | 8.5% | 21.99% | 21.78% | 31.9921515 | 31.686633 | 1.55 |  | 2029.68
| Общо |  | 44250 |  | 45483 |  |  | 44934 |  | 47394 | 5.864% | 44615 | 59.48% | 26537.456 | 36.31% | 16199.807 | 4.209% |  | 1877.737 | 19.88% | 8867.815 | 50.12% | 22360.086 | 40.33% | 17992.62 | 0.2371% | 105.77332 | 0.2317% | 103.35821 | 0.2433% | 0.027% | 12.04605 | 21.08% | 94.0365533 | 88.46% | 89.01% | 488 | 8.6% | 21.63% | 21.62% | 96.4816463 | 96.4423463 |  | 1049.24 |  | 2029.68 | 0
5 | 1 | Иванка Копаранска | 5628 | 0 | 6232 | 1.2 | 6 | 6261 | 5.3 | 14699 | 7% | 13670 | 66.6% | 9104.22 | 30.6% | 4183.02 | 2.8% | 19.15% | 382.76 | 19.5% | 2665.65 | 52.2% | 7135.74 | 40% | 5468 | 0.25% | 34.175 | 0.239% | 32.6713 | 0.2494% | 0.028% | 3.8276 | 21.32% | 30.23709 | 88.4% | 88.89% | 155 | 8.5% | 21.34% | 21.16% | 30.265455 | 30.01017 | 1.6 | 1009.52 | 1175.16
| 2 | Николинка Мутафова | 20800 | 2 | 19506 | 1 | 9.1 | 18803 | 2.5 | 14484 | 6.1% | 13600 | 69.7% | 9479.2 | 23.5% | 3196 | 6.8% | 18.91% | 924.8 | 20.2% | 2747.2 | 52.2% | 7099.2 | 41% | 5576 | 0.244% | 33.184 | 0.241% | 32.776 | 0.2545% | 0.028% | 3.808 | 20.57% | 30.3026955 | 88.5% | 89.12% | 161 | 8.5% | 20.91% | 20.77% | 30.8035665 | 30.5973255 | 1.55 |  | 1336.16
| 3 | Димитър Цончев | 17822 | 1 | 18635 | 1.1 | 7.2 | 18157 | 1.3 | 14796 | 7.2% | 13731 | 54.7% | 7510.857 | 43.5% | 5972.985 | 1.8% | 18.35% | 247.158 | 20.3% | 2787.393 | 52.8% | 7249.968 | 41% | 5629.71 | 0.243% | 33.36633 | 0.252% | 34.60212 | 0.2484% | 0.028% | 3.84468 | 21.35% | 29.4337505 | 89.01% | 88.84% | 151 | 8.7% | 21.95% | 21.35% | 30.2609285 | 29.4337505 | 1.55 |  | 1487.16
| Общо |  | 44250 |  | 44373 |  |  | 43221 |  | 43979 | 6.771% | 41001 | 63.64% | 26094.277 | 32.57% | 13352.005 | 3.792% |  | 1554.718 | 20% | 8200.243 | 52.4% | 21484.908 | 40.67% | 16673.71 | 0.2457% | 100.72533 | 0.244% | 100.04942 | 0.2508% | 0.028% | 11.48028 | 21.08% | 89.973536 | 88.64% | 88.95% | 467 | 8.565% | 21.4% | 21.1% | 91.32995 | 90.041246 |  | 1009.52 |  | 1487.16 | 0
6 | 1 | Иванка Копаранска | 3003 | 0 | 6116 | 0.6 | 7.4 | 6113 | 5.4 | 14834 | 6.4% | 13885 | 59.1% | 8206.035 | 34.7% | 4818.095 | 6.2% | 19.79% | 860.87 | 20.5% | 2846.425 | 51.6% | 7164.66 | 42% | 5831.7 | 0.253% | 35.12905 | 0.255% | 35.40675 | 0.2607% | 0.027% | 3.74895 | 21.8% | 32.442542 | 89.52% | 89.75% | 163 | 8.7% | 21.8% | 21.69% | 32.442542 | 32.2788411 | 1.5 | 1015.94 | 634.22
| 2 | Цвета Владова | 18900 | 1 | 15628 | 0.6 | 7.3 | 15274 | 3.6 | 14827 | 6.2% | 13908 | 66.4% | 9234.912 | 27.3% | 3796.884 | 6.3% | 20.62% | 876.204 | 20.6% | 2865.048 | 51.6% | 7176.528 | 42% | 5841.36 |  | 0 | 0.25% | 34.77 | 0.2576% | 0.027% | 3.75516 | 20.72% | 30.902844 | 89.32% | 89.63% | 163 | 8.5% | 21.5% |  | 32.066175 | 0 | 1.5 |  | 797.22
| 3 | Димитър Цончев | 16000 | 0 | 18490 | 0.6 | 5.7 | 17390 | 3 | 15540 | 6.5% | 14530 | 71.3% | 10359.89 | 26.6% | 3864.98 | 2.1% | 20.28% | 305.13 |  | 0 |  | 0 | 41% | 5957.3 |  | 0 | 0.259% | 37.6327 | 0.026% | 0.026% | 3.7778 | 20.94% | 32.7995784 | 90.07% | 0% | 171 | 8.4% |  |  | 0 | 0 | 1.55 |  | 968.22
| Общо |  | 37903 |  | 40234 |  |  | 38777 |  | 45201 | 6.369% | 42323 | 65.69% | 27800.837 | 29.49% | 12479.959 | 4.825% |  | 2042.204 | 13.49% | 5711.473 | 33.89% | 14341.188 | 41.66% | 17630.36 | 0.083% | 35.12905 | 0.2547% | 107.80945 | 0.1791% | 0.02666% | 11.28191 | 21.15% | 96.1449644 | 89.65% | 85.27% | 497 | 8.531% | 14.21% | 7.118% | 64.508717 | 32.2788411 |  | 1015.94 |  | 968.22 | 0
7 | 1 | Иванка Копаранска | 4689 | 0 | 10802 | 0.6 | 6.3 | 11293 | 5 | 16237 | 6.5% | 15182 | 63.5% | 9640.57 | 29.2% | 4433.144 | 7.3% | 21.27% | 1108.286 | 22% | 3340.04 | 50.9% | 7727.638 | 42% | 6376.44 | 0.244% | 37.04408 | 0.241% | 36.58862 | 0.2502% | 0.028% | 4.25096 | 20.08% | 31.0167728 | 88.51% | 88.92% | 169 | 8.6% | 21.84% | 21.46% | 33.7353744 | 33.1484036 | 1.6 | 945.38 | 217.7 | 25.86
| 2 | Цвета Владова | 21308 | 3 | 16890 | 0.4 | 6.9 | 16685 | 4.4 | 16462 | 6.9% | 15326 | 66.4% | 10176.464 | 24.8% | 3800.848 | 8.8% | 20.46% | 1348.688 | 22.6% | 3463.676 | 50% | 7663 | 43% | 6590.18 | 0.234% | 35.86284 | 0.227% | 34.79002 | 0.2493% | 0.028% | 4.29128 | 20.8% | 33.1968 | 87.78% | 88.89% | 175 | 8.8% | 21.25% | 21.5% | 33.915 | 34.314 | 1.6 |  | 392.7
| 3 | Георги Томов | 21400 | 0 | 20271 | 0.6 | 7.1 | 19493 | 3.8 | 16722 | 6.3% | 15669 | 73.1% | 11454.039 | 22.8% | 3572.532 | 4.1% | 20.46% | 642.429 | 23.6% | 3697.884 | 48.9% | 7662.141 | 43% | 6737.67 | 0.226% | 35.41194 | 0.224% | 35.09856 | 0.2272% | 0.029% | 4.54401 | 20.59% | 29.5462382 | 87.18% | 87.35% | 157 | 8.6% | 21.64% | 21.85% | 31.0529672 | 31.354313 | 1.55 |  | 549.7
| Общо |  | 47397 |  | 47963 |  |  | 47471 |  | 49421 | 6.566% | 46177 | 67.72% | 31271.073 | 25.57% | 11806.524 | 6.712% |  | 3099.403 | 22.74% | 10501.6 | 49.92% | 23052.779 | 42.67% | 19704.29 | 0.2346% | 108.31886 | 0.2306% | 106.4772 | 0.2421% | 0.02834% | 13.08625 | 20.49% | 93.759811 | 87.83% | 88.41% | 501 | 8.67% | 21.58% | 21.61% | 98.7033416 | 98.8167166 |  | 945.38 |  | 549.7 | 0
8 | 1 | Николинка Мутафова | 4712 | 0 | 10240 | 0.6 | 7.2 | 10664 | 5 | 16512 | 6.3% | 15472 | 65.3% | 10103.216 | 28.9% | 4471.408 | 5.8% | 19.54% | 897.376 | 23.4% | 3620.448 | 51.3% | 7937.136 | 43% | 6652.96 | 0.24% | 37.1328 | 0.222% | 34.34784 | 0.2429% | 0.033% | 5.10576 | 19.73% | 32.3500972 | 85.28% | 86.56% | 179 | 8.4% | 19.81% | 19.58% | 32.4812684 | 32.1041512 | 1.55 | 502.22 | 219.48 | 7
| 2 | Цвета Владова | 20518 | 2 | 18057 | 0.6 | 8.4 | 18330 | 4.7 | 16249 | 6.4% | 15209 | 63.5% | 9657.715 | 22.4% | 3406.816 | 14.1% | 19.43% | 2144.469 | 23.9% | 3634.951 | 49.4% | 7513.246 | 43% | 6539.87 | 0.215% | 32.69935 | 0.208% | 31.63472 | 0.2389% | 0.031% | 4.71479 | 20.8% | 31.04192 | 85.22% | 87.15% | 164 | 9% | 21.19% | 21.5% | 31.623956 | 32.0866 | 1.55 |  | 383.48
| 3 | Георги Томов | 18200 | 1 | 18404 | 1 | 6.6 | 17645 | 3.5 | 16317 | 6.4% | 15273 | 59.3% | 9056.889 | 21.7% | 3314.241 | 19% | 19.47% | 2901.87 | 24.2% | 3696.066 | 47.7% | 7285.221 | 43% | 6567.39 | 0.206% | 31.46238 | 0.203% | 31.00419 | 0.2183% | 0.029% | 4.42917 | 20.19% | 27.2217732 | 85.84% | 86.83% | 148 | 8.9% | 21.44% | 21.41% | 28.9071232 | 28.8666748 | 1.55 |  | 531.48
| Общо |  | 43430 |  | 46701 |  |  | 46639 |  | 49078 | 6.366% | 45954 | 62.71% | 28817.82 | 24.36% | 11192.465 | 12.93% |  | 5943.715 | 23.83% | 10951.465 | 49.47% | 22735.603 | 43% | 19760.22 | 0.2204% | 101.29453 | 0.2111% | 96.98675 | 0.2334% | 0.03101% | 14.24972 | 20.24% | 90.6137904 | 85.44% | 86.84% | 491 | 8.751% | 20.81% | 20.82% | 93.0123476 | 93.057426 |  | 502.22 |  | 531.48 | 0
9 | 1 | Николинка Мутафова | 13700 | 0 | 18786 | 1.2 | 8.5 | 18773 | 3.1 | 16331 | 6.3% | 15302 | 73.1% | 11185.762 | 20.7% | 3167.514 | 6.2% | 19.46% | 948.724 | 22.1% | 3381.742 | 52.1% | 7972.342 | 42% | 6426.84 | 0.202% | 30.91004 | 0.203% | 31.06306 | 0.2123% | 0.028% | 4.28456 | 21.11% | 28.3940055 | 86.32% | 86.93% | 147 | 8.5% | 20.97% | 21.05% | 28.2056985 | 28.3133025 | 1.55 |  | 678.48
| 2 | Димитър Цончев | 20420 | 5 | 19577 | 1.2 | 7.8 | 19377 | 2 | 16534 | 8.2% | 15178 | 57.1% | 8666.638 | 34.3% | 5206.054 | 8.6% | 20.76% | 1305.308 | 23.4% | 3551.652 | 48.9% | 7422.042 | 41% | 6222.98 | 0.224% | 33.99872 | 0.222% | 33.69516 | 0.222% | 0.029% | 4.40162 | 21.36% | 28.8940992 | 87.06% | 87.05% | 148 | 8.6% | 21.65% | 21.53% | 29.286388 | 29.1240616 | 1.55 |  | 826.48
| 3 | Георги Томов | 19200 | 4 | 20221 | 0.8 | 6.3 | 19782 | 1 | 16731 | 6.7% | 15610 | 63.7% | 9943.57 | 24.6% | 3840.06 | 11.7% | 20.18% | 1826.37 | 23.1% | 3605.91 | 49.7% | 7758.17 | 43% | 6712.3 | 0.23% | 35.903 | 0.226% | 35.2786 | 0.2469% | 0.031% | 4.8391 | 20.53% | 32.133556 | 86.41% | 87.57% | 172 | 9% | 21.53% | 21.59% | 33.698756 | 33.792668 | 1.55 |  | 998.48
| Общо |  | 53320 |  | 58584 |  |  | 57932 |  | 49596 | 7.068% | 46090 | 64.65% | 29795.97 | 26.5% | 12213.628 | 8.853% |  | 4080.402 | 22.87% | 10539.304 | 50.23% | 23152.554 | 42.01% | 19362.12 | 0.2187% | 100.81176 | 0.217% | 100.03682 | 0.2272% | 0.02935% | 13.52528 | 21% | 89.4216607 | 86.6% | 87.2% | 467 | 8.716% | 21.39% | 21.39% | 91.1908425 | 91.2300321 |  | 0 |  | 998.48 | 0
10 | 1 | Николинка Мутафова | 12517 | 0 | 13069 | 1.1 | 6.8 | 13099 | 2.7 | 16647 | 6.3% | 15598 | 67% | 10450.66 | 24% | 3743.52 | 9% | 20.57% | 1403.82 | 23.8% | 3712.324 | 48.8% | 7611.824 | 42% | 6551.16 | 0.235% | 36.6553 | 0.237% | 36.96726 | 0.2373% | 0.032% | 4.99136 | 21.11% | 31.905654 | 86.63% | 86.65% | 165 | 8.4% | 21.19% | 21.41% | 32.026566 | 32.359074 | 1.55 |  | 1163.48
| 2 | Димитър Цончев | 19503 | 3 | 18414 | 0.5 | 5.8 | 17649 | 2 | 16361 | 6.2% | 15347 | 53.2% | 8164.604 | 30.8% | 4726.876 | 16% | 21.6% | 2455.52 | 21% | 3222.87 | 54.3% | 8333.421 | 42% | 6445.74 |  | 0 | 0.243% | 37.29321 | 0.2536% | 0.032% | 4.91104 | 21.36% | 32.6910528 | 86.96% | 87.51% | 168 | 8.9% | 22.22% |  | 34.0072656 | 0 | 1.55 |  | 1331.48
| 3 | Иванка Копаранска | 17950 | 1 | 15724 | 0.8 | 5.9 | 15767 | 1.7 | 16023 | 6.3% | 15014 | 54.6% | 8197.644 | 35.8% | 5375.012 | 9.6% | 20.39% | 1441.344 |  | 0 |  | 0 | 43% | 6456.02 |  | 0 | 0.242% | 36.33388 | 0.031% | 0.031% | 4.65434 | 20.72% | 30.9565088 | 87.32% | 0% | 164 | 8.9% |  |  | 0 | 0 | 1.55 |  | 1495.48
| Общо |  | 49970 |  | 47207 |  |  | 46515 |  | 49031 | 6.267% | 45959 | 58.34% | 26812.908 | 30.13% | 13845.408 | 11.53% |  | 5300.684 | 15.09% | 6935.194 | 34.69% | 15945.245 | 42.33% | 19452.92 | 0.07976% | 36.6553 | 0.2406% | 110.59435 | 0.1754% | 0.03167% | 14.55674 | 21.07% | 95.5532156 | 86.97% | 82.12% | 497 | 8.734% | 14.61% | 7.269% | 66.0338316 | 32.359074 |  | 0 |  | 1495.48 | 0
11 | 1 | Цвета Владова | 3600 | 0 | 8878 | 0.6 | 6.9 | 9730 | 4.2 | 16156 | 6.6% | 15090 | 58.5% | 8827.65 | 27.5% | 4149.75 | 14% | 20.11% | 2112.6 | 23.1% | 3485.79 | 50.3% | 7590.27 | 44% | 6639.6 | 0.246% | 37.1214 | 0.24% | 36.216 | 0.2573% | 0.031% | 4.6779 | 20.88% | 34.011432 | 87.21% | 88.08% | 179 | 9% | 20.96% | 20.72% | 34.141744 | 33.750808 | 1.6 | 1018.58 | 642.9 | 13
| 2 | Димитър Цончев | 21700 | 3 | 17660 | 0.9 | 10 | 17150 | 3 | 15801 | 7% | 14695 | 55.4% | 8141.03 | 26.1% | 3835.395 | 18.5% | 19.84% | 2718.575 | 23.5% | 3453.325 | 49.9% | 7332.805 | 44% | 6465.8 | 0.248% | 36.4436 | 0.244% | 35.8558 | 0.239% | 0.031% | 4.55545 | 21.41% | 30.5940336 | 87.42% | 87.16% | 156 | 8.4% | 21.39% | 21.78% | 30.5654544 | 31.1227488 | 1.6 |  | 798.9
| 3 | Иванка Копаранска | 17670 | 1 | 19268 | 0.6 | 9 | 19282 | 1.6 | 16569 | 6.9% | 15426 | 51.3% | 7913.538 | 41.1% | 6340.086 | 7.6% | 21.26% | 1172.376 | 25.3% | 3902.778 | 48.4% | 7466.184 | 44% | 6787.44 | 0.261% | 40.26186 | 0.279% | 43.03854 | 0.2731% | 0.032% | 4.93632 | 21.86% | 37.403553 | 88.66% | 88.41% | 187 | 8.5% | 21.74% | 21.32% | 37.198227 | 36.479586 | 1.6 |  | 985.9
| Общо |  | 42970 |  | 45806 |  |  | 46162 |  | 48526 | 6.833% | 45211 | 55.04% | 24882.218 | 31.69% | 14325.231 | 13.28% |  | 6003.551 | 23.98% | 10841.893 | 49.52% | 22389.259 | 44% | 19892.84 | 0.2518% | 113.82686 | 0.2546% | 115.11034 | 0.2567% | 0.03134% | 14.16967 | 21.39% | 102.0090186 | 87.82% | 87.92% | 522 | 8.642% | 21.37% | 21.27% | 101.9054254 | 101.3531428 |  | 1018.58 |  | 985.9 | 0
12 | 1 | Цвета Владова | 5817 | 1 | 14633 | 0.3 | 5.9 | 14120 | 1.9 | 15691 | 6.6% | 14655 | 50.5% | 7400.775 | 34.4% | 5041.32 | 15.1% | 20.34% | 2212.905 | 24.7% | 3619.785 | 48% | 7034.4 | 45% | 6594.75 | 0.278% | 40.7409 | 0.294% | 43.0857 | 0.3034% | 0.032% | 4.6896 | 21.18% | 38.354862 | 89.25% | 89.58% | 199 | 9% | 21.96% | 21.78% | 39.767364 | 39.441402 | 1.62 | 1001.06 | 187.84 | 4
| 2 | Георги Томов | 19500 | 4 | 16223 | 0.6 | 4.6 | 15642 | 1.5 | 15644 | 6.5% | 14627 | 60.9% | 8907.843 | 23.6% | 3451.972 | 15.5% | 20.59% | 2267.185 | 23.9% | 3495.853 | 49.3% | 7211.111 | 44% | 6435.88 | 0.28% | 40.9556 | 0.285% | 41.68695 | 0.2834% | 0.03% | 4.3881 | 21.39% | 35.1153213 | 89.6% | 89.53% | 181 | 9.3% | 22.58% | 22.33% | 37.0689086 | 36.6584911 | 1.6 |  | 368.84
| 3 | Иванка Копаранска | 19403 | 1 | 16484 | 1.3 | 6.5 | 16106 | 2.3 | 15408 | 6.3% | 14437 | 58.1% | 8387.897 | 36% | 5197.32 | 5.9% | 19.82% | 851.783 | 22.8% | 3291.636 | 51.9% | 7492.803 | 50% | 7218.5 | 0.281% | 40.56797 | 0.292% | 42.15604 | 0.2902% | 0.029% | 4.18673 | 21.14% | 35.0890176 | 90.19% | 90.12% | 182 | 8.8% | 22.72% | 22.08% | 37.7115648 | 36.6492672 | 1.6 |  | 550.84
| Общо |  | 44720 |  | 47340 |  |  | 45868 |  | 46743 | 6.468% | 43719 | 56.49% | 24696.515 | 31.32% | 13690.612 | 12.2% |  | 5331.873 | 23.8% | 10407.274 | 49.72% | 21738.314 | 46.32% | 20249.13 | 0.2797% | 122.26447 | 0.2903% | 126.92869 | 0.2923% | 0.03034% | 13.26443 | 21.24% | 108.5592009 | 89.68% | 89.74% | 562 | 9.032% | 22.42% | 22.06% | 114.5478374 | 112.7491603 |  | 1001.06 |  | 550.84 | 0
13 | 1 | Цвета Владова | 2944 | 2 | 5680 | 0.8 | 6.6 | 5861 | 3.6 | 15440 | 6.9% | 14375 | 69.1% | 9933.125 | 25% | 3593.75 | 5.9% | 22.86% | 848.125 | 26.3% | 3780.625 | 46% | 6612.5 | 52% | 7475 | 0.285% | 40.96875 | 0.311% | 44.70625 | 0.312% | 0.032% | 4.6 | 21.14% | 37.7551944 | 89.85% | 89.87% | 198 | 9.8% | 22.54% | 21.73% | 40.2555384 | 38.8089108 | 1.62 | 505.5 | 240.34 | -3
| 2 | Георги Томов | 21000 | 0 | 19997 | 0.9 | 5.2 | 13632 | 5.1 | 15635 | 6.6% | 14603 | 67.3% | 9827.819 | 22.6% | 3300.278 | 10.1% | 22.01% | 1474.903 | 26.4% | 3855.192 | 46.4% | 6775.792 | 54% | 7885.62 | 0.271% | 39.57413 | 0.298% | 43.51694 | 0.2627% | 0.033% | 4.81899 | 20.85% | 32.219505 | 89.07% | 87.57% | 170 | 9.1% | 21.71% | 21.92% | 33.548463 | 33.872976 | 1.6 |  | 410.34
| 3 | Николинка Мутафова | 14500 | 1 | 16825 | 1 | 6.1 | 15997 | 5.6 | 15660 | 6.7% | 14611 | 72.1% | 10534.531 | 21.6% | 3155.976 | 6.3% | 20.52% | 920.493 | 25.1% | 3667.361 | 48.5% | 7086.335 |  | 0 | 0.268% | 39.15748 | 0.293% | 42.81023 | 0.2761% | 0.034% | 4.96774 | 21.49% | 33.5875806 | 88.54% | 87.82% | 171 | 8.6% | 22.63% | 22.78% | 35.3693322 | 35.6037732 | 1.55 |  | 581.34
| Общо |  | 38444 |  | 42502 |  |  | 35490 |  | 46735 | 6.733% | 43589 | 69.5% | 30295.475 | 23.06% | 10050.004 | 7.441% |  | 3243.521 | 25.93% | 11303.178 | 46.97% | 20474.627 | 35.24% | 15360.62 | 0.2746% | 119.70036 | 0.3006% | 131.03342 | 0.2835% | 0.033% | 14.38673 | 21.16% | 103.56228 | 89.16% | 88.49% | 539 | 9.199% | 22.29% | 22.15% | 109.1733336 | 108.28566 |  | 505.5 |  | 581.34 | 0
14 | 1 | Юлияна Цветкова | 3720 | 0 | 13378 | 0.9 | 6.2 | 14646 | 5.2 | 15571 | 6.5% | 14559 | 68.6% | 9987.474 | 26% | 3785.34 | 5.4% | 22.85% | 786.186 | 25.5% | 3712.545 | 47.3% | 6886.407 | 46% | 6697.14 | 0.278% | 40.47402 | 0.297% | 43.24023 | 0.2687% | 0.033% | 4.80447 | 20.9% | 33.173525 | 89.03% | 87.85% | 175 | 9.3% | 21.62% | 21.67% | 34.316345 | 34.3957075 | 1.5 | 504.22 | 260.12 | 8
| 2 | Георги Томов | 20900 | 4 | 15774 | 1 | 6.8 | 15824 | 5.6 | 16694 | 6.8% | 15559 | 65.2% | 10144.468 | 25.8% | 4014.222 | 9% | 21.62% | 1400.31 | 22.9% | 3563.011 | 47.9% | 7452.761 | 44% | 6845.96 | 0.271% | 42.16489 | 0.28% | 43.5652 | 0.267% | 0.031% | 4.82329 | 21.03% | 34.9760445 | 89.06% | 88.51% | 185 | 10.1% | 22.08% | 22.01% | 36.722352 | 36.6059315 | 1.55 |  | 445.12
| 3 | Мария Лачева | 21600 | 2 | 19733 | 0.8 | 6.4 | 18614 | 5.1 | 16788 | 6.8% | 15646 | 72% | 11265.12 | 21.8% | 3410.828 | 6.2% | 20.65% | 970.052 | 22.7% | 3551.642 | 47.9% | 7494.434 | 41% | 6414.86 | 0.254% | 39.74084 | 0.268% | 41.93128 | 0.27% | 0.03% | 4.6938 | 21.64% | 36.1145632 | 88.93% | 89.01% | 184 | 9.3% | 22.5% | 22.74% | 37.5498 | 37.9503312 | 1.5 |  | 629.12
| Общо |  | 46220 |  | 48885 |  |  | 49084 |  | 49053 | 6.705% | 45764 | 68.61% | 31397.062 | 24.5% | 11210.39 | 6.897% |  | 3156.548 | 23.66% | 10827.198 | 47.71% | 21833.602 | 43.61% | 19957.96 | 0.2674% | 122.37975 | 0.2813% | 128.73671 | 0.2686% | 0.03129% | 14.32156 | 21.2% | 104.2641327 | 89.01% | 88.47% | 544 | 9.572% | 22.08% | 22.15% | 108.588497 | 108.9519702 |  | 504.22 |  | 629.12 | 0
15 | 1 | Димитър Цончев | 640 | 3 | 13158 | 0.6 | 5.5 | 13215 | 6 | 16564 | 7.5% | 15322 | 57.2% | 8764.184 | 35.8% | 5485.276 | 7% | 20.77% | 1072.54 | 23.8% | 3646.636 | 46.6% | 7140.052 | 41% | 6282.02 | 0.255% | 39.0711 | 0.266% | 40.75652 | 0.2672% | 0.031% | 4.74982 | 20.99% | 33.2720886 | 88.48% | 88.52% | 174 | 8.9% | 22.83% | 22.78% | 36.1887462 | 36.1094892 | 1.55 | 507.66 | 297.46 | 2
| 2 | Иванка Копаранска | 19233 | 7 | 17750 | 0.7 | 5.8 | 17289 | 5.6 | 16675 | 6.3% | 15624 | 68.8% | 10749.312 | 26.9% | 4202.856 | 4.3% | 19.85% | 671.832 | 21.1% | 3296.664 | 50.8% | 7936.992 | 41% | 6405.84 | 0.25% | 39.06 | 0.26% | 40.6224 | 0.2624% | 0.03% | 4.6872 | 21.75% | 34.2786525 | 88.58% | 88.68% | 173 | 8.9% | 23.04% | 23.1% | 36.3117312 | 36.406293 | 1.6 |  | 470.46
| 3 | Цвета Владова | 20000 | 6 | 19170 | 0.5 | 6.4 | 18481 | 4.5 | 16808 | 6.2% | 15766 | 75.1% | 11840.266 | 18.8% | 2964.008 | 6.1% | 19.91% | 961.726 | 21.3% | 3358.158 | 50% | 7883 | 41% | 6464.06 | 0.234% | 36.89244 | 0.248% | 39.09968 | 0.2638% | 0.029% | 4.57214 | 21.16% | 34.2373032 | 88.43% | 89.12% | 178 | 9.1% | 22.88% | 22.14% | 37.0202976 | 35.8229628 | 1.55 |  | 648.46
| Общо |  | 39873 |  | 50078 |  |  | 48985 |  | 50047 | 6.664% | 46712 | 67.12% | 31353.762 | 27.09% | 12652.14 | 5.793% |  | 2706.098 | 22.05% | 10301.458 | 49.15% | 22960.044 | 41% | 19151.92 | 0.2462% | 115.02354 | 0.2579% | 120.4786 | 0.2645% | 0.03% | 14.00916 | 21.3% | 101.7880443 | 88.5% | 88.77% | 525 | 8.968% | 22.92% | 22.67% | 109.520775 | 108.338745 |  | 507.66 |  | 648.46 | 0
16 | 1 | Димитър Цончев | 21200 | 1 | 19265 | 0.7 | 6.8 | 18819 | 4.5 | 16981 | 6.9% | 15809 | 85.6% | 13532.504 | 12.2% | 1928.698 | 2.2% | 21.79% | 347.798 | 21.3% | 3367.317 | 50.2% | 7936.118 | 40% | 6323.6 | 0.23% | 36.3607 | 0.241% | 38.09969 | 0.2569% | 0.029% | 4.58461 | 21.87% | 34.0052256 | 88.08% | 88.82% | 172 | 9.6% | 23.17% | 21.8% | 36.0265696 | 33.896384 | 1.55 |  | 820.46
| 2 | Иванка Копаранска | 19473 | 3 | 17718 | 0.6 | 5.4 | 17601 | 3.8 | 16967 | 6.7% | 15830 | 72% | 11397.6 | 22.4% | 3545.92 | 5.6% | 21.4% | 886.48 | 20.9% | 3308.47 | 51.6% | 8168.28 | 42% | 6648.6 | 0.232% | 36.7256 | 0.244% | 38.6252 | 0.2543% | 0.03% | 4.749 | 21.98% | 33.403006 | 87.82% | 88.31% | 167 | 9% | 23.36% | 21.64% | 35.500192 | 32.886308 | 1.5 |  | 987.46
| 3 | Цвета Владова | 17900 | 3 | 17403 | 0.5 | 6.7 | 16797 | 4.1 | 17066 | 6.1% | 16025 | 69.8% | 11185.45 | 26.5% | 4246.625 | 3.7% | 21.42% | 592.925 | 21.5% | 3445.375 | 50.2% | 8044.55 | 42% | 6730.5 | 0.224% | 35.896 | 0.235% | 37.65875 | 0.2527% | 0.029% | 4.64725 | 22.07% | 33.941453 | 87.77% | 88.63% | 169 | 9% | 23.31% | 21.55% | 35.848449 | 33.141745 | 1.55 |  | 1156.46
| Общо |  | 58573 |  | 54386 |  |  | 53217 |  | 51014 | 6.566% | 47664 | 75.77% | 36115.554 | 20.4% | 9721.243 | 3.834% |  | 1827.203 | 21.23% | 10121.162 | 50.66% | 24148.948 | 41.34% | 19702.7 | 0.2286% | 108.9823 | 0.24% | 114.38364 | 0.2546% | 0.02933% | 13.98086 | 21.97% | 101.3496846 | 87.89% | 88.59% | 508 | 9.203% | 23.28% | 21.66% | 107.3752106 | 99.924437 |  | 0 |  | 1156.46 | 0
17 | 1 | Георги Томов | 17600 | 0 | 18766 | 0.8 | 5.7 | 18096 | 3.9 | 17200 | 6.6% | 16065 | 70.2% | 11277.63 | 26.9% | 4321.485 | 2.9% | 22.69% | 465.885 | 21.8% | 3502.17 | 50.7% | 8144.955 | 42% | 6747.3 | 0.243% | 39.03795 | 0.249% | 40.00185 | 0.2539% | 0.029% | 4.65885 | 21.78% | 33.656634 | 88.47% | 88.69% | 170 | 9.1% | 23.38% | 22.31% | 36.129114 | 34.475643 | 1.55 |  | 1326.46
| 2 | Иванка Копаранска | 20690 | 2 | 18614 | 0.8 | 5.9 | 18960 | 3 | 17310 | 6.8% | 16133 | 68.7% | 11083.371 | 28.2% | 4549.506 | 3.1% | 22.12% | 500.123 | 24% | 3871.92 | 48.7% | 7856.771 | 42% | 6775.86 | 0.243% | 39.20319 | 0.257% | 41.46181 | 0.2676% | 0.03% | 4.8399 | 21.82% | 35.2613382 | 88.45% | 88.9% | 177 | 8.7% | 23.72% | 22.51% | 38.3317572 | 36.3763851 | 1.6 |  | 1503.46
| 3 | Цвета Владова | 19000 | 2 | 19650 | 0.4 | 4.8 | 18640 | 2.8 | 17377 | 5.9% | 16352 | 73.2% | 11969.664 | 22.1% | 3613.792 | 4.7% | 20.82% | 768.544 | 22.7% | 3711.904 | 49.3% | 8061.536 | 42% | 6867.84 | 0.239% | 39.08128 | 0.254% | 41.53408 | 0.2655% | 0.031% | 5.06912 | 22% | 37.0777 | 87.92% | 88.44% | 185 | 8.9% | 22.75% | 22.38% | 38.3417125 | 37.718133 | 1.58 |  | 1688.46
| Общо |  | 57290 |  | 57030 |  |  | 55696 |  | 51887 | 6.432% | 48550 | 70.71% | 34330.665 | 25.72% | 12484.783 | 3.573% |  | 1734.552 | 22.83% | 11085.994 | 49.56% | 24063.262 | 42% | 20391 | 0.2417% | 117.32242 | 0.2533% | 122.99774 | 0.2623% | 0.03% | 14.56787 | 21.87% | 105.9956722 | 88.28% | 88.68% | 532 | 8.897% | 23.28% | 22.4% | 112.8025837 | 108.5701611 |  | 0 |  | 1688.46 | 0
18 | 1 | Георги Томов | 6400 | 0 | 15636 | 0.3 | 6 | 15068 | 3.8 | 17359 | 5.7% | 16370 | 66.1% | 10820.57 | 30.2% | 4943.74 | 3.7% | 22.9% | 605.69 |  | 0 |  | 0 | 42% | 6875.4 |  | 0 | 0.248% | 40.5976 | 0.031% | 0.031% | 5.0747 | 22.01% | 33.6119112 | 87.62% | 0% | 168 | 9.1% |  |  | 0 | 0 | 1.55 | 1005.26 | 851.2
| 2 | Иванка Копаранска | [9 empty] | 0 |  | 0 |  | 0 |  |  | 0 |  | 0 |  | 0 |  | 0 |  | 0 |  | 0 | 0% |  | 0 |  | 0 | 0% | 0% |  |  |  |  | 0 | 0 |  |  | 851.2
| 3 | [10 empty] | 0 |  | 0 |  | 0 |  |  | 0 |  | 0 |  | 0 |  | 0 |  | 0 |  | 0 | 0% |  | 0 |  | 0 | 0% | 0% |  |  |  |  | 0 | 0 |  |  | 851.2
| Общо |  | 6400 |  | 15636 |  |  | 15068 |  | 17359 | 5.7% | 16370 | 66.1% | 10820.57 | 30.2% | 4943.74 | 3.7% |  | 605.69 | 0% | 0 | 0% | 0 | 42% | 6875.4 | 0% | 0 | 0.248% | 40.5976 | 0.031% | 0.031% | 5.0747 | 22.01% | 33.6119112 | 87.62% | 0% | 168 | 9.1% | 0% | 0% | 0 | 0 |  | 1005.26 |  | 851.2 | 0
Note on AU28: Author: корекция на концентрат след замер на автомобилна везна.
Note on AU32: Author: корекция на концентрат след замер на автомобилна везна.
Note on AU44: Author: корекция на концентрат след замер на автомобилна везна
Note on AU48: Author: корекция на концентрат след замер на автомобилна везна
Note on AU52: Author: корекция на концентрат след замер на автомобилна везна
Note on AU56: Author: корекция на концентрат след замер на автомобилна везна
Note on AU60: Author: корекция на концентрат след замер на автомобилна везна