## Януари
Дата | Смяна | Диспечер | Подадена руда от МГТЛ за денонощието | Състояние на склад №2 | Натрошена руда от Цех ССТ | Класа +15,0мм. | Класа +12,5мм. | Превозена руда до междинни бункери | Състояние на междинни бункери | Преработена руда в цех МФЦ | Влага на преработената руда | Суха преработена руда | Грано диорити |  | Дайки |  | Шисти | Показания на Гранулометър PSI500i руда, +0,20мм |  | Смилане класа + 0,20мм |  | Смилане класа -0,08мм |  | Плътност на пулпа |  | Съдържание на мед в рудите по Химия | Метал мед в рудите по Химия | Съдържание на мед в рудите по Куриер | Метал мед в рудите по Куриер | Коригирана съдържание на мед в рудите | Съдържание на мед в отпадъка по Куриер | Метал мед в отпадъка по Куриер | Съдържание на мед в медния к-т Куриер | Метал мед в концентрата по Куриер | Технологично извличане по Куриер | Товарно извличане | Добит меден концентрат | Влага на медния концентрат | Съдържание на мед в медния к-т | Съдържание на мед в медния к-т /химия-товарен/ | Метал мед в медния концентрат | Метал мед в медния концентрат /химия/ | Литрово тегло в сгъстителя | Меден концентрат, автомобилна везна | Меден концентрат в склад | Меден концентрат в склад | Добит молибденов концентрат | Съдържание на Мо в молибденовия к-т | последни данни за съдържания в 8-ма пречистка |  | последни данни за съдържания във 2-ра пречистка
|  |  | тона | метра | тона | % | % | тона | метра | тона | % | тона | % |  | % |  | % | % |  | % |  | % |  | % |  | % | % | % | % | % | % | тона | % | тона | % | % | тона | % | % | % | тона | тона | кг/литър | тон | тон | тон | кг. | % | Мо % | Cu % | Мо % | Cu %
1441.62
1 | 1 | Мария Лачева | 10200 | 5 | 14204 | 0.9 | 7.3 | 13837 | 3 | 16058 | 4.8% | 15287 | 70.2% | 10731.474 | 19.8% | 3026.826 | 10% |  | 1528.7 | 24.2% | 3699.454 | 49.2% | 7521.204 | 41% | 6267.67 | 0.272% | 41.58064 | 0.247% | 37.75889 | 0.2547% | 0.03% | 4.5861 | 21.05% | 33.0078735 | 87.98% | 88.34% | 171 | 8.3% | 21.91% | 22.89% | 34.3564137 | 35.8931223 | 1.66 |  | 1612.62
| 2 | Николинка Мутафова | 17500 | 8 | 16708 | 0.6 | 6.5 | 16484 | 3.3 | 16154 | 4.9% | 15362 | 59% | 9063.58 | 33.9% | 5207.718 | 7.1% |  | 1090.702 | 27.6% | 4239.912 | 46.5% | 7143.33 | 40% | 6144.8 | 0.245% | 37.6369 | 0.234% | 35.94708 | 0.2607% | 0.03% | 4.6086 | 20.98% | 35.2835346 | 87.3% | 88.62% | 183 | 8.1% | 21.07% | 22.13% | 35.4348939 | 37.2175701 | 1.65 |  | 1795.62
| 3 | Димитър Цончев | 14570 | 8 | 17413 | 0.8 | 6.5 | 16908 | 2.5 | 16221 | 5.4% | 15345 | 54.8% | 8409.06 | 40.1% | 6153.345 | 5.1% |  | 782.595 | 26.9% | 4127.805 | 45.8% | 7028.01 | 43% | 6598.35 | 0.245% | 37.59525 | 0.244% | 37.4418 | 0.2813% | 0.029% | 4.45005 | 21.02% | 36.782898 | 88.24% | 89.81% | 190 | 7.9% | 22.12% | 23.12% | 38.707788 | 40.457688 | 1.6 |  | 1985.62
| Общо |  | 42270 |  | 48325 |  |  | 47229 |  | 48433 | 5.034% | 45994 | 61.32% | 28204.114 | 31.28% | 14387.889 | 7.397% |  | 3401.997 | 26.24% | 12067.171 | 47.16% | 21692.544 | 41.33% | 19010.82 | 0.254% | 116.81279 | 0.2417% | 111.14777 | 0.2656% | 0.02967% | 13.64475 | 21.02% | 105.0743061 | 87.85% | 88.95% | 544 | 8.093% | 21.7% | 22.71% | 108.4990956 | 113.5683804 |  | 0 |  | 1985.62 | 0
2 | 1 | Цвета Владова | 11300 | 5 | 12057 | 0.7 | 4.6 | 11914 | 4.1 | 16337 | 5% | 15520 | 49.1% | 7620.32 | 42.8% | 6642.56 | 8.1% |  | 1257.12 | 25.5% | 3957.6 | 50.2% | 7791.04 | 43% | 6673.6 | 0.243% | 37.7136 | 0.242% | 37.5584 | 0.2591% | 0.029% | 4.5008 | 21.25% | 34.528275 | 88.14% | 88.93% | 177 | 8.2% | 21.98% | 22.03% | 35.7144228 | 35.7956658 | 1.55 |  | 2162.62
| 2 | Николинка Мутафова | 20400 | 7 | 16122 | 1 | 6.3 | 16059 | 4 | 16152 | 4.2% | 15474 | 62.3% | 9640.302 | 28.4% | 4394.616 | 9.3% |  | 1439.082 | 26.9% | 4162.506 | 47.1% | 7288.254 | 42% | 6499.08 | 0.264% | 40.85136 | 0.241% | 37.29234 | 0.2684% | 0.029% | 4.48746 | 20.19% | 35.5860864 | 88.09% | 89.32% | 192 | 8.2% | 21.02% | 21.92% | 37.0490112 | 38.6353152 | 1.55 |  | 2354.62
| 3 | Димитър Цончев | 19105 | 3 | 17830 | 0.5 | 5.5 | 18111 | 3.3 | 16199 | 5.1% | 15373 | 55.2% | 8485.896 | 37.2% | 5718.756 | 7.6% |  | 1168.348 | 27.3% | 4196.829 | 46.8% | 7194.564 | 43% | 6610.39 | 0.257% | 39.50861 | 0.245% | 37.66385 | 0.2502% | 0.03% | 4.6119 | 21.05% | 33.164696 | 87.88% | 88.13% | 172 | 8.4% | 21.49% | 22.72% | 33.8579248 | 35.7958144 | 1.55 |  | 2526.62
| Общо |  | 50805 |  | 46009 |  |  | 46084 |  | 48688 | 4.768% | 46367 | 55.53% | 25746.518 | 36.14% | 16755.932 | 8.335% |  | 3864.55 | 26.56% | 12316.935 | 48.04% | 22273.858 | 42.67% | 19783.07 | 0.2547% | 118.07357 | 0.2427% | 112.51459 | 0.2593% | 0.02933% | 13.60016 | 20.83% | 103.2790574 | 88.04% | 88.81% | 541 | 8.264% | 21.5% | 22.22% | 106.6213588 | 110.2267954 |  | 0 |  | 2526.62 | 0
3 | 1 | Цвета Владова | 11759 | 2 | 13799 | 0.5 | 5.8 | 13119 | 4.9 | 16298 | 4.4% | 15581 | 64% | 9971.84 | 31.7% | 4939.177 | 4.3% |  | 669.983 | 28.4% | 4425.004 | 45.9% | 7151.679 | 43% | 6699.83 | 0.265% | 41.28965 | 0.244% | 38.01764 | 0.2614% | 0.031% | 4.83011 | 20.8% | 35.057152 | 87.43% | 88.27% | 184 | 8.4% | 21.3% | 22.45% | 35.899872 | 37.838128 | 1.55 |  | 2710.62
| 2 | Георги Томов | 18500 | 5 | 16383 | 0.9 | 6.2 | 16756 | 3.7 | 15982 | 5% | 15183 | 66.3% | 10066.329 | 17.2% | 2611.476 | 16.5% |  | 2505.195 | 26.2% | 3977.946 | 48.3% | 7333.389 | 45% | 6832.35 | 0.264% | 40.08312 | 0.241% | 36.59103 | 0.2633% | 0.031% | 4.70673 | 20.35% | 33.55308 | 87.27% | 88.35% | 180 | 8.4% | 21.39% | 22.63% | 35.267832 | 37.312344 | 1.5 |  | 2890.62
| 3 | Димитър Цончев | 19616 | 2 | 19304 | 0.6 | 7.1 | 18785 | 3.2 | 15916 | 4.9% | 15136 | 62.8% | 9505.408 | 29.3% | 4434.848 | 7.9% |  | 1195.744 | 27.5% | 4162.4 | 47.1% | 7129.056 | 43% | 6508.48 | 0.247% | 37.38592 | 0.237% | 35.87232 | 0.2316% | 0.03% | 4.5408 | 20.64% | 30.349056 | 87.47% | 87.17% | 160 | 8.1% | 20.75% | 21.46% | 30.5108 | 31.554784 | 1.5 |  | 3050.62
| Общо |  | 49875 |  | 49486 |  |  | 48660 |  | 48196 | 4.764% | 45900 | 64.37% | 29543.577 | 26.11% | 11985.501 | 9.523% |  | 4370.922 | 27.38% | 12565.35 | 47.09% | 21614.124 | 43.66% | 20040.66 | 0.2587% | 118.75869 | 0.2407% | 110.48099 | 0.2522% | 0.03067% | 14.07764 | 20.6% | 98.959288 | 87.39% | 87.97% | 524 | 8.308% | 21.15% | 22.18% | 101.678504 | 106.705256 |  | 0 |  | 3050.62 | 0
4 | 1 | Цвета Владова | 11570 | 4 | 19230 | 0.5 | 4.8 | 19611 | 1.9 | 16403 | 5.1% | 15566 | 63.8% | 9931.108 | 30.6% | 4763.196 | 5.6% |  | 871.696 | 27.2% | 4233.952 | 46% | 7160.36 | 44% | 6849.04 | 0.259% | 40.31594 | 0.259% | 40.31594 | 0.2431% | 0.029% | 4.51414 | 20.86% | 32.7577096 | 88.93% | 88.19% | 172 | 8.7% | 21.22% | 22.45% | 33.3230392 | 35.254582 | 1.5 |  | 3222.62
| 2 | Иванка Копаранска | 18800 | 7 | 17316 | 0.3 | 5.4 | 16910 | 2.3 | 16423 | 4.6% | 15668 | 66.5% | 10419.22 | 21.3% | 3337.284 | 12.2% |  | 1911.496 | 27% | 4230.36 | 46.1% | 7222.948 | 44% | 6893.92 | 0.257% | 40.26676 | 0.253% | 39.64004 | 0.2639% | 0.029% | 4.54372 | 20.52% | 35.4086964 | 88.66% | 89.13% | 189 | 8.7% | 21.33% | 22.61% | 36.8064081 | 39.0151377 | 1.6 |  | 3411.62
| 3 | Мария Лачева | 19820 | 3 | 18274 | 0.5 | 4 | 18257 | 1.6 | 16319 | 4.5% | 15585 | 62.7% | 9771.795 | 28.8% | 4488.48 | 8.5% |  | 1324.725 | 27% | 4207.95 | 46.7% | 7278.195 | 43% | 6701.55 | 0.253% | 39.43005 | 0.255% | 39.74175 | 0.2583% | 0.029% | 4.51965 | 20.8% | 34.598512 | 88.75% | 88.89% | 181 | 8.1% | 21.48% | 22.38% | 35.7296172 | 37.2266682 | 1.6 |  | 3592.62
| Общо |  | 50190 |  | 54820 |  |  | 54778 |  | 49145 | 4.734% | 46819 | 64.34% | 30122.123 | 26.89% | 12588.96 | 8.774% |  | 4107.917 | 27.07% | 12672.262 | 46.27% | 21661.503 | 43.67% | 20444.51 | 5.461e-06% | 120.01275 | 0.2557% | 119.69773 | 0.2551% | 0.029% | 13.57751 | 20.73% | 102.764918 | 88.78% | 88.75% | 542 | 8.5% | 21.34% | 22.48% | 105.8590645 | 111.4963879 |  | 0 |  | 3592.62 | 0
5 | 1 | Николинка Мутафова | 6081 | 3 | 10483 | 0.6 | 6.5 | 10656 | 3.5 | 16160 | 3.9% | 15530 | 62.3% | 9675.19 | 30.3% | 4705.59 | 7.4% |  | 1149.22 | 26.3% | 4084.39 | 46.9% | 7283.57 | 42% | 6522.6 | 0.287% | 44.5711 | 0.28% | 43.484 | 0.2742% | 0.03% | 4.659 | 20.7% | 36.905202 | 89.42% | 89.18% | 194 | 8.1% | 21.27% | 21.53% | 37.9214322 | 38.3849758 | 1.55 | 1006.42 | 2780.2
| 2 | Иванка Копаранска | 18800 | 6 | 18007 | 0.5 | 4.9 | 17671 | 3.5 | 16181 | 4.7% | 15420 | 71% | 10948.2 | 18.8% | 2898.96 | 10.2% |  | 1572.84 | 26.1% | 4024.62 | 47.3% | 7293.66 | 43% | 6630.6 | 0.266% | 41.0172 | 0.256% | 39.4752 | 0.2539% | 0.029% | 4.4718 | 20.09% | 34.3046795 | 88.8% | 88.71% | 185 | 7.7% | 20.31% | 21.62% | 34.6803405 | 36.917231 | 1.65 |  | 2965.2
| 3 | Мария Лачева | 23700 | 3 | 19076 | 0.4 | 6.6 | 19481 | 2.2 | 15887 | 3.7% | 15299 | 70.5% | 10785.795 | 22.4% | 3426.976 | 7.1% |  | 1086.229 | 25.9% | 3962.441 | 46.4% | 7098.736 | 44% | 6731.56 | 0.24% | 36.7176 | 0.245% | 37.48255 | 0.2318% | 0.028% | 4.28372 | 19.72% | 31.4545832 | 88.7% | 88.05% | 173 | 7.8% | 19.55% | 21.28% | 31.183423 | 33.9428768 | 1.6 |  | 3138.2
| Общо |  | 48581 |  | 47566 |  |  | 47808 |  | 48228 | 4.103% | 46249 | 67.91% | 31409.185 | 23.85% | 11031.526 | 8.234% |  | 3808.289 | 26.1% | 12071.451 | 46.87% | 21675.966 | 43% | 19884.76 | 0.2645% | 122.3059 | 0.2604% | 120.44175 | 0.2534% | 0.02901% | 13.41452 | 20.17% | 102.6644647 | 88.99% | 88.68% | 552 | 7.872% | 20.38% | 21.48% | 103.7851957 | 109.2450836 |  | 1006.42 |  | 3138.2 | 0
6 | 1 | Николинка Мутафова | 5117 | 2 | 12179 | 0.7 | 7.2 | 12557 | 3.5 | 14740 | 3.9% | 14165 | 68.3% | 9674.695 | 25.7% | 3640.405 | 6% |  | 849.9 | 24.8% | 3512.92 | 48.5% | 6870.025 | 42% | 5949.3 | 0.273% | 38.67045 | 0.272% | 38.5288 | 0.2614% | 0.029% | 4.10785 | 20.67% | 32.9698902 | 89.46% | 89.03% | 173 | 7.8% | 20.64% | 21.78% | 32.9220384 | 34.7404068 | 1.5 | 1010.02 | 2301.18
| 2 | Димитър Цончев | 19492 | 7 | 20638 | 0.8 | 5.5 | 20189 | 2 | 14738 | 5.1% | 13986 | 60.4% | 8447.544 | 30.9% | 4321.674 | 8.7% |  | 1216.782 | 22.8% | 3188.808 | 48.9% | 6839.154 | 42% | 5874.12 | 0.28% | 39.1608 | 0.273% | 38.18178 | 0.2418% | 0.029% | 4.05594 | 20.46% | 29.5203018 | 89.5% | 88.13% | 157 | 8.1% | 20.63% | 22.54% | 29.7655829 | 32.5213882 | 1.5 |  | 2458.18
| 3 | Мария Лачева | 22100 | 3 | 16093 | 0.4 | 4.5 | 16592 | 1 | 14723 | 5.2% | 13957 | 72.6% | 10132.782 | 20.6% | 2875.142 | 6.8% |  | 949.076 | 23.9% | 3335.723 | 47% | 6559.79 | 40% | 5582.8 | 0.258% | 36.00906 | 0.266% | 37.12562 | 0.2357% | 0.028% | 3.90796 | 20.44% | 28.5211584 | 89.6% | 88.24% | 152 | 8.2% | 20.78% | 22.03% | 28.9955808 | 30.7397808 | 1.55 |  | 2610.18
| Общо |  | 46709 |  | 48910 |  |  | 49338 |  | 44201 | 4.733% | 42108 | 67.1% | 28255.021 | 25.74% | 10837.221 | 7.162% |  | 3015.758 | 23.84% | 10037.451 | 48.14% | 20268.969 | 41.34% | 17406.22 | 0.2704% | 113.84031 | 0.2703% | 113.8362 | 0.2464% | 0.02867% | 12.07175 | 20.52% | 91.0113504 | 89.52% | 88.49% | 482 | 8.024% | 20.68% | 22.12% | 91.6832021 | 98.0015758 |  | 1010.02 |  | 2610.18 | 0
7 | 1 | Николинка Мутафова | 1331 | 5 | 5724 | 0.8 | 7.2 | 6257 | 5.2 | 14681 | 5.1% | 13932 | 73.9% | 10295.748 | 20.6% | 2869.992 | 5.5% |  | 766.26 | 22.9% | 3190.428 | 48.9% | 6812.748 | 40% | 5572.8 | 0.274% | 38.17368 | 0.279% | 38.87028 | 0.2673% | 0.027% | 3.76164 | 20.46% | 32.976405 | 90.44% | 90.02% | 175 | 7.9% | 20.77% | 21.87% | 33.4760475 | 35.2489725 | 1.55 | 1004.08 | 1781.1
| 2 | Димитър Цончев | 23799 | 3 | 19596 | 0.8 | 6.1 | 19250 | 2.5 | 14579 | 5.2% | 13821 | 49% | 6772.29 | 49% | 6772.29 | 2% |  | 276.42 | 21.1% | 2916.231 | 51.9% | 7173.099 | 37% | 5113.77 | 0.296% | 40.91016 | 0.28% | 38.6988 | 0.2346% | 0.028% | 3.86988 | 19.82% | 28.291068 | 90.13% | 88.19% | 156 | 8.5% | 20% | 21.21% | 28.548 | 30.275154 | 1.55 |  | 1937.1
| 3 | Цвета Владова | 13300 | 2 | 17114 | 0.7 | 6.9 | 17355 | 1.6 | 14921 | 5.1% | 14160 | 56.4% | 7986.24 | 40% | 5664 | 3.6% |  | 509.76 | 22.3% | 3157.68 | 49.3% | 6980.88 | 41% | 5805.6 | 0.26% | 36.816 | 0.25% | 35.4 | 0.2385% | 0.027% | 3.8232 | 20.84% | 29.7145056 | 89.32% | 88.79% | 156 | 8.6% | 21% | 22.41% | 29.94264 | 31.9530744 | 1.55 |  | 2093.1
| Общо |  | 38430 |  | 42434 |  |  | 42862 |  | 44181 | 5.133% | 41913 | 59.78% | 25054.278 | 36.52% | 15306.282 | 3.704% |  | 1552.44 | 22.1% | 9264.339 | 50.02% | 20966.727 | 39.35% | 16492.17 | 0.2765% | 115.89984 | 0.2695% | 112.96908 | 0.2468% | 0.02733% | 11.45472 | 20.38% | 90.9819786 | 89.98% | 89.04% | 487 | 8.316% | 20.59% | 21.83% | 91.9666875 | 97.4772009 |  | 1004.08 |  | 2093.1 | 0
8 | 1 | Георги Томов | 3366 | 4 | 11322 | 0.1 | 5.4 | 11154 | 3.7 | 15437 | 5.2% | 14634 | 71.3% | 10434.042 | 24.4% | 3570.696 | 4.3% |  | 629.262 | 21.7% | 3175.578 | 49.8% | 7287.732 | 40% | 5853.6 | 0.267% | 39.07278 | 0.249% | 36.43866 | 0.2529% | 0.028% | 4.09752 | 20.9% | 31.047786 | 88.87% | 89.04% | 162 | 8.3% | 22.15% | 23% | 32.904711 | 34.16742 | 1.55 | 1004.22 | 1250.88
| 2 | Димитър Цончев | 17574 | 9 | 16818 | 1.1 | 7.9 | 16853 | 3 | 16091 | 5.1% | 15270 | 66.1% | 10093.47 | 31.3% | 4779.51 | 2.6% |  | 397.02 | 22.2% | 3389.94 | 48% | 7329.6 | 39% | 5955.3 | 0.285% | 43.5195 | 0.254% | 38.7858 | 0.2365% | 0.028% | 4.2756 | 20.33% | 30.7072452 | 89.1% | 88.28% | 164 | 7.9% | 21.08% | 21.83% | 31.8400752 | 32.9729052 | 1.55 |  | 1414.88
| 3 | Цвета Владова | 19400 | 5 | 18213 | 1.1 | 6.7 | 18472 | 1.6 | 16098 | 6.2% | 15100 | 67.5% | 10192.5 | 27.2% | 4107.2 | 5.3% |  | 800.3 | 23.5% | 3548.5 | 47.7% | 7202.7 | 41% | 6191 | 0.231% | 34.881 | 0.242% | 36.542 | 0.243% | 0.028% | 4.228 | 20.6% | 31.47783 | 88.55% | 88.6% | 167 | 8.5% | 21.25% | 22.08% | 32.4710625 | 33.739344 | 1.55 |  | 1581.88
| Общо |  | 40340 |  | 46353 |  |  | 46479 |  | 47626 | 5.504% | 45004 | 68.26% | 30720.012 | 27.68% | 12457.406 | 4.059% |  | 1826.582 | 22.47% | 10114.018 | 48.48% | 21820.032 | 40% | 17999.9 | 0.261% | 117.47328 | 0.2483% | 111.76646 | 0.244% | 0.028% | 12.60112 | 20.61% | 93.2328612 | 88.85% | 88.64% | 493 | 8.235% | 21.48% | 22.29% | 97.2158487 | 100.8796692 |  | 1004.22 |  | 1581.88 | 0
9 | 1 | Георги Томов | 5892 | 5 | 11337 | 0.6 | 5.7 | 10951 | 3.8 | 16065 | 5% | 15262 | 71.1% | 10851.282 | 19.6% | 2991.352 | 9.3% |  | 1419.366 | 22.8% | 3479.736 | 49% | 7478.38 | 42% | 6410.04 | 0.278% | 42.42836 | 0.268% | 40.90216 | 0.2635% | 0.029% | 4.42598 | 20.65% | 34.690761 | 89.3% | 89.11% | 183 | 8.2% | 21.3% | 22.13% | 35.782722 | 37.1770722 | 1.6 | 1002.14 | 911.9 | 149.16
| 2 | Мария Лачева | 21848 | 8 | 18986 | 0.8 | 8.3 | 18704 | 2.4 | 15827 | 5.2% | 15004 | 77.3% | 11598.092 | 13.3% | 1995.532 | 9.4% |  | 1410.376 | 22.6% | 3390.904 | 49% | 7351.96 | 40% | 6001.6 | 0.241% | 36.15964 | 0.243% | 36.45972 | 0.2444% | 0.029% | 4.35116 | 20.29% | 30.447174 | 88.19% | 88.25% | 164 | 8.5% | 21.54% | 22.45% | 32.322924 | 33.68847 | 1.63 |  | 1075.9
| 3 | Цвета Владова | 16471 | 7 | 19001 | 1 | 6.3 | 19235 | 1.3 | 15741 | 6.1% | 14781 | 69.1% | 10213.671 | 27% | 3990.87 | 3.9% |  | 576.459 | 23.1% | 3414.411 | 48.5% | 7168.785 | 43% | 6355.83 | 0.258% | 38.13498 | 0.252% | 37.24812 | 0.2797% | 0.029% | 4.28649 | 19.85% | 36.080154 | 88.62% | 89.76% | 198 | 8.2% | 20.39% | 21.41% | 37.0616796 | 38.9156724 | 1.7 |  | 1273.9
| Общо |  | 44211 |  | 49324 |  |  | 48890 |  | 47633 | 5.43% | 45047 | 72.51% | 32663.045 | 19.93% | 8977.754 | 7.561% |  | 3406.201 | 22.83% | 10285.051 | 48.84% | 21999.125 | 41.66% | 18767.47 | 0.2591% | 116.72298 | 0.2544% | 114.61 | 0.2625% | 0.029% | 13.06363 | 20.27% | 101.218089 | 88.73% | 89.07% | 545 | 8.29% | 21.08% | 22% | 105.1673256 | 109.7812146 |  | 1002.14 |  | 1273.9 | 0
10 | 1 | Иванка Копаранска | 12500 | 5 | 14800 | 0.6 | 5.3 | 14168 | 2.8 | 15615 | 6% | 14678 | 77.9% | 11434.162 | 17.9% | 2627.362 | 4.2% |  | 616.476 | 23% | 3375.94 | 47.4% | 6957.372 | 42% | 6164.76 | 0.273% | 40.07094 | 0.255% | 37.4289 | 0.2447% | 0.029% | 4.25662 | 20.18% | 30.053065 | 88.75% | 88.27% | 161 | 7.5% | 21.26% | 22.45% | 31.661455 | 33.4336625 | 1.55 |  | 1434.9
| 2 | Мария Лачева | 19069 | 8 | 17279 | 0.8 | 5.6 | 17578 | 1.8 | 15578 | 6.6% | 14550 | 73.5% | 10694.25 | 21.5% | 3128.25 | 5% |  | 727.5 | 23.7% | 3448.35 | 48.4% | 7042.2 | 40% | 5820 | 0.243% | 35.3565 | 0.241% | 35.0655 | 0.2566% | 0.028% | 4.074 | 20.52% | 32.294376 | 88.5% | 89.2% | 172 | 8.5% | 21.13% | 22.13% | 33.254394 | 34.828194 | 1.6 |  | 1606.9
| 3 | Николинка Мутафова | 17612 | 6 | 15799 | 0.7 | 6 | 16016 | 1.9 | 15557 | 6.8% | 14499 | 72.7% | 10540.773 | 22.9% | 3320.271 | 4.4% |  | 637.956 | 24.1% | 3494.259 | 48% | 6959.52 | 41% | 5944.59 | 0.24% | 34.7976 | 0.243% | 35.23257 | 0.2602% | 0.027% | 3.91473 | 20.5% | 33.200775 | 89.01% | 89.74% | 177 | 8.5% | 20.88% | 21.44% | 33.816204 | 34.723152 | 1.55 |  | 1783.9
| Общо |  | 49181 |  | 47878 |  |  | 47762 |  | 46750 | 6.466% | 43727 | 74.71% | 32669.185 | 20.76% | 9075.883 | 4.533% |  | 1981.932 | 23.6% | 10318.549 | 47.93% | 20959.092 | 41% | 17929.35 | 0.2521% | 110.22504 | 0.2464% | 107.72697 | 0.2538% | 0.028% | 12.24535 | 20.4% | 95.548216 | 88.75% | 89.09% | 510 | 8.184% | 21.09% | 22.01% | 98.732053 | 102.9850085 |  | 0 |  | 1783.9 | 0
11 | 1 | Димитър Цончев | 17444 | 1 | 15302 | 0.5 | 5.9 | 14605 | 1.7 | 15544 | 6.7% | 14503 | 64.7% | 9383.441 | 28.1% | 4075.343 | 7.2% |  | 1044.216 | 24.1% | 3495.223 | 47.3% | 6859.919 | 38% | 5511.14 | 0.244% | 35.38732 | 0.248% | 35.96744 | 0.241% | 0.026% | 3.77078 | 20.13% | 30.3061176 | 89.63% | 89.32% | 164 | 8.2% | 20.71% | 21.71% | 31.1793192 | 32.6848392 | 1.55 |  | 1947.9
| 2 | Мария Лачева | 19700 | 6 | 18108 | 0.6 | 5.3 | 17395 | 1.4 | 16298 | 6.2% | 15288 | 77% | 11771.76 | 18.2% | 2782.416 | 4.8% |  | 733.824 | 24.9% | 3806.712 | 46.8% | 7154.784 | 40% | 6115.2 | 0.254% | 38.83152 | 0.273% | 41.73624 | 0.2574% | 0.027% | 4.12776 | 20.2% | 33.676026 | 90.23% | 89.63% | 183 | 8.9% | 21.13% | 21.21% | 35.2264569 | 35.3598273 | 1.6 |  | 2130.9
| 3 | Николинка Мутафова | 12064 | 6 | 16288 | 0.9 | 6.1 | 16150 | 1.9 | 16351 | 5.6% | 15435 | 50.6% | 7810.11 | 43.8% | 6760.53 | 5.6% |  | 864.36 | 25.1% | 3874.185 | 47.6% | 7347.06 | 40% | 6174 | 0.254% | 39.2049 | 0.263% | 40.59405 | 0.2507% | 0.027% | 4.16745 | 20.1% | 33.028722 | 89.85% | 89.34% | 179 | 8.2% | 21.01% | 21.76% | 34.5240522 | 35.7564672 | 1.6 |  | 2309.9
| Общо |  | 49208 |  | 49698 |  |  | 48150 |  | 48193 | 6.158% | 45226 | 64.05% | 28965.311 | 30.11% | 13618.289 | 5.843% |  | 2642.4 | 24.71% | 11176.12 | 47.23% | 21361.763 | 39.36% | 17800.34 | 0.2508% | 113.42374 | 0.2616% | 118.29773 | 0.2498% | 0.02668% | 12.06599 | 20.14% | 97.0108656 | 89.92% | 89.44% | 526 | 8.444% | 20.95% | 21.56% | 100.9298283 | 103.8011337 |  | 0 |  | 2309.9 | 0
12 | 1 | Димитър Цончев | 7553 | 4 | 8586 | 1 | 7.2 | 8136 | 4.5 | 16144 | 6.3% | 15127 | 44.6% | 6746.642 | 53.6% | 8108.072 | 1.8% |  | 272.286 | 23% | 3479.21 | 51.8% | 7835.786 | 39% | 5899.53 | 0.256% | 38.72512 | 0.265% | 40.08655 | 0.2515% | 0.027% | 4.08429 | 20.45% | 33.11264 | 89.93% | 89.38% | 176 | 8% | 20.97% | 21.69% | 33.954624 | 35.120448 | 1.6 | 1012.86 | 1473.04
| 2 | Цвета Владова | 18800 | 7 | 17147 | 0.8 | 7 | 16302 | 3.7 | 16018 | 5.9% | 15073 | 40.2% | 6059.346 | 56.6% | 8531.318 | 3.2% |  | 482.336 | 24% | 3617.52 | 49.9% | 7521.427 | 41% | 6179.93 | 0.257% | 38.73761 | 0.262% | 39.49126 | 0.2609% | 0.026% | 3.91898 | 20.82% | 34.2118404 | 90.19% | 90.14% | 179 | 8.2% | 21.55% | 22.47% | 35.411391 | 36.9231534 | 1.56 |  | 1652.04
| 3 | Николинка Мутафова | 18197 | 3 | 17443 | 1.3 | 7.4 | 16508 | 3.3 | 16032 | 5.9% | 15086 | 68.7% | 10364.082 | 27.4% | 4133.564 | 3.9% |  | 588.354 | 24.7% | 3726.242 | 49.4% | 7452.484 | 41% | 6185.26 | 0.261% | 39.37446 | 0.269% | 40.58134 | 0.2649% | 0.027% | 4.07322 | 20.98% | 33.8969664 | 90.08% | 89.92% | 176 | 8.2% | 22.21% | 23.05% | 35.8842528 | 37.241424 | 1.55 |  | 1828.04
| Общо |  | 44550 |  | 43176 |  |  | 40946 |  | 48194 | 6.034% | 45286 | 51.16% | 23170.07 | 45.87% | 20772.954 | 2.966% |  | 1342.976 | 23.9% | 10822.972 | 50.37% | 22809.697 | 40.33% | 18264.72 | 0.258% | 116.83719 | 0.2653% | 120.15915 | 0.2591% | 0.02667% | 12.07649 | 20.75% | 101.2214468 | 90.07% | 89.82% | 531 | 8.134% | 21.58% | 22.4% | 105.2502678 | 109.2850254 |  | 1012.86 |  | 1828.04 | 0
13 | 1 | Димитър Цончев | 5684 | 2 | 9467 | 0.6 | 5.3 | 9185 | 5.7 | 15868 | 5.5% | 14995 | 64.3% | 9641.785 | 29.5% | 4423.525 | 6.2% |  | 929.69 | 23.3% | 3493.835 | 48.7% | 7302.565 | 38% | 5698.1 | 0.274% | 41.0863 | 0.274% | 41.0863 | 0.283% | 0.028% | 4.1986 | 20.47% | 35.9223936 | 89.9% | 90.22% | 192 | 8.6% | 21.79% | 22.47% | 38.2388352 | 39.4321536 | 1.58 | 1006.02 | 1014.02
| 2 | Цвета Владова | 18400 | 7 | 15515 | 0.4 | 5.5 | 14718 | 5.8 | 15713 | 5.8% | 14802 | 72.3% | 10701.846 | 24.8% | 3670.896 | 2.9% |  | 429.258 | 24.2% | 3582.084 | 47.3% | 7001.346 | 42% | 6216.84 | 0.26% | 38.4852 | 0.258% | 38.18916 | 0.2633% | 0.029% | 4.29258 | 20.64% | 33.19428 | 88.88% | 89.1% | 175 | 8.1% | 21.56% | 22.26% | 34.67387 | 35.799645 | 1.6 |  | 1189.02
| 3 | Иванка Копаранска | 19100 | 2 | 16770 | 0.7 | 6.7 | 16996 | 4.5 | 15928 | 6.1% | 14956 | 79.9% | 11949.844 | 14.7% | 2198.532 | 5.4% |  | 807.624 | 24.2% | 3619.352 | 47.6% | 7119.056 | 43% | 6431.08 | 0.265% | 39.6334 | 0.266% | 39.78296 | 0.3115% | 0.028% | 4.18768 | 20.67% | 38.0983239 | 89.6% | 91.12% | 201 | 8.3% | 23% | 23.34% | 42.39291 | 43.0195878 | 1.6 |  | 1390.02
| Общо |  | 43184 |  | 41752 |  |  | 40899 |  | 47509 | 5.8% | 44753 | 72.16% | 32293.475 | 23% | 10292.953 | 4.841% |  | 2166.572 | 23.9% | 10695.271 | 47.87% | 21422.967 | 40.99% | 18346.02 | 0.2664% | 119.2049 | 0.266% | 119.05842 | 0.286% | 0.02833% | 12.67886 | 20.59% | 107.2149975 | 89.47% | 90.21% | 568 | 8.34% | 22.12% | 22.69% | 115.3056152 | 118.2513864 |  | 1006.02 |  | 1390.02 | 0
14 | 1 | Мария Лачева | 5621 | 1 | 16522 | 0.4 | 5.4 | 16327 | 5.2 | 15844 | 5.5% | 14973 | 67.5% | 10106.775 | 28.5% | 4267.305 | 4% |  | 598.92 | 23.8% | 3563.574 | 46.6% | 6977.418 | 43% | 6438.39 | 0.282% | 42.22386 | 0.283% | 42.37359 | 0.2675% | 0.027% | 4.04271 | 20.68% | 34.5519372 | 90.58% | 90.02% | 183 | 8.7% | 21.55% | 22.63% | 36.0055245 | 37.8099777 | 1.64 | 1005.56 | 582.9 | 15.44
| 2 | Цвета Владова | 21545 | 6 | 16672 | 0.5 | 5.4 | 16296 | 4.6 | 15920 | 6.3% | 14917 | 69.7% | 10397.149 | 25.8% | 3848.586 | 4.5% |  | 671.265 | 24.2% | 3609.914 | 47.9% | 7145.243 | 44% | 6563.48 | 0.279% | 41.61843 | 0.285% | 42.51345 | 0.3002% | 0.027% | 4.02759 | 20.49% | 38.4949728 | 90.65% | 91.12% | 206 | 8.8% | 21.69% | 22.35% | 40.7494368 | 41.989392 | 1.65 |  | 788.9
| 3 | Иванка Копаранска | 20400 | 2 | 17602 | 0.3 | 4.3 | 17416 | 4.2 | 15878 | 6.7% | 14814 | 76.9% | 11391.966 | 17.4% | 2577.636 | 5.7% |  | 844.398 | 25.1% | 3718.314 | 44.9% | 6651.486 | 44% | 6518.16 | 0.264% | 39.10896 | 0.287% | 42.51618 | 0.2939% | 0.027% | 3.99978 | 20.42% | 37.8876764 | 90.71% | 90.93% | 203 | 8.6% | 21.31% | 21.55% | 39.5390002 | 39.984301 | 1.65 |  | 991.9
| Общо |  | 47566 |  | 50796 |  |  | 50039 |  | 47642 | 6.167% | 44704 | 71.35% | 31895.89 | 23.92% | 10693.527 | 4.73% |  | 2114.583 | 24.36% | 10891.802 | 46.47% | 20774.147 | 43.67% | 19520.03 | 0.275% | 122.95125 | 0.285% | 127.40322 | 0.2871% | 0.027% | 12.07008 | 20.53% | 110.9345864 | 90.65% | 90.71% | 592 | 8.701% | 21.52% | 22.18% | 116.2939615 | 119.7836707 |  | 1005.56 |  | 991.9 | 0
15 | 1 | Мария Лачева | 5603 | 1 | 13730 | 0.8 | 5.4 | 14257 | 4.6 | 15676 | 4.8% | 14924 | 66.8% | 9969.232 | 28.9% | 4313.036 | 4.3% |  | 641.732 | 23.6% | 3522.064 | 48% | 7163.52 | 43% | 6417.32 | 0.289% | 43.13036 | 0.309% | 46.11516 | 0.2807% | 0.027% | 4.02948 | 20.54% | 36.488283 | 91.38% | 90.49% | 195 | 8.9% | 21.31% | 21.78% | 37.8561495 | 38.691081 | 1.6 | 509.64 | 677.26
| 2 | Николинка Мутафова | 16297 | 11 | 17859 | 0.5 | 5 | 17140 | 4.2 | 15563 | 5.7% | 14676 | 76% | 11153.76 | 18.4% | 2700.384 | 5.6% |  | 821.856 | 23.3% | 3419.508 | 48.7% | 7147.212 | 43% | 6310.68 | 0.296% | 43.44096 | 0.298% | 43.73448 | 0.2815% | 0.028% | 4.10928 | 20.09% | 37.8019467 | 90.73% | 90.18% | 207 | 9.1% | 19.77% | 19.78% | 37.1998251 | 37.2186414 | 1.6 |  | 884.26
| 3 | Иванка Копаранска | 14500 | 11 | 19579 | 0.7 | 5.1 | 19376 | 2.4 | 15612 | 5.8% | 14707 | 77.2% | 11353.804 | 18.6% | 2735.502 | 4.2% |  | 617.694 | 24.1% | 3544.387 | 46% | 6765.22 | 44% | 6471.08 | 0.273% | 40.15011 | 0.29% | 42.6503 | 0.2933% | 0.029% | 4.26503 | 20.36% | 38.6221056 | 90.13% | 90.24% | 208 | 8.8% | 20.49% | 20.28% | 38.8687104 | 38.4703488 | 1.65 |  | 1092.26
| Общо |  | 36400 |  | 51168 |  |  | 50773 |  | 46851 | 5.432% | 44307 | 73.3% | 32476.796 | 22% | 9748.922 | 4.697% |  | 2081.282 | 23.67% | 10485.959 | 47.57% | 21075.952 | 43.33% | 19199.08 | 0.286% | 126.72143 | 0.299% | 132.49994 | 0.2851% | 0.028% | 12.40379 | 20.33% | 112.9123353 | 90.76% | 90.3% | 610 | 8.934% | 20.53% | 20.62% | 113.924685 | 114.3800712 |  | 509.64 |  | 1092.26 | 0
16 | 1 | Мария Лачева | 6434 | 10 | 9791 | 1.3 | 5.6 | 10906 | 4.9 | 15295 | 4.4% | 14622 | 79.8% | 11668.356 | 18.2% | 2661.204 | 2% |  | 292.44 | 25.5% | 3728.61 | 48.1% | 7033.182 | 45% | 6579.9 | 0.265% | 38.7483 | 0.28% | 40.9416 | 0.2522% | 0.029% | 4.24038 | 19.76% | 32.7589184 | 89.77% | 88.63% | 184 | 9.9% | 19.69% | 19.5% | 32.6428696 | 32.32788 | 1.65 | 508.7 | 767.56
| 2 | Николинка Мутафова | 21266 | 13 | 18597 | 1.5 | 7.3 | 17522 | 4.1 | 15379 | 5.4% | 14549 | 80% | 11639.2 | 16.3% | 2371.487 | 3.7% |  | 538.313 | 25.5% | 3709.995 | 46.7% | 6794.383 | 44% | 6401.56 | 0.251% | 36.51799 | 0.255% | 37.09995 | 0.2442% | 0.026% | 3.78274 | 18.3% | 27.704736 | 89.93% | 89.46% | 166 | 8.8% | 20.97% | 21.24% | 31.7469024 | 32.1556608 | 1.55 |  | 933.56
| 3 | Димитър Цончев | 21600 | 7 | 19528 | 0.6 | 7.6 | 19714 | 1.9 | 15776 | 5.7% | 14877 | 77% | 11455.29 | 18.8% | 2796.876 | 4.2% |  | 624.834 | 26.2% | 3897.774 | 47.2% | 7021.944 | 44% | 6545.88 | 0.233% | 34.66341 | 0.256% | 38.08512 | 0.2376% | 0.026% | 3.86802 | 20.95% | 30.6601155 | 89.96% | 89.16% | 161 | 9.1% | 21.51% | 22.06% | 31.4796699 | 32.2845894 | 1.6 |  | 1094.56
| Общо |  | 49300 |  | 47916 |  |  | 48142 |  | 46450 | 5.173% | 44048 | 78.92% | 34762.846 | 17.78% | 7829.567 | 3.305% |  | 1455.587 | 25.74% | 11336.379 | 47.33% | 20849.509 | 44.33% | 19527.34 | 0.2496% | 109.9297 | 0.2636% | 116.12667 | 0.2446% | 0.02699% | 11.89114 | 19.68% | 91.1237699 | 89.88% | 89.08% | 511 | 9.291% | 20.73% | 20.95% | 95.8694419 | 96.7681302 |  | 508.7 |  | 1094.56 | 0
17 | 1 | Цвета Владова | 11600 | 10 | 17827 | 0.5 | 6.4 | 17346 | 2.2 | 15842 | 5.6% | 14955 | 76.1% | 11380.755 | 20.8% | 3110.64 | 3.1% |  | 463.605 | 24.8% | 3708.84 | 47.7% | 7133.535 | 46% | 6879.3 | 0.251% | 37.53705 | 0.261% | 39.03255 | 0.2493% | 0.027% | 4.03785 | 20.18% | 32.101335 | 89.78% | 89.29% | 175 | 9.1% | 20.9% | 21.01% | 33.246675 | 33.4216575 | 1.65 |  | 1269.56
| 2 | Николинка Мутафова | 18800 | 13 | 17739 | 0.6 | 6.3 | 16979 | 1.9 | 15486 | 6% | 14557 | 68.7% | 10000.659 | 27.8% | 4046.846 | 3.5% |  | 509.495 | 27% | 3930.39 | 46.5% | 6769.005 | 46% | 6696.22 | 0.251% | 36.53807 | 0.256% | 37.26592 | 0.2537% | 0.026% | 3.78482 | 21.04% | 32.4996464 | 89.95% | 89.86% | 169 | 8.6% | 21.46% | 21.46% | 33.1484036 | 33.1484036 | 1.55 |  | 1438.56
| 3 | Димитър Цончев | 21160 | 7 | 17914 | 0.6 | 6.1 | 17949 | 1 | 15365 | 6.2% | 14412 | 50.8% | 7321.296 | 46.8% | 6744.816 | 2.4% |  | 345.888 | 27% | 3891.24 | 47.4% | 6831.288 | 45% | 6485.4 | 0.245% | 35.3094 | 0.255% | 36.7506 | 0.2461% | 0.025% | 3.603 | 20.92% | 30.392576 | 90.3% | 89.94% | 160 | 9.2% | 21.93% | 21.85% | 31.859904 | 31.74368 | 1.55 |  | 1598.56
| Общо |  | 51560 |  | 53480 |  |  | 52274 |  | 46693 | 5.93% | 43924 | 65.35% | 28702.71 | 31.65% | 13902.302 | 3.003% |  | 1318.988 | 26.25% | 11530.47 | 47.2% | 20733.828 | 45.67% | 20060.92 | 0.249% | 109.38452 | 0.2574% | 113.04907 | 0.2497% | 0.02601% | 11.42567 | 20.71% | 94.9935574 | 90.01% | 89.69% | 504 | 8.964% | 21.42% | 21.44% | 98.2549826 | 98.3137411 |  | 0 |  | 1598.56 | 0
18 | 1 | Цвета Владова | 18400 | 1 | 12257 | 0.9 | 5.7 | 12340 | 2.2 | 15361 | 6% | 14439 | 63.7% | 9197.643 | 33.6% | 4851.504 | 2.7% |  | 389.853 | 27.4% | 3956.286 | 46.1% | 6656.379 | 48% | 6930.72 | 0.237% | 34.22043 | 0.291% | 42.01749 | 0.2371% | 0.025% | 3.60975 | 20.39% | 29.316742 | 91.52% | 89.56% | 158 | 9% | 21.3% | 21.44% | 30.62514 | 30.826432 | 1.5 |  | 1756.56
| 2 | Георги Томов | 18800 | 6 | 18083 | 0.4 | 5.6 | 17670 | 1.2 | 15673 | 5.4% | 14827 | 71% | 10527.17 | 22.4% | 3321.248 | 6.6% |  | 978.582 | 28.2% | 4181.214 | 47.2% | 6998.344 | 45% | 6672.15 | 0.255% | 37.80885 | 0.285% | 42.25695 | 0.27% | 0.027% | 4.00329 | 19.71% | 33.0394788 | 90.65% | 90.11% | 183 | 8.4% | 21.49% | 22.24% | 36.0232572 | 37.2804672 | 1.55 |  | 1939.56
| 3 | Димитър Цончев | 16990 | 3 | 16660 | 0.6 | 5.6 | 16539 | 1.5 | 15826 | 5.5% | 14956 | 75.5% | 11291.78 | 22.5% | 3365.1 | 2% |  | 299.12 | 27.9% | 4172.724 | 46.1% | 6894.716 | 46% | 6879.76 | 0.263% | 39.33428 | 0.288% | 43.07328 | 0.2559% | 0.028% | 4.18768 | 21.09% | 34.1936388 | 90.4% | 89.18% | 177 | 8.4% | 21.02% | 21.83% | 34.0801464 | 35.3934156 | 1.58 |  | 2116.56
| Общо |  | 54190 |  | 47000 |  |  | 46549 |  | 46860 | 5.63% | 44222 | 70.14% | 31016.593 | 26.09% | 11537.852 | 3.771% |  | 1667.555 | 27.84% | 12310.224 | 46.47% | 20549.439 | 46.32% | 20482.63 | 0.2518% | 111.36356 | 0.288% | 127.34772 | 0.2545% | 0.02668% | 11.80072 | 20.4% | 96.5498596 | 90.85% | 89.63% | 518 | 8.583% | 21.27% | 21.84% | 100.7285436 | 103.5003148 |  | 0 |  | 2116.56 | 0
19 | 1 | Цвета Владова | 3441 | 3 | 8274 | 0.6 | 5.7 | 8814 | 3.3 | 14691 | 5.9% | 13824 | 62% | 8570.88 | 35.1% | 4852.224 | 2.9% |  | 400.896 | 27.2% | 3760.128 | 46% | 6359.04 | 45% | 6220.8 | 0.27% | 37.3248 | 0.296% | 40.91904 | 0.2705% | 0.027% | 3.73248 | 21% | 32.54433 | 91% | 90.13% | 169 | 8.3% | 21.72% | 22.13% | 33.6601356 | 34.2955249 | 1.58 | 1006.86 | 1278.7
| 2 | Георги Томов | 18459 | 7 | 19094 | 0.3 | 6.1 | 18290 | 2.1 | 14878 | 6.1% | 13970 | 79.5% | 11106.15 | 17.9% | 2500.63 | 2.6% | 24.09% | 363.22 | 26.6% | 3716.02 | 46.3% | 6468.11 | 46% | 6426.2 | 0.287% | 40.0939 | 0.288% | 40.2336 | 0.2899% | 0.026% | 3.6322 | 20.82% | 36.037338 | 91.09% | 91.14% | 190 | 8.9% | 21.3% | 21.42% | 36.86817 | 37.075878 | 1.55 |  | 1468.7
| 3 | Мария Лачева | 19560 | 3 | 16739 | 0.6 | 6.7 | 17357 | 1.1 | 15019 | 6.6% | 14028 | 84.8% | 11895.744 | 11.6% | 1627.248 | 3.6% | 25.41% | 505.008 | 26.3% | 3689.364 | 45.2% | 6340.656 | 44% | 6172.32 | 0.264% | 37.03392 | 0.259% | 36.33252 | 0.2562% | 0.025% | 3.507 | 20.51% | 30.9649725 | 90.46% | 90.35% | 165 | 8.5% | 21.48% | 21.88% | 32.42943 | 33.03333 | 1.55 |  | 1633.7
| Общо |  | 41460 |  | 44107 |  |  | 44461 |  | 44588 | 6.203% | 41822 | 75.49% | 31572.774 | 21.47% | 8980.102 | 3.035% |  | 1269.124 | 26.7% | 11165.512 | 45.83% | 19167.806 | 45% | 18819.32 | 0.2737% | 114.45262 | 0.2809% | 117.48516 | 0.2722% | 0.02599% | 10.87168 | 20.77% | 99.5466405 | 90.86% | 90.56% | 524 | 8.581% | 21.5% | 21.81% | 102.9577356 | 104.4047329 |  | 1006.86 |  | 1633.7 | 0
20 | 1 | Николинка Мутафова | 6477 | 2 | 7473 | 0.8 | 5.2 | 7843 | 4.4 | 14919 | 7.5% | 13800 | 66.5% | 9177 | 29.1% | 4015.8 | 4.4% | 23.62% | 607.2 | 25.6% | 3532.8 | 47% | 6486 | 44% | 6072 | 0.246% | 33.948 | 0.25% | 34.5 | 0.233% | 0.025% | 3.45 | 20.44% | 27.93126 | 90.11% | 89.38% | 150 | 8.9% | 21.01% | 20.92% | 28.710165 | 28.58718 | 1.55 | 1005.6 | 778.1
| 2 | Георги Томов | 17800 | 5 | 17673 | 0.6 | 5.3 | 17669 | 2.5 | 14487 | 7.4% | 13415 | 77% | 10329.55 | 21% | 2817.15 | 2% | 24.07% | 268.3 | 26.3% | 3528.145 | 46.9% | 6291.635 | 43% | 5768.45 | 0.268% | 35.9522 | 0.244% | 32.7326 | 0.2619% | 0.024% | 3.2196 | 22.16% | 30.0797624 | 90.26% | 90.93% | 149 | 8.9% | 23.51% | 24% | 31.9122389 | 32.57736 | 1.55 |  | 927.1
| 3 | Мария Лачева | 23823 | 1 | 18977 | 0.9 | 6.5 | 18882 | 0.9 | 15030 | 6.5% | 14053 | 77.4% | 10877.022 | 19.3% | 2712.229 | 3.3% | 23.75% | 463.749 | 27.7% | 3892.681 | 45.8% | 6436.274 | 46% | 6464.38 | 0.244% | 34.28932 | 0.245% | 34.42985 | 0.2355% | 0.024% | 3.37272 | 21.59% | 32.3629782 | 90.3% | 89.92% | 166 | 9.7% | 19.83% | 19.87% | 29.7247734 | 29.7847326 | 1.5 |  | 1093.1
| Общо |  | 48100 |  | 44123 |  |  | 44394 |  | 44436 | 7.129% | 41268 | 73.63% | 30383.572 | 23.13% | 9545.179 | 3.245% |  | 1339.249 | 26.54% | 10953.626 | 46.56% | 19213.909 | 44.36% | 18304.83 | 0.2525% | 104.18952 | 0.2463% | 101.66245 | 0.2433% | 0.02434% | 10.04232 | 21.39% | 90.3740006 | 90.22% | 90.1% | 465 | 9.186% | 21.43% | 21.57% | 90.3471773 | 90.9492726 |  | 1005.6 |  | 1093.1 | 0
21 | 1 | Николинка Мутафова | 2611 | 1 | 4648 | 0.4 | 7.6 | 4864 | 5.8 | 14644 | 6.3% | 13721 | 79.3% | 10880.753 | 17.4% | 2387.454 | 3.3% | 25.42% | 452.793 | 27.8% | 3814.438 | 45.6% | 6256.776 | 46% | 6311.66 | 0.251% | 34.43971 | 0.25% | 34.3025 | 0.2263% | 0.025% | 3.43025 | 21.48% | 29.7427116 | 90.1% | 89.07% | 151 | 8.3% | 19.95% | 20.46% | 27.6241665 | 28.3303482 | 1.5 | 993.68 | 250.42
| 2 | Димитър Цончев | 18200 | 2 | 14462 | 0.6 | 7.1 | 14014 | 4.3 | 14596 | 6.2% | 13691 | 63.2% | 8652.712 | 31.4% | 4298.974 | 5.4% | 26.4% | 739.314 | 27.8% | 3806.098 | 46.1% | 6311.551 | 44% | 6024.04 | 0.249% | 34.09059 | 0.262% | 35.87042 | 0.251% | 0.027% | 3.69657 | 20.77% | 29.3949502 | 89.81% | 89.35% | 154 | 8.1% | 21.67% | 22.1% | 30.6686842 | 31.277246 | 1.5 |  | 404.42
| 3 | Мария Лачева | 16100 | 2 | 18808 | 1 | 5.7 | 18450 | 2.7 | 15077 | 6.7% | 14067 | 82% | 11534.94 | 16.1% | 2264.787 | 1.9% | 25.01% | 267.273 | 27.7% | 3896.559 | 46.1% | 6484.887 | 43% | 6048.81 | 0.255% | 35.87085 | 0.26% | 36.5742 | 0.253% | 0.027% | 3.79809 | 21.11% | 31.3812816 | 89.73% | 89.44% | 163 | 8.8% | 21.39% | 22.08% | 31.7975184 | 32.8232448 | 1.6 |  | 567.42
| Общо |  | 36911 |  | 37918 |  |  | 37328 |  | 44317 | 6.403% | 41479 | 74.9% | 31068.405 | 21.58% | 8951.215 | 3.518% |  | 1459.38 | 27.77% | 11517.095 | 45.93% | 19053.214 | 44.32% | 18384.51 | 0.2517% | 104.40115 | 0.2574% | 106.74712 | 0.2435% | 0.02634% | 10.92491 | 21.12% | 90.5189434 | 89.88% | 89.3% | 468 | 8.408% | 21.01% | 21.55% | 90.0903691 | 92.430839 |  | 993.68 |  | 567.42 | 0
22 | 1 | Николинка Мутафова | 5183 | 1 | 14832 | 0.6 | 5 | 15132 | 3.7 | 16170 | 7.3% | 14990 | 67.6% | 10133.24 | 28.3% | 4242.17 | 4.1% | 21.49% | 614.59 | 28.3% | 4242.17 | 45.9% | 6880.41 | 44% | 6595.6 | 0.251% | 37.6249 | 0.253% | 37.9247 | 0.238% | 0.027% | 4.0473 | 20.74% | 31.312215 | 89.44% | 88.77% | 165 | 8.5% | 20.95% | 21.42% | 31.6292625 | 32.338845 | 1.5 | 502.04 | 253.32 | 22.94
| 2 | Димитър Цончев | 18421 | 6 | 16265 | 0.8 | 5.5 | 16353 | 3.7 | 16521 | 7.6% | 15265 | 54.5% | 8319.425 | 42.5% | 6487.625 | 3% | 25.01% | 457.95 | 27.5% | 4197.875 | 45.8% | 6991.37 | 43% | 6563.95 | 0.235% | 35.87275 | 0.239% | 36.48335 | 0.2352% | 0.027% | 4.12155 | 20.57% | 30.3689309 | 88.82% | 88.63% | 161 | 8.3% | 21.53% | 22.38% | 31.7862461 | 33.0411606 | 1.5 |  | 414.32
| 3 | Цвета Владова | 21800 | 3 | 18070 | 0.9 | 4.8 | 18633 | 3.3 | 16632 | 7.6% | 15368 | 59.2% | 9097.856 | 36.1% | 5547.848 | 4.7% | 23.8% | 722.296 | 27.2% | 4180.096 | 46.4% | 7130.752 | 44% | 6761.92 | 0.236% | 36.26848 | 0.234% | 35.96112 | 0.2403% | 0.027% | 4.14936 | 20.79% | 30.8506968 | 88.58% | 88.87% | 162 | 8.4% | 22.09% | 22.74% | 32.7797928 | 33.7443408 | 1.5 |  | 576.32
| Общо |  | 45404 |  | 49167 |  |  | 50118 |  | 49323 | 7.502% | 45623 | 60.39% | 27550.521 | 35.68% | 16277.643 | 3.934% |  | 1794.836 | 27.66% | 12620.141 | 46.03% | 21002.532 | 43.67% | 19921.47 | 0.2406% | 109.76613 | 0.2419% | 110.36917 | 0.2378% | 0.027% | 12.31821 | 20.7% | 92.5318427 | 88.96% | 88.76% | 488 | 8.401% | 21.53% | 22.19% | 96.1953014 | 99.1243464 |  | 502.04 |  | 576.32 | 0
23 | 1 | Георги Томов | 4885 | 0 | 11498 | 0.5 | 5.7 | 11882 | 5.1 | 16660 | 7.4% | 15427 | 63.4% | 9780.718 | 27.4% | 4226.998 | 9.2% | 22.33% | 1419.284 | 26.4% | 4072.728 | 47.5% | 7327.825 | 43% | 6633.61 | 0.248% | 38.25896 | 0.243% | 37.48761 | 0.2528% | 0.028% | 4.31956 | 20.87% | 33.2634408 | 88.6% | 89.04% | 174 | 8.4% | 21.76% | 22.29% | 34.6819584 | 35.5266936 | 1.55 | 513.06 | 245.18 | 7.92
| 2 | Димитър Цончев | 19820 | 5 | 16878 | 0.5 | 6.4 | 16545 | 5.2 | 16465 | 6.3% | 15428 | 62.1% | 9580.788 | 34.6% | 5338.088 | 3.3% | 23.59% | 509.124 | 28.6% | 4412.408 | 45.2% | 6973.456 | 39% | 6016.92 | 0.234% | 36.10152 | 0.232% | 35.79296 | 0.2362% | 0.027% | 4.16556 | 21.05% | 30.725001 | 88.48% | 88.68% | 159 | 8.2% | 22.11% | 22.86% | 32.2721982 | 33.3669132 | 1.5 |  | 404.18
| 3 | Цвета Владова | 18100 | 2 | 13144 | 0.8 | 7 | 14004 | 5.7 | 16441 | 6.6% | 15356 | 70.3% | 10795.268 | 26.1% | 4007.916 | 3.6% | 23.84% | 552.816 | 25.9% | 3977.204 | 46.3% | 7109.828 | 42% | 6449.52 | 0.236% | 36.24016 | 0.222% | 34.09032 | 0.239% | 0.028% | 4.29968 | 20.5% | 30.45357 | 87.51% | 88.4% | 162 | 8.3% | 21.81% | 22.92% | 32.3996274 | 34.0485768 | 1.5 |  | 566.18
| Общо |  | 42805 |  | 41520 |  |  | 42431 |  | 49566 | 6.769% | 46211 | 65.26% | 30156.774 | 29.37% | 13573.002 | 5.369% |  | 2481.224 | 26.97% | 12462.34 | 46.33% | 21411.109 | 41.33% | 19100.05 | 0.2393% | 110.60064 | 0.2323% | 107.37089 | 0.2427% | 0.02767% | 12.7848 | 20.81% | 94.4420118 | 88.21% | 88.71% | 495 | 8.303% | 21.89% | 22.69% | 99.353784 | 102.9421836 |  | 513.06 |  | 566.18 | 0
24 | 1 | Георги Томов | 13100 | 2 | 20279 | 0.3 | 5.4 | 20192 | 4.4 | 16656 | 6.9% | 15507 | 78.7% | 12204.009 | 16% | 2481.12 | 5.3% | 21.45% | 821.871 | 25.4% | 3938.778 | 46.9% | 7272.783 | 40% | 6202.8 | 0.221% | 34.27047 | 0.234% | 36.28638 | 0.2473% | 0.028% | 4.34196 | 20.68% | 32.4984132 | 88.15% | 88.79% | 171 | 8.1% | 21.64% | 22.75% | 34.0070436 | 35.7513975 | 1.55 |  | 737.18
| 2 | Мария Лачева | 21120 | 4 | 17969 | 0.5 | 6.4 | 17571 | 4.3 | 16459 | 6.6% | 15373 | 79% | 12144.67 | 14.7% | 2259.831 | 6.3% | 21.76% | 968.499 | 24.6% | 3781.758 | 48.6% | 7471.278 | 40% | 6149.2 | 0.236% | 36.28028 | 0.236% | 36.28028 | 0.2379% | 0.028% | 4.30444 | 20.62% | 31.335183 | 88.26% | 88.35% | 165 | 7.9% | 21.23% | 22.15% | 32.2621695 | 33.6602475 | 1.6 |  | 902.18
| 3 | Цвета Владова | 19400 | 3 | 17557 | 0.8 | 6 | 18590 | 2.7 | 16121 | 6.1% | 15138 | 71.4% | 10808.532 | 21.7% | 3284.946 | 6.9% | 19.47% | 1044.522 | 24.1% | 3648.258 | 48.3% | 7311.654 | 43% | 6509.34 | 0.238% | 36.02844 | 0.227% | 34.36326 | 0.2429% | 0.028% | 4.23864 | 20.44% | 32.1911604 | 87.79% | 88.59% | 171 | 7.9% | 20.66% | 21.22% | 32.5376406 | 33.4195902 | 1.6 |  | 1073.18
| Общо |  | 53620 |  | 55805 |  |  | 56353 |  | 49236 | 6.538% | 46018 | 76.4% | 35157.211 | 17.44% | 8025.897 | 6.16% |  | 2834.892 | 24.71% | 11368.794 | 47.93% | 22055.715 | 40.99% | 18861.34 | 0.2316% | 106.57919 | 0.2324% | 106.92992 | 0.2427% | 0.028% | 12.88504 | 20.58% | 96.0247566 | 88.07% | 88.58% | 507 | 7.967% | 21.18% | 22.05% | 98.8068537 | 102.8312352 |  | 0 |  | 1073.18 | 0
25 | 1 | Георги Томов | 12800 | 3 | 20730 | 0.9 | 6.4 | 19788 | 1.6 | 16032 | 7.9% | 14765 | 72.7% | 10734.155 | 17.7% | 2613.405 | 9.6% | 22.56% | 1417.44 | 24.4% | 3602.66 | 48.3% | 7131.495 | 41% | 6053.65 | 0.253% | 37.35545 | 0.233% | 34.40245 | 0.2803% | 0.03% | 4.4295 | 20.61% | 36.405504 | 87.25% | 89.42% | 192 | 8% | 20.92% | 21.15% | 36.953088 | 37.35936 | 1.55 |  | 1265.18
| 2 | Мария Лачева | 19340 | 2 | 13225 | 0.7 | 4.6 | 13773 | 2.6 | 15220 | 6.8% | 14185 | 66.1% | 9376.285 | 30.7% | 4354.795 | 3.2% | 24.81% | 453.92 | 24.6% | 3489.51 | 48.9% | 6936.465 | 42% | 5957.7 | 0.242% | 34.3277 | 0.22% | 31.207 | 0.2331% | 0.028% | 3.9718 | 20.76% | 28.61766 | 87.39% | 88.11% | 150 | 8.1% | 21.11% | 21.87% | 29.100135 | 30.147795 | 1.58 |  | 1415.18
| 3 | Николинка Мутафова | 14910 | 6 | 21616 | 0.8 | 5.6 | 21068 | 0.7 | 15422 | 7.3% | 14296 | 60.1% | 8591.896 | 31% | 4431.76 | 8.9% | 25.11% | 1272.344 | 25.7% | 3674.072 | 47.3% | 6762.008 | 41% | 5861.36 | 0.239% | 34.16744 | 0.224% | 32.02304 | 0.2382% | 0.027% | 3.85992 | 20.1% | 29.370321 | 88.06% | 88.78% | 159 | 8.1% | 20.66% | 21.24% | 30.1885986 | 31.0361004 | 1.55 |  | 1574.18
| Общо |  | 47050 |  | 55571 |  |  | 54629 |  | 46674 | 7.343% | 43246 | 66.37% | 28702.336 | 26.36% | 11399.96 | 7.269% |  | 3143.704 | 24.9% | 10766.242 | 48.17% | 20829.968 | 41.33% | 17872.71 | 0.2448% | 105.85059 | 0.2258% | 97.63249 | 0.2509% | 0.02836% | 12.26122 | 20.49% | 94.393485 | 87.56% | 88.82% | 501 | 8.062% | 20.9% | 21.41% | 96.2418216 | 98.5432554 |  | 0 |  | 1574.18 | 0
26 | 1 | Димитър Цончев | 9259 | 2 | 7994 | 0.7 | 6 | 8315 | 3.5 | 15913 | 6.2% | 14926 | 63.1% | 9418.306 | 32% | 4776.32 | 4.9% | 24.35% | 731.374 | 25.3% | 3776.278 | 47.4% | 7074.924 | 40% | 5970.4 | 0.249% | 37.16574 | 0.228% | 34.03128 | 0.2375% | 0.028% | 4.17928 | 20.67% | 30.2032107 | 87.84% | 88.33% | 159 | 8.1% | 21.4% | 21.94% | 31.269894 | 32.0589474 | 1.55 | 1003.56 | 729.62
| 2 | Мария Лачева | 18800 | 7 | 19968 | 0.9 | 7.7 | 19900 | 1.5 | 16144 | 6.7% | 15062 | 74.4% | 11206.128 | 19.6% | 2952.152 | 6% | 25.65% | 903.72 | 25.3% | 3810.686 | 47.9% | 7214.698 | 41% | 6175.42 | 0.236% | 35.54632 | 0.24% | 36.1488 | 0.2665% | 0.028% | 4.21736 | 20.55% | 34.9380825 | 88.45% | 89.61% | 185 | 8.1% | 21.13% | 22.67% | 35.9241695 | 38.5424005 | 1.6 |  | 914.62
| 3 | Николинка Мутафова | 21000 | 1 | 18061 | 0.7 | 5.5 | 18049 | 1.3 | 16671 | 6.9% | 15521 | 64.4% | 9995.524 | 30.2% | 4687.342 | 5.4% | 26% | 838.134 | 25.9% | 4019.939 | 47.4% | 7356.954 | 41% | 6363.61 | 0.251% | 38.95771 | 0.288% | 44.70048 | 0.2529% | 0.027% | 4.19067 | 20.73% | 34.6348548 | 90.74% | 89.44% | 182 | 8.2% | 20.99% | 21.33% | 35.0692524 | 35.6373108 | 1.55 |  | 1096.62
| Общо |  | 49059 |  | 46023 |  |  | 46264 |  | 48728 | 6.605% | 45509 | 67.28% | 30619.958 | 27.28% | 12415.814 | 5.435% |  | 2473.228 | 25.5% | 11606.903 | 47.57% | 21646.576 | 40.67% | 18509.43 | 0.2454% | 111.66977 | 0.2524% | 114.88056 | 0.2524% | 0.02766% | 12.58731 | 20.65% | 99.776148 | 89.16% | 89.16% | 526 | 8.135% | 21.17% | 21.97% | 102.2633159 | 106.2386587 |  | 1003.56 |  | 1096.62 | 0
27 | 1 | Димитър Цончев | 4183 | 2 | 10481 | 0.9 | 6.1 | 10532 | 3.6 | 16388 | 7.5% | 15159 | 50% | 7579.5 | 47.9% | 7261.161 | 2.1% | 26.03% | 318.339 | 25.2% | 3820.068 | 47.2% | 7155.048 | 40% | 6063.6 | 0.239% | 36.23001 | 0.262% | 39.71658 | 0.2256% | 0.027% | 4.09293 | 20.41% | 29.3520292 | 89.81% | 88.14% | 157 | 8.4% | 20.93% | 21.39% | 30.0998516 | 30.7613868 | 1.55 | 1006.76 | 272.54 | 25.68
| 2 | Цвета Владова | 17500 | 7 | 17987 | 1.2 | 6.2 | 17320 | 3.2 | 15607 | 8% | 14358 | 51.4% | 7380.012 | 44.9% | 6446.742 | 3.7% | 29.02% | 531.246 | 23.8% | 3417.204 | 47.8% | 6863.124 | 40% | 5743.2 | 0.23% | 33.0234 | 0.229% | 32.87982 | 0.2404% | 0.026% | 3.73308 | 20.81% | 30.3746922 | 88.76% | 89.29% | 159 | 8.2% | 21.09% | 21.99% | 30.7833858 | 32.0970438 | 1.55 |  | 431.54
| 3 | Николинка Мутафова | 19478 | 2 | 17098 | 0.9 | 6.3 | 16960 | 2.1 | 15593 | 6.6% | 14564 | 69% | 10049.16 | 22.9% | 3335.156 | 8.1% | 27.32% | 1179.684 | 22.9% | 3335.156 | 48.9% | 7121.796 | 40% | 5825.6 | 0.225% | 32.769 | 0.236% | 34.37104 | 0.2566% | 0.025% | 3.641 | 20.3% | 32.040099 | 89.52% | 90.36% | 171 | 7.7% | 21.37% | 22.06% | 33.7289121 | 34.8179598 | 1.55 |  | 602.54
| Общо |  | 41161 |  | 45566 |  |  | 44812 |  | 47588 | 7.369% | 44081 | 56.73% | 25008.672 | 38.66% | 17043.059 | 4.604% |  | 2029.269 | 23.98% | 10572.428 | 47.96% | 21139.968 | 40% | 17632.4 | 0.2314% | 102.02241 | 0.2427% | 106.96744 | 0.2406% | 0.02602% | 11.46701 | 20.51% | 91.7668204 | 89.39% | 89.3% | 487 | 8.089% | 21.13% | 21.81% | 94.6121495 | 97.6763904 |  | 1006.76 |  | 602.54 | 0
28 | 1 | Димитър Цончев | 5874 | 2 | 9857 | 0.4 | 6.6 | 10177 | 4 | 15522 | 7% | 14435 | 68.4% | 9873.54 | 25.1% | 3623.185 | 6.5% | 27.16% | 938.275 | 24.6% | 3551.01 | 47.3% | 6827.755 | 37% | 5340.95 | 0.226% | 32.6231 | 0.249% | 35.94315 | 0.2457% | 0.025% | 3.60875 | 20.86% | 30.739296 | 90.07% | 89.93% | 160 | 7.9% | 21.62% | 21.88% | 31.859232 | 32.242368 | 1.55 | 503.92 | 258.62
| 2 | Цвета Владова | 20300 | 6 | 17348 | 0.6 | 6 | 17408 | 2.9 | 15668 | 6.1% | 14712 | 64.3% | 9459.816 | 31.8% | 4678.416 | 3.9% | 24.91% | 573.768 | 21.7% | 3192.504 | 49.2% | 7238.304 | 39% | 5737.68 | 0.254% | 37.36848 | 0.259% | 38.10408 | 0.2497% | 0.025% | 3.678 | 20.76% | 31.8609948 | 90.46% | 90.09% | 167 | 8.1% | 21.54% | 21.76% | 33.0580842 | 33.3957248 | 1.55 |  | 425.62
| 3 | Георги Томов | 20506 | 2 | 18686 | 0.4 | 4.9 | 18791 | 1.7 | 15657 | 8.6% | 14310 | 70.8% | 10131.48 | 19.2% | 2747.52 | 10% | 25% | 1431 | 23.4% | 3348.54 | 47.7% | 6825.87 | 40% | 5724 | 0.239% | 34.2009 | 0.258% | 36.9198 | 0.2799% | 0.026% | 3.7206 | 20.64% | 33.800064 | 90.04% | 90.82% | 178 | 8% | 22.19% | 22.7% | 36.338344 | 37.17352 | 1.55 |  | 603.62
| Общо |  | 46680 |  | 45891 |  |  | 46376 |  | 46847 | 7.234% | 43457 | 67.8% | 29464.836 | 25.43% | 11049.121 | 6.772% |  | 2943.043 | 23.22% | 10092.054 | 48.07% | 20891.929 | 38.66% | 16802.63 | 0.2398% | 104.19248 | 0.2553% | 110.96703 | 0.2583% | 0.02533% | 11.00735 | 20.75% | 96.4003548 | 90.19% | 90.3% | 505 | 8.001% | 21.78% | 22.11% | 101.2556602 | 102.8116128 |  | 503.92 |  | 603.62 | 0
29 | 1 | Мария Лачева | 3400 | 1 | 8316 | 0.7 | 5.5 | 9523 | 4 | 15760 | 7.5% | 14578 | 78.6% | 11458.308 | 15.9% | 2317.902 | 5.5% | 21.86% | 801.79 | 23.2% | 3382.096 | 48.7% | 7099.486 | 39% | 5685.42 | 0.268% | 39.06904 | 0.265% | 38.6317 | 0.2959% | 0.025% | 3.6445 | 20.45% | 36.657852 | 90.68% | 91.65% | 194 | 7.6% | 22.03% | 21.9% | 39.4900968 | 39.257064 | 1.6 | 540.44 | 257.18
| 2 | Цвета Владова | 19700 | 6 | 17144 | 0.6 | 6.4 | 16213 | 4 | 15595 | 7.4% | 14441 | 73.2% | 10570.812 | 22.2% | 3205.902 | 4.6% | 18.36% | 664.286 | 23% | 3321.43 | 47.9% | 6917.239 | 39% | 5631.99 | 0.276% | 39.85716 | 0.273% | 39.42393 | 0.2767% | 0.025% | 3.61025 | 20.72% | 34.9985664 | 90.95% | 91.07% | 184 | 8.2% | 21.52% | 21.74% | 36.3498624 | 36.7214688 | 1.6 |  | 441.18
| 3 | Георги Томов | 20900 | 1 | 16684 | 0.4 | 7.6 | 17594 | 3.1 | 15490 | 8.5% | 14173 | 68.8% | 9751.024 | 22.1% | 3132.233 | 9.1% | 20.3% | 1289.743 | 23% | 3259.79 | 48.2% | 6831.386 | 39% | 5527.47 | 0.239% | 33.87347 | 0.246% | 34.86558 | 0.2892% | 0.025% | 3.54325 | 20.41% | 34.9606972 | 89.95% | 91.46% | 187 | 8.4% | 21.86% | 22.01% | 37.4444312 | 37.7013692 | 1.55 |  | 628.18
| Общо |  | 44000 |  | 42144 |  |  | 43330 |  | 46845 | 7.797% | 43192 | 73.58% | 31780.144 | 20.04% | 8656.037 | 6.38% |  | 2755.819 | 23.07% | 9963.316 | 48.27% | 20848.111 | 39% | 16844.88 | 0.2612% | 112.79967 | 0.2614% | 112.92121 | 0.2873% | 0.025% | 10.798 | 20.53% | 106.6171156 | 90.55% | 91.4% | 565 | 8.06% | 21.8% | 21.88% | 113.2843904 | 113.679902 |  | 540.44 |  | 628.18 | 0
30 | 1 | Мария Лачева | 2679 | 1 | 9509 | 0.8 | 7.1 | 9484 | 5 | 15536 | 7.5% | 14371 | 71.8% | 10318.378 | 20.6% | 2960.426 | 7.6% | 19.08% | 1092.196 | 22.8% | 3276.588 | 49% | 7041.79 | 37% | 5317.27 | 0.24% | 34.4904 | 0.255% | 36.64605 | 0.2681% | 0.026% | 3.73646 | 20.33% | 32.660145 | 89.92% | 90.41% | 175 | 8.2% | 21.66% | 21.78% | 34.79679 | 34.98957 | 1.6 | 280.32 | 522.86
| 2 | Николинка Мутафова | 22521 | 2 | 17011 | 0.7 | 6.6 | 16923 | 4.8 | 15889 | 6.9% | 14793 | 63.9% | 9452.727 | 28.7% | 4245.591 | 7.4% | 22.64% | 1094.682 | 21.7% | 3210.081 | 50.3% | 7440.879 | 39% | 5769.27 | 0.245% | 36.24285 | 0.25% | 36.9825 | 0.254% | 0.025% | 3.69825 | 20.94% | 32.7279636 | 90.11% | 90.26% | 171 | 8.6% | 21.67% | 21.87% | 33.8689098 | 34.1814978 | 1.55 |  | 693.86
| 3 | Георги Томов | 16500 | 0 | 16777 | 0.6 | 5.6 | 17283 | 4.2 | 16365 | 7.4% | 15154 | 67.5% | 10228.95 | 28.9% | 4379.506 | 3.6% | 25.73% | 545.544 | 23.4% | 3546.036 | 48% | 7273.92 | 39% | 5910.06 | 0.222% | 33.64188 | 0.248% | 37.58192 | 0.2563% | 0.025% | 3.7885 | 20.63% | 33.3017712 | 90.03% | 90.35% | 177 | 8.8% | 21.71% | 21.65% | 35.0451504 | 34.948296 | 1.55 |  | 870.86
| Общо |  | 41700 |  | 43297 |  |  | 43690 |  | 47790 | 7.266% | 44318 | 67.69% | 30000.055 | 26.14% | 11585.523 | 6.165% |  | 2732.422 | 22.64% | 10032.705 | 49.09% | 21756.589 | 38.35% | 16996.6 | 0.2355% | 104.37513 | 0.2509% | 111.21047 | 0.2593% | 0.02533% | 11.22321 | 20.64% | 98.6898798 | 90.02% | 90.34% | 523 | 8.534% | 21.68% | 21.77% | 103.7108502 | 104.1193638 |  | 280.32 |  | 870.86 | 0
31 | 1 | Мария Лачева | 11300 | 1 | 17154 | 1.1 | 6.4 | 17210 | 3.7 | 16465 | 7.2% | 15280 | 84.5% | 12911.6 | 9.7% | 1482.16 | 5.8% | 27.17% | 886.24 | 23.1% | 3529.68 | 48.9% | 7471.92 | 39% | 5959.2 | 0.242% | 36.9776 | 0.248% | 37.8944 | 0.2622% | 0.025% | 3.82 | 20.47% | 33.902414 | 90.03% | 90.57% | 182 | 9% | 21.88% | 21.69% | 36.237656 | 35.922978 | 1.6 |  | 1066.46 | 13.6
| 2 | Николинка Мутафова | 19700 | 3 | 16953 | 0.8 | 6.7 | 16668 | 3.8 | 16438 | 7.2% | 15254 | 66.6% | 10159.164 | 25.8% | 3935.532 | 7.6% |  | 1159.304 | 22.8% | 3477.912 | 48.4% | 7382.936 | 39% | 5949.06 | 0.249% | 37.98246 | 0.272% | 41.49088 | 0.2673% | 0.025% | 3.8135 | 21.12% | 36.2045376 | 90.92% | 90.75% | 189 | 9.3% | 21.56% | 21.4% | 36.9587988 | 36.684522 | 1.55 |  | 1255.46
| 3 | Димитър Цончев | 6700 | 10 | 17833 | 0.7 | 6.6 | 18300 | 2.7 | 16409 | 7.1% | 15244 | 75.3% | 11478.732 | 20.2% | 3079.288 | 4.5% |  | 685.98 | 23.2% | 3536.608 | 48.7% | 7423.828 | 40% | 6097.6 | 0.249% | 37.95756 | 0.281% | 42.83564 | 0.2852% | 0.026% | 3.96344 | 21% | 36.5001 | 90.86% | 90.99% | 191 | 9% | 22.73% | 22.27% | 39.507013 | 38.707487 | 1.58 |  | 1446.46
| Общо |  | 37700 |  | 51940 |  |  | 52178 |  | 49312 | 7.167% | 45778 | 75.47% | 34549.496 | 18.56% | 8496.98 | 5.967% |  | 2731.524 | 23.03% | 10544.2 | 48.67% | 22278.684 | 39.33% | 18005.86 | 0.2467% | 112.91762 | 0.267% | 122.22092 | 0.2715% | 0.02533% | 11.59694 | 20.86% | 106.6070516 | 90.62% | 90.77% | 562 | 9.101% | 22.06% | 21.79% | 112.7034678 | 111.314987 |  | 0 |  | 1446.46 | 0

## Февруари
Дата | Смяна | Диспечер | Подадена руда от МГТЛ за денонощието | Състояние на склад №2 | Натрошена руда от Цех ССТ | Класа +15,0мм. | Класа +12,5мм. | Превозена руда до междинни бункери | Състояние на междинни бункери | Преработена руда в цех МФЦ | Влага на преработената руда | Суха преработена руда | Грано диорити |  | Дайки |  | Шисти | Показания на Гранулометър PSI500i руда, +0,20мм |  | Смилане класа + 0,20мм |  | Смилане класа -0,08мм |  | Плътност на пулпа |  | Съдържание на мед в рудите по Химия | Метал мед в рудите по Химия | Съдържание на мед в рудите по Куриер | Метал мед в рудите по Куриер | Коригирана съдържание на мед в рудите | Съдържание на мед в отпадъка по Куриер | Метал мед в отпадъка по Куриер | Съдържание на мед в медния к-т Куриер | Метал мед в концентрата по Куриер | Технологично извличане по Куриер | Товарно извличане | Добит меден концентрат | Влага на медния концентрат | Съдържание на мед в медния к-т | Съдържание на мед в медния к-т /химия-товарен/ | Метал мед в медния концентрат | Метал мед в медния концентрат /химия/ | Литрово тегло в сгъстителя | Меден концентрат, автомобилна везна | Меден концентрат в склад | Меден концентрат в склад | Добит молибденов концентрат | Съдържание на Мо в молибденовия к-т | последни данни за съдържания в 8-ма пречистка |  | последни данни за съдържания във 2-ра пречистка
|  |  | тона | метра | тона | % | % | тона |  | тона | % | тона | % |  | % |  | % |  |  | % |  | % |  | % |  | % | % | % | % | % | % | тона | % | тона | % | % | тона | % | % |  | тона |  | кг/литър | тон | тон | тон | кг. | % | Мо % | Cu % | Мо % | Cu %
1446.46
1 | 1 | Цвета Владова | 20300 | 3 | 16073 | 0.9 | 5.4 | 15713 | 3.6 | 16394 | 8% | 15082 | 69% | 10406.58 | 25.8% | 3891.156 | 5.2% |  | 784.264 | 22.5% | 3393.45 | 49.5% | 7465.59 | 39% | 5881.98 | 0.262% | 39.51484 | 0.276% | 41.62632 | 0.2863% | 0.025% | 3.7705 | 20.89% | 38.0419434 | 91.05% | 91.37% | 201 | 9.4% | 21.64% | 21.15% | 39.4077384 | 38.515419 | 1.58 |  | 1647.46
| 2 | Николинка Мутафова | 19050 | 5 | 17450 | 0.8 | 6.7 | 17325 | 2.7 | 16328 | 7.6% | 15087 | 67% | 10108.29 | 24.4% | 3681.228 | 8.6% |  | 1297.482 | 23.3% | 3515.271 | 48.9% | 7377.543 | 39% | 5883.93 | 0.261% | 39.37707 | 0.272% | 41.03664 | 0.27% | 0.026% | 3.92262 | 20.68% | 35.4571008 | 90.56% | 90.48% | 188 | 8.8% | 21.47% | 22.36% | 36.8116032 | 38.3375616 | 1.55 |  | 1835.46
| 3 | Димитър Цончев | 21400 | 3 | 18375 | 1.5 | 6.9 | 17912 | 1.8 | 16238 | 7.5% | 15020 | 60.1% | 9027.02 | 35.3% | 5302.06 | 4.6% |  | 690.92 | 23.9% | 3589.78 | 48.3% | 7254.66 | 40% | 6008 | 0.271% | 40.7042 | 0.272% | 40.8544 | 0.2558% | 0.027% | 4.0554 | 20.71% | 32.8545511 | 90.19% | 89.56% | 173 | 8.3% | 21.66% | 22.29% | 34.3616406 | 35.3610789 | 1.55 |  | 2008.46
| Общо |  | 60750 |  | 51898 |  |  | 50950 |  | 48960 | 7.701% | 45189 | 65.37% | 29541.89 | 28.49% | 12874.444 | 6.136% |  | 2772.666 | 23.23% | 10498.501 | 48.9% | 22097.793 | 39.33% | 17773.91 | 0.2647% | 119.59611 | 0.2733% | 123.51736 | 0.2707% | 0.026% | 11.74852 | 20.76% | 106.3535953 | 90.6% | 90.51% | 562 | 8.861% | 21.59% | 21.93% | 110.5809822 | 112.2140595 |  | 0 |  | 2008.46 | 0
2 | 1 | Цвета Владова | 6586 | 0 | 13435 | 1.6 | 8.1 | 13145 | 1.3 | 12880 | 7.6% | 11901 | 69.6% | 8283.096 | 27.1% | 3225.171 | 3.3% | 26.61% | 392.733 | 22.6% | 2689.626 | 49.8% | 5926.698 | 46% | 5474.46 | 0.266% | 31.65666 | 0.293% | 34.86993 | 0.3124% | 0.027% | 3.21327 | 21.27% | 32.3423112 | 90.9% | 91.47% | 166 | 8.4% | 22.34% | 22.7% | 33.9693104 | 34.516712 | 1.6 | 1066.46 | 1108
| 2 | Георги Томов | 18664 | 6 | 17812 | 0.8 | 6.3 | 16659 | 1.8 | 15679 | 6.9% | 14597 | 72.9% | 10641.213 | 24.2% | 3532.474 | 2.9% | 27.55% | 423.313 | 22.2% | 3240.534 | 50.6% | 7386.082 | 41% | 5984.77 | 0.255% | 37.22235 | 0.271% | 39.55787 | 0.2658% | 0.026% | 3.79522 | 21.2% | 33.9465 | 90.52% | 90.33% | 175 | 8.5% | 21.86% | 21.3% | 35.003325 | 34.106625 | 1.5 |  | 1283
| 3 | Димитър Цончев | 21290 | 1 | 17304 | 1.3 | 7 | 17558 | 1.3 | 15893 | 6.5% | 14860 | 68.9% | 10238.54 | 26.2% | 3893.32 | 4.9% | 27.34% | 728.14 | 24% | 3566.4 | 49% | 7281.4 | 40% | 5944 | 0.254% | 37.7444 | 0.269% | 39.9734 | 0.2896% | 0.025% | 3.715 | 20.91% | 36.5832996 | 90.81% | 91.47% | 191 | 8.4% | 22.47% | 22.56% | 39.3126132 | 39.4700736 | 1.55 |  | 1474
| Общо |  | 46540 |  | 48551 |  |  | 47362 |  | 44452 | 6.96% | 41358 | 70.51% | 29162.849 | 25.75% | 10650.965 | 3.734% |  | 1544.186 | 22.96% | 9496.56 | 49.79% | 20594.18 | 42.08% | 17403.23 | 0.2578% | 106.62341 | 0.2766% | 114.4012 | 0.2878% | 0.02593% | 10.72349 | 21.12% | 102.8721108 | 90.74% | 91.09% | 532 | 8.433% | 22.22% | 22.16% | 108.2852486 | 108.0934106 |  | 1066.46 |  | 1474 | 0
3 | 1 | Цвета Владова | 5300 | 0 | 4249 | 0.8 | 6.9 | 4404 | 5.5 | 14108 | 7.1% | 13106 | 74.2% | 9724.652 | 23.5% | 3079.91 | 2.3% | 23.28% | 301.438 | 22.4% | 2935.744 | 49.1% | 6435.046 | 39% | 5111.34 | 0.261% | 34.20666 | 0.265% | 34.7309 | 0.2766% | 0.025% | 3.2765 | 20.83% | 31.5509927 | 90.67% | 91.07% | 167 | 9.3% | 21.77% | 22.47% | 32.9748013 | 34.0350843 | 1.5 | 1002.88 | 638.12
| 2 | Георги Томов | 7200 | 1 | 4301 | 0.5 | 6.8 | 5142 | 6.7 | 14204 | 6.5% | 13281 | 74% | 9827.94 | 20.1% | 2669.481 | 5.9% | 21.38% | 783.579 | 22.6% | 3001.506 | 48.7% | 6467.847 | 39% | 5179.59 | 0.25% | 33.2025 | 0.256% | 33.99936 | 0.2831% | 0.026% | 3.45306 | 20.72% | 31.488184 | 89.96% | 90.92% | 167 | 9% | 22.47% | 22.88% | 34.147659 | 34.770736 | 1.5 |  | 805.12
| 3 | Мария Лачева | 14178 | 0 | 17881 | 1.4 | 8 | 16306 | 5.2 | 14446 | 6.4% | 13521 | 81.5% | 11019.615 | 12.2% | 1649.562 | 6.3% | 22.69% | 851.823 | 22.1% | 2988.141 | 49.7% | 6719.937 | 40% | 5408.4 | 0.246% | 33.26166 | 0.275% | 37.18275 | 0.2778% | 0.027% | 3.65067 | 20.27% | 31.7963328 | 90.3% | 90.39% | 172 | 8.8% | 21.62% | 21.97% | 33.9139968 | 34.4630208 | 1.56 |  | 977.12
| Общо |  | 26678 |  | 26431 |  |  | 25852 |  | 42758 | 6.664% | 39908 | 76.61% | 30572.207 | 18.54% | 7398.953 | 4.853% |  | 1936.84 | 22.36% | 8925.391 | 49.17% | 19622.83 | 39.34% | 15699.33 | 0.2523% | 100.67082 | 0.2654% | 105.91301 | 0.2792% | 0.02601% | 10.38023 | 20.6% | 94.8355095 | 90.31% | 90.79% | 506 | 9.031% | 21.95% | 22.44% | 101.0364571 | 103.2688411 |  | 1002.88 |  | 977.12 | 0
4 | 1 | Иванка Копаранска | 4900 | 1 | 13807 | 1.4 | 6.3 | 13819 | 5.7 | 14431 | 6.9% | 13435 | 64.9% | 8719.315 | 29.6% | 3976.76 | 5.5% | 23.51% | 738.925 | 23.3% | 3130.355 | 49.3% | 6623.455 | 41% | 5508.35 | 0.249% | 33.45315 | 0.257% | 34.52795 | 0.2588% | 0.026% | 3.4931 | 20.62% | 30.6192566 | 90% | 90.06% | 163 | 8.9% | 21.06% | 21.65% | 31.2726258 | 32.1487345 | 1.55 | 1017.32 | 135.02 | 12.22
| 2 | Георги Томов | 22500 | 4 | 15159 | 0.4 | 6 | 15627 | 5 | 14460 | 6.7% | 13491 | 72.5% | 9780.975 | 21.6% | 2914.056 | 5.9% | 23.14% | 795.969 | 23.2% | 3129.912 | 48.3% | 6516.153 | 40% | 5396.4 | 0.233% | 31.43403 | 0.258% | 34.80678 | 0.2497% | 0.025% | 3.37275 | 20.32% | 28.787344 | 90.42% | 90.09% | 155 | 8.6% | 21.4% | 21.88% | 30.31738 | 30.997396 | 1.55 |  | 290.02
| 3 | Мария Лачева | 18505 | 1 | 17741 | 0.8 | 5 | 16859 | 4.3 | 14533 | 6.6% | 13574 | 78% | 10587.72 | 19.5% | 2646.93 | 2.5% | 24.06% | 339.35 | 22.5% | 3054.15 | 50.9% | 6909.166 | 39% | 5293.86 | 0.248% | 33.66352 | 0.268% | 36.37832 | 0.2575% | 0.025% | 3.3935 | 20.3% | 29.404347 | 90.78% | 90.4% | 159 | 8.9% | 21.79% | 22.27% | 31.5625971 | 32.2578723 | 1.55 |  | 449.02
| Общо |  | 45905 |  | 46707 |  |  | 46305 |  | 43424 | 6.733% | 40500 | 71.82% | 29088.01 | 23.55% | 9537.746 | 4.628% |  | 1874.244 | 23% | 9314.417 | 49.5% | 20048.774 | 40% | 16198.61 | 0.2433% | 98.5507 | 0.261% | 105.71305 | 0.2553% | 0.02533% | 10.25935 | 20.41% | 88.8109476 | 90.41% | 90.19% | 477 | 8.803% | 21.42% | 21.93% | 93.1526029 | 95.4040028 |  | 1017.32 |  | 449.02 | 0
5 | 1 | Иванка Копаранска | 5200 | 0 | 13109 | 1 | 7.1 | 13366 | 4.7 | 14184 | 6.7% | 13234 | 68.1% | 9012.354 | 26.7% | 3533.478 | 5.2% | 24.28% | 688.168 | 21.4% | 2832.076 | 51.4% | 6802.276 | 40% | 5293.6 | 0.266% | 35.20244 | 0.263% | 34.80542 | 0.2844% | 0.025% | 3.3085 | 20.73% | 33.4265031 | 90.6% | 91.32% | 177 | 8.9% | 21.29% | 21.42% | 34.3294863 | 34.5391074 | 1.55 | 503.68 | 110.52 | -11.82
| 2 | Димитър Цончев | 19600 | 4 | 16435 | 1.2 | 6.2 | 15963 | 4.3 | 14760 | 6.8% | 13756 | 65.1% | 8955.156 | 28.2% | 3879.192 | 6.7% | 27.93% | 921.652 | 23.7% | 3260.172 | 48% | 6602.88 | 38% | 5227.28 | 0.225% | 30.951 | 0.244% | 33.56464 | 0.248% | 0.025% | 3.439 | 21.36% | 28.7044224 | 89.86% | 90.02% | 148 | 9.2% | 22.83% | 22.77% | 30.6798672 | 30.5992368 | 1.55 |  | 258.52
| 3 | Мария Лачева | 19417 | 0 | 16490 | 1.7 | 6.5 | 16555 | 3.7 | 15480 | 6.3% | 14505 | 71.8% | 10414.59 | 23.1% | 3350.655 | 5.1% | 23.72% | 739.755 | 22.5% | 3263.625 | 48.7% | 7063.935 | 39% | 5656.95 | 0.247% | 35.82735 | 0.254% | 36.8427 | 0.2688% | 0.025% | 3.62625 | 20.52% | 33.1242048 | 90.27% | 90.8% | 177 | 8.8% | 21.91% | 22.06% | 35.3679984 | 35.6101344 | 1.62 |  | 435.52
| Общо |  | 44217 |  | 46034 |  |  | 45884 |  | 44424 | 6.594% | 41495 | 68.4% | 28382.1 | 25.94% | 10763.325 | 5.662% |  | 2349.575 | 22.55% | 9355.873 | 49.33% | 20469.091 | 38.99% | 16177.83 | 0.2458% | 101.98079 | 0.2536% | 105.21276 | 0.2669% | 0.025% | 10.37375 | 20.87% | 95.2551303 | 90.25% | 90.74% | 502 | 8.953% | 22.02% | 22.09% | 100.3773519 | 100.7484786 |  | 503.68 |  | 435.52 | 0
6 | 1 | Иванка Копаранска | 3650 | 1 | 10778 | 0.9 | 5.8 | 11249 | 5 | 15354 | 7.2% | 14249 | 65.8% | 9375.842 | 28.2% | 4018.218 | 6% | 25.54% | 854.94 | 21.7% | 3092.033 | 49.9% | 7110.251 | 38% | 5414.62 | 0.25% | 35.6225 | 0.254% | 36.19246 | 0.2586% | 0.025% | 3.56225 | 20.87% | 32.6185578 | 90.27% | 90.44% | 171 | 8.6% | 21.3% | 21.46% | 33.290622 | 33.5406924 | 1.55 | 510.82 | 95.7
| 2 | Юлияна Цветкова | 18900 | 4 | 16595 | 0.8 | 5.4 | 15172 | 5.3 | 15279 | 7.7% | 14103 | 55.1% | 7770.753 | 41.1% | 5796.333 | 3.8% |  | 535.914 | 21.3% | 3003.939 | 50% | 7051.5 | 37% | 5218.11 | 0.258% | 36.38574 | 0.268% | 37.79604 | 0.27% | 0.025% | 3.52575 | 20.6% | 32.725572 | 90.78% | 90.85% | 174 | 8.7% | 21.75% | 22.45% | 34.552485 | 35.664519 | 1.5 |  | 269.7
| 3 | Цвета Владова | 17000 | 1 | 15890 | 0.6 | 5.8 | 15562 | 5 | 15253 | 6.8% | 14216 | 60.4% | 8586.464 | 35.9% | 5103.544 | 3.7% |  | 525.992 | 21.1% | 2999.576 | 51.1% | 7264.376 | 39% | 5544.24 | 0.261% | 37.10376 | 0.274% | 38.95184 | 0.2614% | 0.025% | 3.554 | 20.73% | 32.5060911 | 90.99% | 90.54% | 171 | 8.3% | 21.43% | 22.29% | 33.6037401 | 34.9522803 | 1.5 |  | 440.7
| Общо |  | 39550 |  | 43263 |  |  | 41983 |  | 45886 | 7.234% | 42568 | 60.45% | 25733.059 | 35.05% | 14918.095 | 4.503% |  | 1916.846 | 21.37% | 9095.548 | 50.33% | 21426.127 | 38% | 16176.97 | 0.2563% | 109.112 | 0.2653% | 112.94034 | 0.2633% | 0.025% | 10.642 | 20.73% | 97.8502209 | 90.69% | 90.61% | 516 | 8.534% | 21.49% | 22.07% | 101.4468471 | 104.1574917 |  | 510.82 |  | 440.7 | 0
7 | 1 | Георги Томов | 14630 | 0 | 17611 | 1.1 | 7 | 17358 | 4.1 | 15231 | 7% | 14165 | 81.3% | 11516.145 | 13.1% | 1855.615 | 5.6% |  | 793.24 | 22.4% | 3172.96 | 48.2% | 6827.53 | 38% | 5382.7 | 0.256% | 36.2624 | 0.273% | 38.67045 | 0.277% | 0.024% | 3.3996 | 20.58% | 33.2574858 | 91.32% | 91.44% | 177 | 8.7% | 22.18% | 22.4% | 35.8431018 | 36.198624 | 1.55 |  | 617.7
| 2 | Юлияна Цветкова | 20930 | 2 | 18165 | 0.5 | 5.5 | 17289 | 3.5 | 15126 | 5.6% | 14279 | 68.3% | 9752.557 | 23.6% | 3369.844 | 8.1% |  | 1156.599 | 21.5% | 3069.985 | 49.8% | 7110.942 | 39% | 5568.81 | 0.262% | 37.41098 | 0.272% | 38.83888 | 0.2676% | 0.024% | 3.42696 | 20.38% | 32.8982112 | 91.28% | 91.13% | 177 | 8.8% | 21.55% | 22.1% | 34.786872 | 35.674704 | 1.55 |  | 794.7
| 3 | Цвета Владова | 16500 | 0 | 16597 | 0.8 | 5.9 | 16532 | 2.7 | 14958 | 6% | 14061 | 51.5% | 7241.415 | 40.8% | 5736.888 | 7.7% |  | 1082.697 | 21.3% | 2994.993 | 49.4% | 6946.134 | 39% | 5483.79 | 0.262% | 36.83982 | 0.268% | 37.68348 | 0.2632% | 0.024% | 3.37464 | 20.53% | 32.9169808 | 91.15% | 90.99% | 176 | 8.9% | 20.98% | 22.06% | 33.6384928 | 35.3701216 | 1.5 |  | 970.7
| Общо |  | 52060 |  | 52373 |  |  | 51179 |  | 45315 | 6.203% | 42505 | 67.07% | 28510.117 | 25.79% | 10962.347 | 7.135% |  | 3032.536 | 21.73% | 9237.938 | 49.13% | 20884.606 | 38.67% | 16435.3 | 0.26% | 110.5132 | 0.271% | 115.19281 | 0.2693% | 0.024% | 10.2012 | 20.5% | 99.0726778 | 91.25% | 91.19% | 530 | 8.8% | 21.57% | 22.19% | 104.2684666 | 107.2434496 |  | 0 |  | 970.7 | 0
8 | 1 | Георги Томов | 12900 | 0 | 16957 | 0.5 | 5.5 | 16154 | 2.1 | 14955 | 6.6% | 13968 | 69.6% | 9721.728 | 20.6% | 2877.408 | 9.8% |  | 1368.864 | 21.1% | 2947.248 | 49.6% | 6928.128 | 39% | 5447.52 | 0.25% | 34.92 | 0.261% | 36.45648 | 0.2738% | 0.024% | 3.35232 | 20.56% | 33.3762816 | 90.91% | 91.34% | 178 | 8.8% | 21.49% | 22.19% | 34.8860064 | 36.0223584 | 1.55 |  | 1148.7
| 2 | Мария Лачева | 18315 | 0 | 13891 | 0.8 | 5.4 | 13873 | 3 | 14947 | 6.2% | 14020 | 72.2% | 10122.44 | 19.5% | 2733.9 | 8.3% |  | 1163.66 | 20.7% | 2902.14 | 50.2% | 7038.04 | 38% | 5327.6 | 0.253% | 35.4706 | 0.247% | 34.6294 | 0.2616% | 0.024% | 3.3648 | 20.36% | 31.7518272 | 90.39% | 90.93% | 171 | 8.8% | 21.36% | 21.67% | 33.3113472 | 33.7947984 | 1.58 |  | 1319.7
| 3 | Цвета Владова | 13100 | 1 | 16245 | 0.8 | 6.5 | 15746 | 2.5 | 14874 | 5.3% | 14086 | 70.1% | 9874.286 | 25.7% | 3620.102 | 4.2% |  | 591.612 | 22.4% | 3155.264 | 48.2% | 6789.452 | 39% | 5493.54 | 0.241% | 33.94726 | 0.243% | 34.22898 | 0.2526% | 0.024% | 3.38064 | 20.42% | 31.015938 | 90.23% | 90.6% | 166 | 8.5% | 21.2% | 21.81% | 32.20068 | 33.127209 | 1.5 |  | 1485.7
| Общо |  | 44315 |  | 47093 |  |  | 45773 |  | 44776 | 6.035% | 42074 | 70.63% | 29718.454 | 21.94% | 9231.41 | 7.425% |  | 3124.136 | 21.4% | 9004.652 | 49.33% | 20755.62 | 38.67% | 16268.66 | 0.248% | 104.33786 | 0.2503% | 105.31486 | 0.2626% | 0.024% | 10.09776 | 20.45% | 96.1440468 | 90.52% | 90.96% | 515 | 8.703% | 21.35% | 21.89% | 100.3980336 | 102.9443658 |  | 0 |  | 1485.7 | 0
9 | 1 | Георги Томов | 4000 | 0 | 11467 | 0.6 | 5.3 | 11536 | 4.1 | 15031 | 6% | 14129 | 65.9% | 9311.011 | 24.2% | 3419.218 | 9.9% |  | 1398.771 | 20.7% | 2924.703 | 49.6% | 7007.984 | 38% | 5369.02 | 0.266% | 37.58314 | 0.255% | 36.02895 | 0.258% | 0.023% | 3.24967 | 20.39% | 31.54333 | 91.08% | 91.18% | 170 | 9% | 21.46% | 22.06% | 33.19862 | 34.12682 | 1.55 | 1009.86 | 645.84
| 2 | Мария Лачева | 17255 | 5 | 17323 | 0.5 | 5.1 | 16390 | 3.2 | 15451 | 6.3% | 14478 | 65.9% | 9541.002 | 19.7% | 2852.166 | 11.4% |  | 1650.492 | 22% | 3185.16 | 48.5% | 7021.83 | 40% | 5791.2 | 0.25% | 36.195 | 0.253% | 36.62934 | 0.2666% | 0.024% | 3.47472 | 20.55% | 33.172632 | 90.62% | 91.1% | 177 | 8.8% | 21.76% | 22.15% | 35.1258624 | 35.755416 | 1.6 |  | 822.84
| 3 | Николинка Мутафова | 22100 | 0 | 17244 | 0.9 | 7.6 | 16827 | 2.6 | 15679 | 6.2% | 14707 | 78.2% | 11500.874 | 17.3% | 2544.311 | 4.5% |  | 661.815 | 22.7% | 3338.489 | 48.6% | 7147.602 | 41% | 6029.87 | 0.264% | 38.82648 | 0.258% | 37.94406 | 0.2554% | 0.024% | 3.52968 | 20.56% | 32.169204 | 90.8% | 90.7% | 171 | 8.5% | 21.75% | 21.83% | 34.0311375 | 34.1563095 | 1.55 |  | 993.84
| Общо |  | 43355 |  | 46034 |  |  | 44753 |  | 46161 | 6.168% | 43314 | 70.08% | 30352.887 | 20.35% | 8815.695 | 8.568% |  | 3711.078 | 21.81% | 9448.352 | 48.89% | 21177.416 | 39.69% | 17190.09 | 0.26% | 112.60462 | 0.2554% | 110.60235 | 0.26% | 0.02367% | 10.25407 | 20.5% | 96.885166 | 90.83% | 90.99% | 518 | 8.767% | 21.66% | 22.01% | 102.3556199 | 104.0385455 |  | 1009.86 |  | 993.84 | 0
10 | 1 | Димитър Цончев | 5500 | 1 | 5764 | 1 | 7 | 6193 | 6.9 | 15455 | 6.4% | 14466 | 74.6% | 10791.636 | 20.7% | 2994.462 | 4.7% |  | 679.902 | 22.8% | 3298.248 | 48.7% | 7044.942 | 42% | 6075.72 | 0.267% | 38.62422 | 0.256% | 37.03296 | 0.2531% | 0.024% | 3.47184 | 20.61% | 31.4931105 | 90.73% | 90.62% | 167 | 8.5% | 21.69% | 22.01% | 33.1434045 | 33.6323805 | 1.56 | 905.2 | 295.12 | 39.48
| 2 | Мария Лачева | 16996 | 1 | 15956 | 1 | 5.7 | 15220 | 5.1 | 15653 | 6.2% | 14683 | 79.8% | 11717.034 | 12.9% | 1894.107 | 7.3% |  | 1071.859 | 21.9% | 3215.577 | 50.2% | 7370.866 | 43% | 6313.69 | 0.267% | 39.20361 | 0.26% | 38.1758 | 0.2597% | 0.024% | 3.52392 | 20.35% | 32.700008 | 90.88% | 90.86% | 176 | 8.7% | 21.54% | 22.1% | 34.6121952 | 35.512048 | 1.6 |  | 471.12
| 3 | Николинка Мутафова | 16074 | 0 | 18582 | 1.3 | 7.2 | 17931 | 4.3 | 15879 | 6.3% | 14879 | 66.6% | 9909.414 | 29.5% | 4389.305 | 3.9% |  | 580.281 | 21.7% | 3228.743 | 50.5% | 7513.895 | 41% | 6100.39 | 0.265% | 39.42935 | 0.259% | 38.53661 | 0.2632% | 0.024% | 3.57096 | 20.46% | 34.1843634 | 90.84% | 90.98% | 183 | 8.7% | 21.3% | 21.81% | 35.587827 | 36.4399299 | 1.55 |  | 654.12
| Общо |  | 38570 |  | 40302 |  |  | 39344 |  | 46987 | 6.3% | 44028 | 73.63% | 32418.084 | 21.07% | 9277.874 | 5.297% |  | 2332.042 | 22.13% | 9742.568 | 49.81% | 21929.703 | 42% | 18489.8 | 0.2663% | 117.25718 | 0.2583% | 113.74537 | 0.2587% | 0.024% | 10.56672 | 20.47% | 98.3774819 | 90.82% | 90.82% | 526 | 8.637% | 21.51% | 21.97% | 103.3434267 | 105.5843584 |  | 905.2 |  | 654.12 | 0
11 | 1 | Димитър Цончев | 4200 | 1 | 15040 | 1 | 5.1 | 14789 | 4.5 | 15801 | 7.1% | 14679 | 60.2% | 8836.758 | 37.6% | 5519.304 | 2.2% |  | 322.938 | 22.5% | 3302.775 | 49.8% | 7310.142 | 41% | 6018.39 | 0.27% | 39.6333 | 0.257% | 37.72503 | 0.2477% | 0.026% | 3.81654 | 20.48% | 31.0050816 | 90% | 89.61% | 166 | 8.8% | 21.5% | 21.55% | 32.54928 | 32.624976 | 1.6 | 812.46 | -1.28253e-12 | -7.66
| 2 | Цвета Владова | 21200 | 4 | 17302 | 0.7 | 6 | 17479 | 3.7 | 15812 | 6.6% | 14768 | 64.3% | 9495.824 | 30.8% | 4548.544 | 4.9% |  | 723.632 | 21.6% | 3189.888 | 49.5% | 7310.16 | 41% | 6054.88 | 0.263% | 38.83984 | 0.259% | 38.24912 | 0.2786% | 0.025% | 3.692 | 21.01% | 36.2203996 | 90.46% | 91.13% | 188 | 8.3% | 21.72% | 22.14% | 37.4444112 | 38.1684744 | 1.65 |  | 188
| 3 | Николинка Мутафова | 22820 | 1 | 19304 | 0.5 | 5.5 | 18766 | 2.1 | 16009 | 6.2% | 15016 | 67.7% | 10165.832 | 26% | 3904.16 | 6.3% |  | 946.008 | 21.6% | 3243.456 | 48.2% | 7237.712 | 40% | 6006.4 | 0.273% | 40.99368 | 0.27% | 40.5432 | 0.2679% | 0.025% | 3.754 | 20.56% | 35.2176352 | 90.85% | 90.77% | 187 | 8.4% | 21.29% | 21.91% | 36.4680668 | 37.5300772 | 1.55 |  | 375
| Общо |  | 48220 |  | 51646 |  |  | 51034 |  | 47622 | 6.631% | 44463 | 64.09% | 28498.414 | 31.42% | 13972.008 | 4.481% |  | 1992.578 | 21.9% | 9736.119 | 49.16% | 21858.014 | 40.66% | 18079.67 | 0.2687% | 119.46682 | 0.2621% | 116.51735 | 0.2648% | 0.02533% | 11.26254 | 20.68% | 102.4431164 | 90.44% | 90.54% | 541 | 8.488% | 21.5% | 21.87% | 106.461758 | 108.3235276 |  | 812.46 |  | 375 | 0
12 | 1 | Димитър Цончев | 6002 | 0 | 13465 | 0.5 | 4.3 | 13457 | 3.7 | 16057 | 6.6% | 14997 | 77.8% | 11667.666 | 18.5% | 2774.445 | 3.7% |  | 554.889 | 21.1% | 3164.367 | 49.8% | 7468.506 | 39% | 5848.83 | 0.277% | 41.54169 | 0.272% | 40.79184 | 0.2645% | 0.025% | 3.74925 | 20.6% | 34.49367 | 90.92% | 90.65% | 183 | 8.5% | 21.45% | 21.89% | 35.9169525 | 36.6537105 | 1.55 | 504.12 | 53.88
| 2 | Цвета Владова | 18700 | 7 | 17775 | 0.7 | 6.1 | 16832 | 3 | 16054 | 7.2% | 14898 | 76.1% | 11337.378 | 19.6% | 2920.008 | 4.3% |  | 640.614 | 20.9% | 3113.682 | 51.1% | 7612.878 | 41% | 6108.18 | 0.278% | 41.41644 | 0.27% | 40.2246 | 0.2624% | 0.024% | 3.57552 | 20.6% | 33.85404 | 91.22% | 90.95% | 180 | 8.7% | 21.61% | 21.93% | 35.513874 | 36.039762 | 1.6 |  | 233.88
| 3 | Георги Томов | 21458 | 1 | 17896 | 0.4 | 5.6 | 17935 | 1.7 | 16053 | 7.5% | 14849 | 74.1% | 11003.109 | 19.8% | 2940.102 | 6.1% |  | 905.789 | 21.2% | 3147.988 | 49.9% | 7409.651 | 39% | 5791.11 | 0.27% | 40.0923 | 0.272% | 40.38928 | 0.2489% | 0.024% | 3.56376 | 20.17% | 34.3610069 | 91.29% | 90.47% | 187 | 8.9% | 19.6% | 22% | 33.389972 | 37.47854 | 1.55 |  | 420.88
| Общо |  | 46160 |  | 49136 |  |  | 48224 |  | 48164 | 7.1% | 44744 | 76.01% | 34008.153 | 19.3% | 8634.555 | 4.696% |  | 2101.292 | 21.07% | 9426.037 | 50.27% | 22491.035 | 39.67% | 17748.12 | 0.275% | 123.05043 | 0.2713% | 121.40572 | 0.2586% | 0.02433% | 10.88853 | 20.46% | 102.7087169 | 91.14% | 90.7% | 550 | 8.701% | 20.89% | 21.94% | 104.8207985 | 110.1720125 |  | 504.12 |  | 420.88 | 0
13 | 1 | Мария Лачева | 5515 | 0 | 10002 | 0.6 | 5.2 | 9924 | 4 | 16055 | 7.4% | 14867 | 77.9% | 11581.393 | 16.2% | 2408.454 | 5.9% |  | 877.153 | 21.2% | 3151.804 | 50.1% | 7448.367 | 39% | 5798.13 | 0.286% | 42.51962 | 0.279% | 41.47893 | 0.2749% | 0.024% | 3.56808 | 20.28% | 36.5157624 | 91.51% | 91.38% | 197 | 8.6% | 20.72% | 20.98% | 37.3080176 | 37.7761684 | 1.7 | 502.68 | 115.2
| 2 | Цвета Владова | 18900 | 6 | 17750 | 0.7 | 6.1 | 16993 | 3.4 | 16106 | 6.5% | 15059 | 57.4% | 8643.866 | 37.8% | 5692.302 | 4.8% |  | 722.832 | 21.3% | 3207.567 | 49.9% | 7514.441 | 40% | 6023.6 | 0.276% | 41.56284 | 0.267% | 40.20753 | 0.2523% | 0.024% | 3.61416 | 20.58% | 33.6701148 | 91.12% | 90.59% | 179 | 8.6% | 21.01% | 21.21% | 34.3736206 | 34.7008326 | 1.6 |  | 294.2
| 3 | Георги Томов | 19665 | 0 | 17564 | 0.5 | 5.2 | 17413 | 2.3 | 16074 | 7.2% | 14917 | 69.1% | 10307.647 | 24.1% | 3594.997 | 6.8% |  | 1014.356 | 21.5% | 3207.155 | 49.5% | 7383.915 | 39% | 5817.63 | 0.253% | 37.74001 | 0.252% | 37.59084 | 0.237% | 0.023% | 3.43091 | 20.18% | 30.1497272 | 90.98% | 90.39% | 164 | 8.9% | 21.37% | 22.37% | 31.9276348 | 33.4216748 | 1.58 |  | 458.2
| Общо |  | 44080 |  | 45316 |  |  | 44330 |  | 48235 | 7.033% | 44843 | 68.09% | 30532.906 | 26.08% | 11695.753 | 5.83% |  | 2614.341 | 21.33% | 9566.526 | 49.83% | 22346.723 | 39.34% | 17639.36 | 0.2717% | 121.82247 | 0.266% | 119.2773 | 0.2547% | 0.02367% | 10.61315 | 20.35% | 100.3356044 | 91.21% | 90.81% | 540 | 8.691% | 21.03% | 21.52% | 103.609273 | 105.8986758 |  | 502.68 |  | 458.2 | 0
14 | 1 | Мария Лачева | 12600 | 0 | 18041 | 1 | 4.6 | 17856 | 1.5 | 16088 | 6.2% | 15091 | 75.6% | 11408.796 | 20.9% | 3154.019 | 3.5% |  | 528.185 | 21.7% | 3274.747 | 49.7% | 7500.227 | 39% | 5885.49 | 0.273% | 41.19843 | 0.257% | 38.78387 | 0.2408% | 0.023% | 3.47093 | 20.63% | 32.3255596 | 91.15% | 90.55% | 172 | 8.9% | 20.98% | 21.84% | 32.8739816 | 34.2215328 | 1.6 |  | 630.2
| 2 | Николинка Мутафова | 18800 | 2 | 12720 | 1.1 | 6.7 | 11841 | 3.1 | 16097 | 6.8% | 15002 | 72.7% | 10906.454 | 22.4% | 3360.448 | 4.9% |  | 735.098 | 21.1% | 3165.422 | 50% | 7501 | 39% | 5850.78 | 0.274% | 41.10548 | 0.257% | 38.55514 | 0.2332% | 0.024% | 3.60048 | 20.17% | 31.1217049 | 90.77% | 89.81% | 169 | 8.7% | 20.34% | 20.7% | 31.3840098 | 31.939479 | 1.58 |  | 799.2
| 3 | Георги Томов | 13600 | 0 | 17503 | 0.4 | 5.9 | 17576 | 1.6 | 16114 | 7.1% | 14970 | 80.6% | 12065.82 | 16.3% | 2440.11 | 3.1% |  | 464.07 | 21.4% | 3203.58 | 49.8% | 7455.06 | 38% | 5688.6 | 0.256% | 38.3232 | 0.257% | 38.4729 | 0.2482% | 0.024% | 3.5928 | 20.27% | 32.271867 | 90.77% | 90.43% | 174 | 8.5% | 21.08% | 21.98% | 33.561468 | 34.994358 | 1.55 |  | 973.2
| Общо |  | 45000 |  | 48264 |  |  | 47273 |  | 48299 | 6.7% | 45063 | 76.3% | 34381.07 | 19.87% | 8954.577 | 3.833% |  | 1727.353 | 21.4% | 9643.749 | 49.83% | 22456.287 | 38.67% | 17424.87 | 0.2677% | 120.62711 | 0.257% | 115.81191 | 0.2407% | 0.02367% | 10.66421 | 20.36% | 95.7191315 | 90.9% | 90.27% | 515 | 8.699% | 20.8% | 21.51% | 97.8194594 | 101.1553698 |  | 0 |  | 973.2 | 0
15 | 1 | Иванка Копаранска | 12200 | 1 | 14998 | 0.6 | 5.6 | 15020 | 2 | 16115 | 7.2% | 14955 | 78.5% | 11739.675 | 16.6% | 2482.53 | 4.9% |  | 732.795 | 21.3% | 3185.415 | 50.6% | 7567.23 | 39% | 5832.45 | 0.27% | 40.3785 | 0.259% | 38.73345 | 0.2498% | 0.025% | 3.73875 | 20.77% | 32.4622638 | 90.46% | 90.1% | 171 | 8.6% | 21.51% | 22.66% | 33.6188394 | 35.4162204 | 1.63 |  | 1144.2
| 2 | Николинка Мутафова | 19100 | 3 | 17220 | 0.8 | 6.2 | 16302 | 2.1 | 16158 | 6.5% | 15108 | 63.8% | 9638.904 | 30.4% | 4592.832 | 5.8% |  | 876.264 | 21.5% | 3248.22 | 50.2% | 7584.216 | 39% | 5892.12 | 0.268% | 40.48944 | 0.257% | 38.82756 | 0.2608% | 0.025% | 3.777 | 20.44% | 34.7107992 | 90.38% | 90.52% | 186 | 8.7% | 20.98% | 21.79% | 35.6278164 | 37.0033422 | 1.55 |  | 1330.2
| 3 | Димитър Цончев | 17500 | 2 | 17763 | 0.7 | 6.8 | 17814 | 1 | 16154 | 6.4% | 15120 | 70.4% | 10644.48 | 24.9% | 3764.88 | 4.7% |  | 710.64 | 21.6% | 3265.92 | 51.7% | 7817.04 | 37% | 5594.4 | 0.252% | 38.1024 | 0.234% | 35.3808 | 0.2014% | 0.027% | 4.0824 | 20.2% | 26.274544 | 88.58% | 86.71% | 142 | 8.4% | 20.27% | 22.34% | 26.3655944 | 29.0580848 | 1.55 |  | 1472.2
| Общо |  | 48800 |  | 49981 |  |  | 49136 |  | 48427 | 6.7% | 45183 | 70.87% | 32023.059 | 23.99% | 10840.242 | 5.134% |  | 2319.699 | 21.47% | 9699.555 | 50.83% | 22968.486 | 38.33% | 17318.97 | 0.2633% | 118.97034 | 0.25% | 112.94181 | 0.2373% | 0.02567% | 11.59815 | 20.47% | 93.447607 | 89.84% | 89.29% | 499 | 8.58% | 20.92% | 22.26% | 95.6122502 | 101.4776474 |  | 0 |  | 1472.2 | 0
16 | 1 | Цвета Владова | 5400 | 0 | 9073 | 0.7 | 7.7 | 8883 | 3.9 | 15884 | 7.2% | 14740 | 65.5% | 9654.7 | 30% | 4422 | 4.5% | 24.1% | 663.3 | 21.4% | 3154.36 | 50.8% | 7487.92 | 39% | 5748.6 | 0.271% | 39.9454 | 0.244% | 35.9656 | 0.2704% | 0.028% | 4.1272 | 20.64% | 34.3342272 | 88.64% | 89.76% | 182 | 8.6% | 21.48% | 22.07% | 35.7315504 | 36.7130036 | 1.6 | 1062.9 | 591.3
| 2 | Николинка Мутафова | 18300 | 3 | 17939 | 1 | 6.6 | 17204 | 2.7 | 16078 | 7.2% | 14920 | 63.5% | 9474.2 | 29.1% | 4341.72 | 7.4% | 23.89% | 1104.08 | 22.5% | 3357 | 50.1% | 7474.92 | 39% | 5818.8 | 0.254% | 37.8968 | 0.255% | 38.046 | 0.2732% | 0.026% | 3.8792 | 20.67% | 35.5893993 | 89.92% | 90.59% | 189 | 8.9% | 21.42% | 22.02% | 36.8807418 | 37.9138158 | 1.55 |  | 780.3
| 3 | Димитър Цончев | 18300 | 2 | 16671 | 1.2 | 7 | 16894 | 2 | 15888 | 6.8% | 14808 | 39.9% | 5908.392 | 54.6% | 8085.168 | 5.5% | 22.97% | 814.44 | 22.7% | 3361.416 | 49% | 7255.92 | 38% | 5627.04 | 0.261% | 38.64888 | 0.26% | 38.5008 | 0.2432% | 0.025% | 3.702 | 20.66% | 32.514708 | 90.49% | 89.83% | 172 | 8.5% | 20.53% | 20.84% | 32.310114 | 32.797992 | 1.55 |  | 952.3
| Общо |  | 42000 |  | 43683 |  |  | 42981 |  | 47850 | 7.067% | 44468 | 56.3% | 25037.292 | 37.89% | 16848.888 | 5.806% |  | 2581.82 | 22.2% | 9872.776 | 49.97% | 22218.76 | 38.67% | 17194.44 | 0.262% | 116.49108 | 0.253% | 112.5124 | 0.2623% | 0.02633% | 11.7084 | 20.66% | 102.4383345 | 89.71% | 90.07% | 543 | 8.673% | 21.14% | 21.64% | 104.9224062 | 107.4248114 |  | 1062.9 |  | 952.3 | 0
17 | 1 | Цвета Владова | 5200 | 0 | 11445 | 0.9 | 6.1 | 11143 | 3.6 | 15582 | 7.3% | 14445 | 61% | 8811.45 | 33.4% | 4824.63 | 5.6% | 24.3% | 808.92 | 22.4% | 3235.68 | 49% | 7078.05 | 39% | 5633.55 | 0.259% | 37.41255 | 0.256% | 36.9792 | 0.2779% | 0.025% | 3.61125 | 20.03% | 33.9400338 | 90.35% | 91.11% | 186 | 8.9% | 21.56% | 21.5% | 36.5325576 | 36.43089 | 1.5 | 1062.56 | 157.04 | 81.3
| 2 | Георги Томов | 18500 | 2 | 13759 | 0.4 | 6.2 | 12500 | 4.3 | 15505 | 6.9% | 14435 | 61.7% | 8906.395 | 30.5% | 4402.675 | 7.8% | 23.75% | 1125.93 | 21.6% | 3117.96 | 49.8% | 7188.63 | 37% | 5340.95 | 0.264% | 38.1084 | 0.26% | 37.531 | 0.27% | 0.026% | 3.7531 | 20.63% | 34.3173861 | 90.11% | 90.48% | 183 | 9.1% | 21.17% | 21.48% | 35.2156599 | 35.7313356 | 1.55 |  | 340.04
| 3 | Димитър Цончев | 15800 | 2 | 17429 | 0.5 | 5.7 | 16857 | 3.5 | 15535 | 6.7% | 14494 | 66.1% | 9580.534 | 29.7% | 4304.718 | 4.2% | 24.26% | 608.748 | 20.6% | 2985.764 | 50.3% | 7290.482 | 39% | 5652.66 | 0.263% | 38.11922 | 0.259% | 37.53946 | 0.2677% | 0.026% | 3.76844 | 20.51% | 33.222098 | 90.08% | 90.4% | 178 | 9% | 21.63% | 21.91% | 35.036274 | 35.489818 | 1.55 |  | 518.04
| Общо |  | 39500 |  | 42633 |  |  | 40500 |  | 46622 | 6.967% | 43374 | 62.94% | 27298.379 | 31.2% | 13532.023 | 5.864% |  | 2543.598 | 21.53% | 9339.404 | 49.7% | 21557.162 | 38.33% | 16627.16 | 0.262% | 113.64017 | 0.2583% | 112.04966 | 0.2719% | 0.02567% | 11.13279 | 20.39% | 101.4795179 | 90.18% | 90.67% | 547 | 8.999% | 21.45% | 21.63% | 106.7844915 | 107.6520436 |  | 1062.56 |  | 518.04 | 0
18 | 1 | Цвета Владова | 3700 | 0 | 9291 | 0.5 | 5.8 | 8960 | 5.4 | 15287 | 7.5% | 14140 | 62.7% | 8865.78 | 31.4% | 4439.96 | 5.9% | 24.22% | 834.26 | 21.3% | 3011.82 | 49.7% | 7027.58 | 39% | 5514.6 | 0.254% | 35.9156 | 0.254% | 35.9156 | 0.2608% | 0.025% | 3.535 | 20.99% | 32.507213 | 90.26% | 90.52% | 170 | 8.9% | 21.53% | 22.05% | 33.343511 | 34.148835 | 1.5 | 532.68 | 160.3 | 4.94
| 2 | Георги Томов | 21700 | 1 | 16070 | 0.3 | 5.4 | 15763 | 5 | 15333 | 6.7% | 14306 | 69.8% | 9985.588 | 25.8% | 3690.948 | 4.4% | 20.74% | 629.464 | 20.7% | 2961.342 | 50% | 7153 | 40% | 5722.4 | 0.252% | 36.05112 | 0.251% | 35.90806 | 0.2781% | 0.024% | 3.43344 | 20.57% | 35.003969 | 90.54% | 91.47% | 187 | 9% | 21.36% | 21.29% | 36.348312 | 36.229193 | 1.55 |  | 347.3
| 3 | Иванка Копаранска | 16200 | 0 | 16553 | 0.4 | 5.7 | 16064 | 3.8 | 15320 | 6.7% | 14294 | 79.6% | 11378.024 | 16.7% | 2387.098 | 3.7% | 21.2% | 528.878 | 20.7% | 2958.858 | 49.9% | 7132.706 | 39% | 5574.66 | 0.239% | 34.16266 | 0.248% | 35.44912 | 0.2531% | 0.023% | 3.28762 | 20.84% | 32.381192 | 90.83% | 91.01% | 170 | 8.6% | 21.17% | 21.68% | 32.893946 | 33.686384 | 1.6 |  | 517.3
| Общо |  | 41600 |  | 41914 |  |  | 40787 |  | 45940 | 6.966% | 42740 | 70.73% | 30229.392 | 24.61% | 10518.006 | 4.662% |  | 1992.602 | 20.9% | 8932.02 | 49.87% | 21313.286 | 39.33% | 16811.66 | 0.2483% | 106.12938 | 0.251% | 107.27278 | 0.264% | 0.024% | 10.25606 | 20.8% | 99.892374 | 90.54% | 91.01% | 527 | 8.839% | 21.35% | 21.67% | 102.585769 | 104.064412 |  | 532.68 |  | 517.3 | 0
19 | 1 | Николинка Мутафова | 2900 | 0 | 9186 | 0.5 | 6.8 | 9127 | 5.9 | 15155 | 6.8% | 14124 | 75.3% | 10635.372 | 21.8% | 3079.032 | 2.9% | 21.7% | 409.596 | 20.3% | 2867.172 | 51.2% | 7231.488 | 38% | 5367.12 | 0.241% | 34.03884 | 0.239% | 33.75636 | 0.2613% | 0.023% | 3.24852 | 20.38% | 32.1194914 | 90.48% | 91.3% | 173 | 8.9% | 21.36% | 21.58% | 33.6640008 | 34.0107274 | 1.55 | 533.8 | 161.24 | 4.74
| 2 | Георги Томов | 20200 | 2 | 16535 | 0.4 | 5.6 | 16041 | 4.6 | 15165 | 6.8% | 14134 | 77% | 10883.18 | 19.2% | 2713.728 | 3.8% | 20.54% | 537.092 | 20.3% | 2869.202 | 49.4% | 6982.196 | 37% | 5229.58 | 0.241% | 34.06294 | 0.238% | 33.63892 | 0.2499% | 0.024% | 3.39216 | 20.6% | 30.99888 | 90.02% | 90.5% | 165 | 8.8% | 21.22% | 21.97% | 31.931856 | 33.060456 | 1.5 |  | 326.24
| 3 | Мария Лачева | 16900 | 2 | 17159 | 1.1 | 5.5 | 16609 | 4.1 | 15150 | 6.8% | 14120 | 76.8% | 10844.16 | 19.2% | 2711.04 | 4% | 21.84% | 564.8 | 21% | 2965.2 | 50.9% | 7187.08 | 39% | 5506.8 | 0.224% | 31.6288 | 0.226% | 31.9112 | 0.2315% | 0.023% | 3.2476 | 20.66% | 28.4512992 | 89.92% | 90.16% | 151 | 8.8% | 21.38% | 22.09% | 29.4428256 | 30.4205808 | 1.5 |  | 477.24
| Общо |  | 40000 |  | 42880 |  |  | 41777 |  | 45470 | 6.8% | 42378 | 76.37% | 32362.712 | 20.07% | 8503.8 | 3.567% |  | 1511.488 | 20.53% | 8701.574 | 50.5% | 21400.764 | 38% | 16103.5 | 0.2353% | 99.73058 | 0.2343% | 99.30648 | 0.2476% | 0.02333% | 9.88828 | 20.55% | 91.5696706 | 90.15% | 90.68% | 489 | 8.835% | 21.32% | 21.88% | 95.0386824 | 97.4917642 |  | 533.8 |  | 477.24 | 0
20 | 1 | Николинка Мутафова | 4843 | 0 | 11001 | 1 | 6 | 11532 | 5.5 | 15063 | 6.9% | 14024 | 65.6% | 9199.744 | 29.1% | 4080.984 | 5.3% | 21.29% | 743.272 | 20.7% | 2902.968 | 50.3% | 7054.072 | 38% | 5329.12 | 0.232% | 32.53568 | 0.236% | 33.09664 | 0.2407% | 0.024% | 3.36576 | 19.74% | 29.1966444 | 89.94% | 90.14% | 162 | 8.7% | 20.55% | 21.33% | 30.394683 | 31.5483498 | 1.52 | 537.86 | 104.18 | 2.8
| 2 | Иванка Копаранска | 20700 | 3 | 18684 | 1.5 | 7.8 | 18167 | 3.7 | 15061 | 6.3% | 14112 | 57.9% | 8170.848 | 38.2% | 5390.784 | 3.9% | 18.55% | 550.368 | 19.7% | 2780.064 | 51.1% | 7211.232 | 39% | 5503.68 | 0.258% | 36.40896 | 0.265% | 37.3968 | 0.2363% | 0.024% | 3.38688 | 20.28% | 28.573506 | 91.05% | 89.94% | 155 | 9.1% | 21.26% | 22.11% | 29.954277 | 31.1518845 | 1.52 |  | 259.18
| 3 | Мария Лачева | 17400 | 3 | 18566 | 0.1 | 4.7 | 18329 | 3.4 | 15489 | 6.3% | 14513 | 69.5% | 10086.535 | 27.3% | 3962.049 | 3.2% | 19.68% | 464.416 | 19.8% | 2873.574 | 51.5% | 7474.195 | 39% | 5660.07 | 0.269% | 39.03997 | 0.267% | 38.74971 | 0.2649% | 0.025% | 3.62825 | 21.11% | 34.001877 | 90.74% | 90.67% | 177 | 9% | 21.62% | 21.66% | 34.823334 | 34.887762 | 1.6 |  | 436.18
| Общо |  | 42943 |  | 48251 |  |  | 48028 |  | 45613 | 6.498% | 42649 | 64.38% | 27457.127 | 31.5% | 13433.817 | 4.122% |  | 1758.056 | 20.06% | 8556.606 | 50.97% | 21739.499 | 38.67% | 16492.87 | 0.2532% | 107.98461 | 0.2561% | 109.24315 | 0.2475% | 0.02434% | 10.38089 | 20.38% | 91.7720274 | 90.61% | 90.27% | 494 | 8.933% | 21.15% | 21.7% | 95.172294 | 97.5879963 |  | 537.86 |  | 436.18 | 0
21 | 1 | Николинка Мутафова | 15304 | 1 | 16839 | 0.2 | 4.6 | 15582 | 3.2 | 15742 | 6.6% | 14703 | 73.8% | 10850.814 | 22.5% | 3308.175 | 3.7% | 21.74% | 544.011 | 21.8% | 3205.254 | 49% | 7204.47 | 39% | 5734.17 | 0.234% | 34.40502 | 0.23% | 33.8169 | 0.2337% | 0.025% | 3.67575 | 19.89% | 29.9121732 | 89.24% | 89.41% | 164 | 8.3% | 20.4% | 21.15% | 30.679152 | 31.807062 | 1.55 |  | 600.18
| 2 | Иванка Копаранска | 20000 | 2 | 16528 | 0.4 | 5 | 16520 | 3 | 15684 | 6.6% | 14649 | 61.2% | 8965.188 | 32.1% | 4702.329 | 6.7% | 20.03% | 981.483 | 21.9% | 3208.131 | 49.6% | 7265.904 | 40% | 5859.6 | 0.221% | 32.37429 | 0.218% | 31.93482 | 0.2155% | 0.026% | 3.80874 | 19.63% | 26.6748144 | 88.19% | 88.05% | 149 | 8.8% | 20.43% | 21.27% | 27.7619184 | 28.9033776 | 1.5 |  | 749.18
| 3 | Цвета Владова | 16700 | 2 | 17581 | 0.4 | 5.5 | 16587 | 2.1 | 16089 | 7.3% | 14915 | 61.3% | 9142.895 | 32.8% | 4892.12 | 5.9% | 20.38% | 879.985 | 22.8% | 3400.62 | 49.3% | 7353.095 | 41% | 6115.15 | 0.234% | 34.9011 | 0.227% | 33.85705 | 0.2133% | 0.026% | 3.8779 | 19.97% | 26.9842628 | 88.66% | 87.92% | 148 | 8.7% | 20.67% | 21.83% | 27.9301308 | 29.4975692 | 1.5 |  | 897.18
| Общо |  | 52004 |  | 50948 |  |  | 48689 |  | 47515 | 6.837% | 44267 | 65.42% | 28958.897 | 29.15% | 12902.624 | 5.434% |  | 2405.479 | 22.17% | 9814.005 | 49.3% | 21823.469 | 40% | 17708.92 | 0.2297% | 101.68041 | 0.225% | 99.60877 | 0.2208% | 0.02567% | 11.36239 | 19.83% | 83.5712504 | 88.71% | 88.48% | 461 | 8.59% | 20.5% | 21.42% | 86.3712012 | 90.2080088 |  | 0 |  | 897.18 | 0
22 | 1 | Георги Томов | 10181 | 0 | 14011 | 0.6 | 4.8 | 14083 | 2.5 | 16387 | 6.9% | 15256 | 69.7% | 10633.432 | 20.6% | 3142.736 | 9.7% | 23.17% | 1479.832 | 24.9% | 3798.744 | 47.8% | 7292.368 | 40% | 6102.4 | 0.233% | 35.54648 | 0.224% | 34.17344 | 0.2387% | 0.027% | 4.11912 | 20.39% | 30.986683 | 88.06% | 88.8% | 167 | 9% | 21.25% | 21.97% | 32.293625 | 33.387809 | 1.5 |  | 1064.18
| 2 | Иванка Копаранска | 20000 | 2 | 17976 | 0.5 | 5.3 | 17092 | 2.1 | 16653 | 6.9% | 15504 | 48.3% | 7488.432 | 49.1% | 7612.464 | 2.6% | 24.09% | 403.104 | 25.1% | 3891.504 | 46.4% | 7193.856 | 40% | 6201.6 | 0.226% | 35.03904 | 0.23% | 35.6592 | 0.2209% | 0.027% | 4.18608 | 19.64% | 28.953288 | 88.38% | 87.89% | 162 | 9% | 20.39% | 21.7% | 30.058938 | 31.99014 | 1.5 |  | 1226.18
| 3 | Цвета Владова | 16300 | 1 | 17357 | 0.7 | 5 | 16817 | 1.5 | 16739 | 7% | 15567 | 59% | 9184.53 | 37.6% | 5853.192 | 3.4% | 23.32% | 529.278 | 26% | 4047.42 | 46.3% | 7207.521 | 41% | 6382.47 | 0.236% | 36.73812 | 0.247% | 38.45049 | 0.2419% | 0.027% | 4.20309 | 20.31% | 32.898138 | 89.19% | 88.95% | 178 | 9% | 20.65% | 21.33% | 33.44887 | 34.550334 | 1.5 |  | 1404.18
| Общо |  | 46481 |  | 49344 |  |  | 47992 |  | 49779 | 6.934% | 46327 | 58.94% | 27306.394 | 35.85% | 16608.392 | 5.207% |  | 2412.214 | 25.34% | 11737.668 | 46.83% | 21693.745 | 40.34% | 18686.47 | 0.2317% | 107.32364 | 0.2337% | 108.28313 | 0.2338% | 0.027% | 12.50829 | 20.11% | 92.838109 | 88.57% | 88.57% | 507 | 9% | 20.76% | 21.66% | 95.801433 | 99.928283 |  | 0 |  | 1404.18 | 0
23 | 1 | Георги Томов | 4086 | 1 | 14612 | 0.3 | 5.1 | 14067 | 2.1 | 16668 | 6.8% | 15535 | 75.8% | 11775.53 | 18.7% | 2905.045 | 5.5% | 24.08% | 854.425 | 26.6% | 4132.31 | 44.7% | 6944.145 | 41% | 6369.35 | 0.247% | 38.37145 | 0.245% | 38.06075 | 0.247% | 0.028% | 4.3498 | 20.64% | 33.6574416 | 88.69% | 88.78% | 179 | 8.9% | 20.86% | 21.47% | 34.0161934 | 35.0109143 | 1.55 | 1000.96 | 618.98 | 36.76
| 2 | Мария Лачева | 19400 | 6 | 16581 | 0.5 | 5.8 | 16154 | 2.4 | 16816 | 6.1% | 15790 | 72.2% | 11400.38 | 23% | 3631.7 | 4.8% | 23.71% | 757.92 | 24.7% | 3900.13 | 49.4% | 7800.26 | 41% | 6473.9 | 0.259% | 40.8961 | 0.262% | 41.3698 | 0.2457% | 0.028% | 4.4212 | 19.93% | 32.3481837 | 89.44% | 88.72% | 177 | 8.3% | 21.18% | 21.88% | 34.3770462 | 35.5132092 | 1.6 |  | 795.98
| 3 | Цвета Владова | 21200 | 2 | 16892 | 0.5 | 5 | 16444 | 2.2 | 16855 | 6.6% | 15743 | 62.9% | 9902.347 | 31.6% | 4974.788 | 5.5% | 22.78% | 865.865 | 24.8% | 3904.264 | 47.4% | 7462.182 | 42% | 6612.06 | 0.27% | 42.5061 | 0.269% | 42.34867 | 0.2406% | 0.029% | 4.56547 | 19.91% | 33.2648316 | 89.35% | 88.08% | 182 | 8.2% | 19.94% | 20.74% | 33.3149544 | 34.6515624 | 1.55 |  | 977.98
| Общо |  | 44686 |  | 48085 |  |  | 46665 |  | 50339 | 6.499% | 47068 | 70.28% | 33078.257 | 24.46% | 11511.533 | 5.265% |  | 2478.21 | 25.36% | 11936.704 | 47.18% | 22206.587 | 41.33% | 19455.31 | 0.2587% | 121.77365 | 0.2587% | 121.77922 | 0.2444% | 0.02833% | 13.33647 | 20.16% | 99.2704569 | 89.17% | 88.53% | 538 | 8.466% | 20.66% | 21.36% | 101.708194 | 105.1756859 |  | 1000.96 |  | 977.98 | 0
24 | 1 | Георги Томов | 5300 | 0 | 3486 | 0.7 | 5.1 | 4318 | 6.8 | 15594 | 6.5% | 14580 | 70.3% | 10249.74 | 24% | 3499.2 | 5.7% | 22.3% | 831.06 | 22.6% | 3295.08 | 48.8% | 7115.04 | 40% | 5832 | 0.27% | 39.366 | 0.268% | 39.0744 | 0.2584% | 0.028% | 4.0824 | 20.38% | 32.3760756 | 89.68% | 89.28% | 174 | 8.7% | 21.15% | 21.93% | 33.599313 | 34.8384366 | 1.55 | 1006.28 | 174.24 | 28.54
| 2 | Мария Лачева | 13500 | 1 | 11588 | 0.7 | 8.5 | 11805 | 6 | 15799 | 6.2% | 14819 | 77% | 11410.63 | 15.2% | 2252.488 | 7.8% | 23.76% | 1155.882 | 22.7% | 3363.913 | 48.1% | 7127.939 | 39% | 5779.41 | 0.255% | 37.78845 | 0.255% | 37.78845 | 0.253% | 0.028% | 4.14932 | 19.87% | 30.7259745 | 89.15% | 89.05% | 169 | 8.5% | 21.56% | 21.97% | 33.339306 | 33.9733095 | 1.64 |  | 343.24
| 3 | Николинка Мутафова | 13200 | 1 | 17436 | 1.6 | 6.6 | 16837 | 5.6 | 16725 | 6.3% | 15671 | 64.2% | 10060.782 | 30.7% | 4810.997 | 5.1% | 24.8% | 799.221 | 24.4% | 3823.724 | 48.1% | 7537.751 | 40% | 6268.4 | 0.263% | 41.21473 | 0.271% | 42.46841 | 0.2413% | 0.03% | 4.7013 | 20.2% | 32.939938 | 89.06% | 87.7% | 179 | 8.9% | 20.31% | 21.34% | 33.1193139 | 34.7989246 | 1.58 |  | 522.24
| Общо |  | 32000 |  | 32510 |  |  | 32960 |  | 48118 | 6.332% | 45070 | 70.38% | 31721.152 | 23.44% | 10562.685 | 6.182% |  | 2786.163 | 23.26% | 10482.717 | 48.33% | 21780.73 | 39.67% | 17879.81 | 0.2626% | 118.36918 | 0.2648% | 119.33126 | 0.2507% | 0.0287% | 12.93302 | 20.15% | 96.0419881 | 89.29% | 88.68% | 522 | 8.704% | 20.99% | 21.74% | 100.0579329 | 103.6106707 |  | 1006.28 |  | 522.24 | 0
25 | 1 | Иванка Копаранска | 3685 | 1 | 15791 | 1.1 | 7.2 | 16608 | 5.5 | 16866 | 7.2% | 15652 | 70.3% | 11003.356 | 24.5% | 3834.74 | 5.2% | 22.22% | 813.904 | 26.2% | 4100.824 | 46.3% | 7246.876 | 40% | 6260.8 | 0.257% | 40.22564 | 0.257% | 40.22564 | 0.2577% | 0.03% | 4.6956 | 20.16% | 33.93936 | 88.46% | 88.48% | 185 | 9% | 21.17% | 21.57% | 35.639695 | 36.313095 | 1.55 | 511.14 | 216.28 | 20.18
| 2 | Мария Лачева | 22400 | 6 | 15705 | 2.7 | 8 | 16192 | 5.7 | 17206 | 6.9% | 16019 | 56.2% | 9002.678 | 24.8% | 3972.712 | 19% | 25.21% | 3043.61 | 26.5% | 4245.035 | 46.6% | 7464.854 | 41% | 6567.79 | 0.242% | 38.76598 | 0.246% | 39.40674 | 0.2437% | 0.031% | 4.96589 | 20.38% | 31.8637224 | 87.53% | 87.4% | 172 | 9.1% | 21.79% | 22.13% | 34.0682292 | 34.5998124 | 1.6 |  | 388.28
| 3 | Николинка Мутафова | 19600 | 1 | 14231 | 1.5 | 7.5 | 14409 | 6.7 | 17254 | 6.6% | 16115 | 61.5% | 9910.725 | 33% | 5317.95 | 5.5% | 23.27% | 886.325 | 25.8% | 4157.67 | 48% | 7735.2 | 41% | 6607.15 | 0.249% | 40.12635 | 0.256% | 41.2544 | 0.2509% | 0.031% | 4.99565 | 19.49% | 34.4183655 | 88.03% | 87.78% | 193 | 8.5% | 20.07% | 20.93% | 35.4426165 | 36.9613335 | 1.55 |  | 581.28
| Общо |  | 45685 |  | 45727 |  |  | 47209 |  | 51326 | 6.898% | 47786 | 62.61% | 29916.759 | 27.47% | 13125.402 | 9.927% |  | 4743.839 | 26.17% | 12503.529 | 46.97% | 22446.93 | 40.67% | 19435.74 | 0.2493% | 119.11797 | 0.253% | 120.88678 | 0.2507% | 0.03067% | 14.65714 | 20.01% | 100.2214479 | 88.01% | 87.89% | 550 | 8.856% | 21.01% | 21.54% | 105.1505407 | 107.8742409 |  | 511.14 |  | 581.28 | 0
26 | 1 | Иванка Копаранска | 1862 | 0 | 11871 | 0.5 | 5.5 | 11988 | 8 | 17528 | 7% | 16301 | 59.7% | 9731.697 | 24.6% | 4010.046 | 15.7% | 26.77% | 2559.257 | 26.3% | 4287.163 | 48.4% | 7889.684 | 42% | 6846.42 | 0.242% | 39.44842 | 0.24% | 39.1224 | 0.2419% | 0.032% | 5.21632 | 20.64% | 33.7265856 | 86.8% | 86.9% | 178 | 8.2% | 20.94% | 21.83% | 34.2167976 | 35.6710932 | 1.5 | 499.8 | 284.34 | 24.86
| 2 | Цвета Владова | 18700 | 5 | 14933 | 1.7 | 7 | 14369 | 7.4 | 17235 | 7.5% | 15942 | 55.4% | 8831.868 | 34.8% | 5547.816 | 9.8% | 23.12% | 1562.316 | 26.3% | 4192.746 | 46.7% | 7444.914 | 42% | 6695.64 | 0.252% | 40.17384 | 0.241% | 38.42022 | 0.2632% | 0.032% | 5.10144 | 19.93% | 33.918867 | 86.86% | 87.97% | 186 | 8.5% | 21.66% | 21.7% | 36.863154 | 36.93123 | 1.5 |  | 470.34
| 3 | Николинка Мутафова | 19339 | 0 | 16197 | 1.8 | 6.6 | 15789 | 7.5 | 17328 | 6.9% | 16132 | 58.6% | 9453.352 | 34.2% | 5517.144 | 7.2% | 25.57% | 1161.504 | 28% | 4516.96 | 44.7% | 7211.004 | 42% | 6775.44 | 0.245% | 39.5234 | 0.235% | 37.9102 | 0.2474% | 0.032% | 5.16224 | 19.32% | 33.8753016 | 86.53% | 87.21% | 191 | 8.2% | 19.82% | 20.42% | 34.7519916 | 35.8040196 | 1.52 |  | 661.34
| Общо |  | 39901 |  | 43001 |  |  | 42146 |  | 52091 | 7.132% | 48375 | 57.92% | 28016.917 | 31.16% | 15075.006 | 10.92% |  | 5283.077 | 26.87% | 12996.869 | 46.61% | 22545.602 | 42% | 20317.5 | 0.2463% | 119.14566 | 0.2387% | 115.45282 | 0.2508% | 0.032% | 15.48 | 19.97% | 101.5207542 | 86.73% | 87.37% | 555 | 8.301% | 20.81% | 21.32% | 105.8319432 | 108.4063428 |  | 499.8 |  | 661.34 | 0
27 | 1 | Иванка Копаранска | 3479 | 1 | 15283 | 1.3 | 5.6 | 15777 | 7.8 | 17555 | 7.2% | 16291 | 68.1% | 11094.171 | 22.7% | 3698.057 | 9.2% | 23.96% | 1498.772 | 26.3% | 4284.533 | 45.85% | 7469.4235 | 42% | 6842.22 | 0.236% | 38.44676 | 0.239% | 38.93549 | 0.2401% | 0.029% | 4.72439 | 20.51% | 33.890724 | 87.99% | 88.04% | 180 | 8.2% | 20.81% | 20.96% | 34.386444 | 34.634304 | 1.5 | 382.42 | 458.92
| 2 | Цвета Владова | 19200 | 8 | 17501 | 1.3 | 6.4 | 16910 | 7.2 | 17686 | 6.7% | 16501 | 58.2% | 9603.582 | 33.1% | 5461.831 | 8.7% | 22.74% | 1435.587 | 27.5% | 4537.775 | 46.1% | 7606.961 | 43% | 7095.43 | 0.243% | 40.09743 | 0.246% | 40.59246 | 0.2417% | 0.029% | 4.78529 | 20.35% | 33.4816515 | 88.34% | 88.12% | 181 | 9.1% | 21.33% | 21.65% | 35.0940357 | 35.6205285 | 1.5 |  | 639.92
| 3 | Георги Томов | 21821 | 2 | 17523 | 1.3 | 6.7 | 17223 | 7.5 | 17821 | 6.9% | 16591 | 68% | 11281.88 | 26.5% | 4396.615 | 5.5% | 25.71% | 912.505 | 29% | 4811.39 | 44.7% | 7416.177 | 43% | 7134.13 | 0.244% | 40.48204 | 0.244% | 40.48204 | 0.2489% | 0.029% | 4.81139 | 19.91% | 34.967933 | 88.24% | 88.47% | 193 | 9% | 20.77% | 21.19% | 36.478351 | 37.215997 | 1.55 |  | 832.92
| Общо |  | 44500 |  | 50307 |  |  | 49910 |  | 53062 | 6.933% | 49383 | 64.76% | 31979.633 | 27.45% | 13556.503 | 7.79% |  | 3846.864 | 27.61% | 13633.698 | 45.55% | 22492.5615 | 42.67% | 21071.78 | 0.241% | 119.02623 | 0.243% | 120.00999 | 0.2436% | 0.029% | 14.32107 | 20.26% | 102.3403085 | 88.19% | 88.22% | 554 | 8.773% | 20.97% | 21.27% | 105.9588307 | 107.4708295 |  | 382.42 |  | 832.92 | 0
28 | 1 | Мария Лачева | 18500 | 0 | 20416 | 2.4 | 4.9 | 19558 | 6.8 | 17791 | 6.7% | 16599 | 67.1% | 11137.929 | 27% | 4481.73 | 5.3% | 25.79% | 879.747 | 27.5% | 4564.725 | 46.3% | 7685.337 | 42% | 6971.58 | 0.248% | 41.16552 | 0.25% | 41.4975 | 0.2531% | 0.03% | 4.9797 | 20.08% | 34.2452352 | 88.13% | 88.27% | 187 | 8.8% | 21.71% | 22.06% | 37.0251024 | 37.6220064 | 1.62 |  | 1059.44 | 39.52
| 2 | Цвета Владова | 19500 | 4 | 17806 | 1.2 | 4.6 | 18022 | 6.2 | 17822 | 7.3% | 16521 | 63% | 10408.23 | 34.3% | 5666.703 | 2.7% | 25.21% | 446.067 | 28.2% | 4658.922 | 45.2% | 7467.492 | 43% | 7104.03 | 0.253% | 41.79813 | 0.245% | 40.47645 | 0.2387% | 0.028% | 4.62588 | 20.41% | 34.9288576 | 88.69% | 88.39% | 191 | 10.4% | 20.34% | 19.73% | 34.8090624 | 33.7651328 | 1.55 |  | 1250.44
| 3 | Георги Томов | 17500 | 2 | 18908 | 0.6 | 5.6 | 17861 | 5.3 | 17008 | 7.3% | 15766 | 76.5% | 12060.99 | 21.1% | 3326.626 | 2.4% | 25.77% | 378.384 | 27.6% | 4351.416 | 46.2% | 7283.892 | 43% | 6779.38 | 0.244% | 38.46904 | 0.244% | 38.46904 | 0.2562% | 0.028% | 4.41448 | 20.55% | 33.400326 | 88.65% | 89.19% | 179 | 9.2% | 22.14% | 22.06% | 35.9845848 | 35.8545592 | 1.55 |  | 1429.44
| Общо |  | 55500 |  | 57130 |  |  | 55441 |  | 52621 | 7.097% | 48886 | 68.75% | 33607.149 | 27.56% | 13475.059 | 3.486% |  | 1704.198 | 27.77% | 13575.063 | 45.9% | 22436.721 | 42.66% | 20854.99 | 0.2484% | 121.43269 | 0.2464% | 120.44299 | 0.2492% | 0.02868% | 14.02006 | 20.34% | 102.5744188 | 88.48% | 88.61% | 557 | 9.477% | 21.38% | 21.27% | 107.8187496 | 107.2416984 |  | 0 |  | 1429.44 | 0

## Март
Дата | Смяна | Диспечер | Подадена руда от МГТЛ за денонощието | Състояние на склад №2 | Натрошена руда от Цех ССТ | Класа +15,0мм. | Класа +12,5мм. | Превозена руда до междинни бункери | Състояние на междинни бункери | Преработена руда в цех МФЦ | Влага на преработената руда | Суха преработена руда | Грано диорити |  | Дайки |  | Шисти | Показания на Гранулометър PSI500i руда, +0,20мм |  | Смилане класа + 0,20мм |  | Смилане класа -0,08мм |  | Плътност на пулпа |  | Съдържание на мед в рудите по Химия | Метал мед в рудите по Химия | Съдържание на мед в рудите по Куриер | Метал мед в рудите по Куриер | Коригирана съдържание на мед в рудите | Съдържание на мед в отпадъка по Куриер | Метал мед в отпадъка по Куриер | Съдържание на мед в медния к-т Куриер | Метал мед в концентрата по Куриер | Технологично извличане по Куриер | Товарно извличане | Добит меден концентрат | Влага на медния концентрат | Съдържание на мед в медния к-т | Съдържание на мед в медния к-т /химия-товарен/ | Метал мед в медния концентрат | Метал мед в медния концентрат /химия/ | Литрово тегло в сгъстителя | Меден концентрат, автомобилна везна | Меден концентрат в склад | Меден концентрат в склад | Добит молибденов концентрат | Съдържание на Мо в молибденовия к-т | последни данни за съдържания в 8-ма пречистка |  | последни данни за съдържания във 2-ра пречистка
|  |  | тона | метра | тона | % | % | тона |  | тона | % | тона | % |  | % |  | % |  |  | % |  | % |  | % |  | % | % | % | % | % | % | тона | % | тона | % | % | тона | % | % |  | тона |  | кг/литър | тон | тон | тон | кг. | % | Мо % | Cu % | Мо % | Cu %
1446.46
1 | 1 | Мария Лачева | 15700 | 0 | 18957 | 2 | 6.1 | 18089 | 4.9 | 15902 | 6.6% | 14852 | 71.6% | 10634.032 | 22.2% | 3297.144 | 6.2% | 22.22% | 920.824 | 21.7% | 3222.884 | 50.5% | 7500.26 | 38% | 5643.76 | 0.247% | 36.68444 | 0.239% | 35.49628 | 0.2402% | 0.025% | 3.713 | 20.19% | 29.428944 | 89.65% | 89.7% | 160 | 8.9% | 21.93% | 21.81% | 31.965168 | 31.790256 | 1.58 |  | 1606.46
| 2 | Николинка Мутафова | 19800 | 4 | 18388 | 2.4 | 6.4 | 17925 | 4.2 | 15900 | 6% | 14946 | 73% | 10910.58 | 22.6% | 3377.796 | 4.4% | 19.38% | 657.624 | 21.2% | 3168.552 | 50% | 7473 | 38% | 5679.48 | 0.25% | 37.365 | 0.255% | 38.1123 | 0.2317% | 0.024% | 3.58704 | 19.91% | 30.1751978 | 90.7% | 89.75% | 166 | 8.7% | 20.48% | 20.94% | 31.0390784 | 31.7362452 | 1.55 |  | 1772.46
| 3 | Георги Томов | 18100 | 3 | 20904 | 1.6 | 5.9 | 20467 | 2.3 | 15923 | 6.4% | 14904 | 69% | 10283.76 | 28% | 4173.12 | 3% | 21.77% | 447.12 | 21.9% | 3263.976 | 49.5% | 7377.48 | 38% | 5663.52 | 0.241% | 35.91864 | 0.24% | 35.7696 | 0.2422% | 0.025% | 3.726 | 20.27% | 30.502296 | 89.69% | 89.78% | 165 | 8.8% | 21.51% | 22.36% | 32.368248 | 33.647328 | 1.55 |  | 1937.46
| Общо |  | 53600 |  | 58249 |  |  | 56481 |  | 47725 | 6.333% | 44702 | 71.2% | 31828.372 | 24.27% | 10848.06 | 4.531% |  | 2025.568 | 21.6% | 9655.412 | 50% | 22350.74 | 38% | 16986.76 | 0.246% | 109.96808 | 0.2447% | 109.37818 | 0.238% | 0.02467% | 11.02604 | 20.12% | 90.1064378 | 90.03% | 89.74% | 491 | 8.799% | 21.31% | 21.7% | 95.3724944 | 97.1738292 |  | 0 |  | 1937.46 | 0
2 | 1 | Мария Лачева | 6700 | 2 | 12967 | 0.4 | 5 | 12499 | 3.7 | 15844 | 5.8% | 14925 | 76.9% | 11477.325 | 21.2% | 3164.1 | 1.9% | 22.7% | 283.575 | 22.1% | 3298.425 | 49.1% | 7328.175 | 38% | 5671.5 | 0.231% | 34.47675 | 0.24% | 35.82 | 0.2357% | 0.025% | 3.73125 | 20.49% | 29.899008 | 89.69% | 89.5% | 160 | 8.8% | 21.55% | 22.11% | 31.44576 | 32.262912 | 1.5 | 1059.44 | 1038.02
| 2 | Николинка Мутафова | 19800 | 5 | 16039 | 1.8 | 6.9 | 15847 | 3.8 | 15826 | 5.2% | 15003 | 60% | 9001.8 | 34.5% | 5176.035 | 5.5% | 20.74% | 825.165 | 21.8% | 3270.654 | 49.5% | 7426.485 | 38% | 5701.14 | 0.223% | 33.45669 | 0.232% | 34.80696 | 0.2309% | 0.023% | 3.45069 | 20.5% | 29.759235 | 90.19% | 90.14% | 159 | 8.7% | 21.49% | 22.36% | 31.1963883 | 32.4593412 | 1.58 |  | 1197.02
| 3 | Димитър Цончев | 21000 | 2 | 19274 | 0.3 | 3.8 | 18729 | 2.5 | 15862 | 6.2% | 14879 | 62.9% | 9358.891 | 31% | 4612.49 | 6.1% | 22.57% | 907.619 | 21.1% | 3139.469 | 50.3% | 7484.137 | 37% | 5505.23 | 0.231% | 34.37049 | 0.236% | 35.11444 | 0.2479% | 0.024% | 3.57096 | 20.58% | 31.802274 | 89.94% | 90.42% | 170 | 9.1% | 21.56% | 22.06% | 33.316668 | 34.089318 | 1.58 |  | 1367.02
| Общо |  | 47500 |  | 48280 |  |  | 47075 |  | 47532 | 5.734% | 44807 | 66.59% | 29838.016 | 28.91% | 12952.625 | 4.5% |  | 2016.359 | 21.67% | 9708.548 | 49.63% | 22238.797 | 37.67% | 16877.87 | 0.2283% | 102.30393 | 0.236% | 105.7414 | 0.2382% | 0.024% | 10.7529 | 20.52% | 91.460517 | 89.94% | 90.02% | 489 | 8.872% | 21.53% | 22.18% | 95.9588163 | 98.8115712 |  | 1059.44 |  | 1367.02 | 0
3 | 1 | Цвета Владова | 11000 | 5 | 17807 | 0.4 | 4 | 17685 | 1.6 | 15783 | 6.8% | 14710 | 62.2% | 9149.62 | 32% | 4707.2 | 5.8% | 20.89% | 853.18 | 21.1% | 3103.81 | 49.9% | 7340.29 | 38% | 5589.8 | 0.241% | 35.4511 | 0.253% | 37.2163 | 0.2571% | 0.025% | 3.6775 | 21.15% | 32.51178 | 90.23% | 90.38% | 168 | 8.5% | 22.21% | 22.61% | 34.141212 | 34.756092 | 1.56 |  | 1535.02
| 2 | Николинка Мутафова | 18950 | 5 | 16992 | 0.4 | 5 | 16006 | 1.7 | 15891 | 7.4% | 14715 | 71.5% | 10521.225 | 24.3% | 3575.745 | 4.2% | 19.88% | 618.03 | 21.6% | 3178.44 | 49% | 7210.35 | 38% | 5591.7 | 0.25% | 36.7875 | 0.259% | 38.11185 | 0.2772% | 0.025% | 3.67875 | 20.45% | 34.354364 | 90.46% | 91.08% | 184 | 8.7% | 22.09% | 22.61% | 37.1094328 | 37.9829912 | 1.55 |  | 1719.02
| 3 | Димитър Цончев | 20500 | 2 | 17325 | 0.4 | 6 | 17549 | 1 | 16014 | 6.6% | 14957 | 72.5% | 10843.825 | 22.4% | 3350.368 | 5.1% | 20.79% | 762.807 | 21.4% | 3200.798 | 49.9% | 7463.543 | 38% | 5683.66 | 0.258% | 38.58906 | 0.273% | 40.83261 | 0.2677% | 0.025% | 3.73925 | 20.88% | 35.6133456 | 90.95% | 90.77% | 186 | 8.3% | 21.28% | 22.33% | 36.2955936 | 38.0864946 | 1.55 |  | 1905.02
| Общо |  | 50450 |  | 52124 |  |  | 51240 |  | 47688 | 6.933% | 44382 | 68.75% | 30514.67 | 26.21% | 11633.313 | 5.034% |  | 2234.017 | 21.37% | 9483.048 | 49.6% | 22014.183 | 38% | 16865.16 | 0.2497% | 110.82766 | 0.2617% | 116.16076 | 0.2673% | 0.025% | 11.0955 | 20.83% | 102.4794896 | 90.56% | 90.75% | 538 | 8.499% | 21.86% | 22.52% | 107.5462384 | 110.8255778 |  | 0 |  | 1905.02 | 0
4 | 1 | Цвета Владова | 6100 | 1 | 9887 | 0.8 | 6.1 | 9671 | 3.8 | 15985 | 6.1% | 15010 | 58.8% | 8825.88 | 35.1% | 5268.51 | 6.1% | 20.78% | 915.61 | 21.8% | 3272.18 | 48.9% | 7339.89 | 38% | 5703.8 | 0.255% | 38.2755 | 0.266% | 39.9266 | 0.2577% | 0.026% | 3.9026 | 20.61% | 33.7560885 | 90.34% | 90.02% | 179 | 8.5% | 21.23% | 21.8% | 34.7715555 | 35.70513 | 1.6 | 1006.4 | 1077.62
| 2 | Иванка Копаранска | 22850 | 3 | 21253 | 0.3 | 3.9 | 20135 | 1.3 | 16210 | 6.3% | 15189 | 69.8% | 10601.922 | 26% | 3949.14 | 4.2% | 19.26% | 637.938 | 20.9% | 3174.501 | 50.9% | 7731.201 | 39% | 5923.71 | 0.268% | 40.70652 | 0.269% | 40.85841 | 0.2645% | 0.026% | 3.94914 | 20.53% | 34.8975099 | 90.45% | 90.28% | 187 | 9.1% | 21.31% | 22.56% | 36.2233773 | 38.3481648 | 1.6 |  | 1264.62
| 3 | Димитър Цончев | 19000 | 2 | 17386 | 0.9 | 4.7 | 16727 | 1.2 | 16412 | 6.3% | 15378 | 52% | 7996.56 | 45.8% | 7043.124 | 2.2% | 21.2% | 338.316 | 22.2% | 3413.916 | 49.8% | 7658.244 | 38% | 5843.64 | 0.263% | 40.44414 | 0.264% | 40.59792 | 0.2598% | 0.026% | 3.99828 | 20.55% | 35.421624 | 90.27% | 90.11% | 189 | 8.8% | 20.86% | 21.44% | 35.9559648 | 36.9556992 | 1.6 |  | 1453.62
| Общо |  | 47950 |  | 48526 |  |  | 46533 |  | 48607 | 6.234% | 45577 | 60.17% | 27424.362 | 35.68% | 16260.774 | 4.151% |  | 1891.864 | 21.64% | 9860.597 | 49.87% | 22729.335 | 38.33% | 17471.15 | 0.262% | 119.42616 | 0.2663% | 121.38293 | 0.2607% | 0.026% | 11.85002 | 20.56% | 104.0752224 | 90.35% | 90.14% | 555 | 8.804% | 21.13% | 21.93% | 106.9508976 | 111.008994 |  | 1006.4 |  | 1453.62 | 0
5 | 1 | Цвета Владова | 5500 | 0 | 8833 | 0.6 | 4.5 | 9373 | 3.6 | 15548 | 7.1% | 14444 | 58.6% | 8464.184 | 37.5% | 5416.5 | 3.9% | 22.37% | 563.316 | 22.4% | 3235.456 | 49.6% | 7164.224 | 38% | 5488.72 | 0.259% | 37.40996 | 0.259% | 37.40996 | 0.2466% | 0.026% | 3.75544 | 20.38% | 30.955182 | 90.08% | 89.57% | 166 | 8.5% | 20.98% | 21.95% | 31.866522 | 33.339855 | 1.55 | 1009.46 | 699.36 | 89.2
| 2 | Иванка Копаранска | 19400 | 4 | 20891 | 0.4 | 3.9 | 19691 | 1.8 | 16362 | 6.2% | 15348 | 61.6% | 9454.368 | 28.2% | 4328.136 | 10.2% | 21.79% | 1565.496 | 22.3% | 3422.604 | 49.3% | 7566.564 | 39% | 5985.72 | 0.251% | 38.52348 | 0.25% | 38.37 | 0.2824% | 0.028% | 4.29744 | 19.8% | 35.9964 | 88.93% | 90.2% | 200 | 9.1% | 21.48% | 22.1% | 39.05064 | 40.1778 | 1.63 |  | 899.36
| 3 | Мария Лачева | 19890 | 1 | 18673 | 0.5 | 4.5 | 18224 | 1 | 16563 | 6.3% | 15520 | 73.6% | 11422.72 | 20.2% | 3135.04 | 6.2% | 22.48% | 962.24 | 22.6% | 3507.52 | 48.9% | 7589.28 | 39% | 6052.8 | 0.248% | 38.4896 | 0.243% | 37.7136 | 0.2324% | 0.027% | 4.1904 | 19.93% | 33.918867 | 89.01% | 88.51% | 186 | 8.5% | 18.73% | 19.75% | 31.876587 | 33.612525 | 1.6 |  | 1085.36
| Общо |  | 44790 |  | 48397 |  |  | 47288 |  | 48473 | 6.523% | 45312 | 64.75% | 29341.272 | 28.42% | 12879.676 | 6.822% |  | 3091.052 | 22.43% | 10165.58 | 49.26% | 22320.068 | 38.68% | 17527.24 | 0.2525% | 114.42304 | 0.2505% | 113.49356 | 0.2539% | 0.02702% | 12.24328 | 20.03% | 100.870449 | 89.33% | 89.48% | 552 | 8.717% | 20.38% | 21.25% | 102.793749 | 107.13018 |  | 1009.46 |  | 1085.36 | 0
6 | 1 | Николинка Мутафова | 2900 | 2 | 7936 | 0.6 | 5.9 | 7616 | 4.5 | 16429 | 6.5% | 15361 | 60.5% | 9293.405 | 36.9% | 5668.209 | 2.6% |  | 399.386 | 22.3% | 3425.503 | 49.2% | 7557.612 | 38% | 5837.18 | 0.243% | 37.32723 | 0.246% | 37.78806 | 0.2492% | 0.027% | 4.14747 | 20.46% | 34.446456 | 89.14% | 89.28% | 184 | 8.5% | 20.27% | 20.73% | 34.126572 | 34.901028 | 1.55 | 1028.46 | 247.64 | 6.74
| 2 | Иванка Копаранска | 19710 | 5 | 19962 | 0.1 | 5.2 | 19116 | 2.6 | 16129 | 6.4% | 15097 | 63.8% | 9631.886 | 30% | 4529.1 | 6.2% |  | 936.014 | 21.7% | 3276.049 | 49.9% | 7533.403 | 39% | 5887.83 | 0.257% | 38.79929 | 0.257% | 38.79929 | 0.242% | 0.028% | 4.22716 | 20.45% | 32.2298135 | 89.23% | 88.55% | 173 | 8.9% | 20.5% | 21.81% | 32.308615 | 34.3732143 | 1.55 |  | 420.64
| 3 | Мария Лачева | 18833 | 2 | 17888 | 0.3 | 4.6 | 17462 | 1.1 | 15893 | 6.8% | 14812 | 53.2% | 7879.984 | 23.2% | 3436.384 | 23.6% |  | 3495.632 | 21.1% | 3125.332 | 50.6% | 7494.872 | 39% | 5776.68 | 0.251% | 37.17812 | 0.24% | 35.5488 | 0.2417% | 0.029% | 4.29548 | 20.69% | 31.066035 | 88.04% | 88.12% | 165 | 9% | 20.98% | 20.66% | 31.50147 | 31.02099 | 1.55 |  | 585.64
| Общо |  | 41443 |  | 45786 |  |  | 44194 |  | 48451 | 6.565% | 45270 | 59.21% | 26805.275 | 30.12% | 13633.693 | 10.67% |  | 4831.032 | 21.71% | 9826.884 | 49.89% | 22585.887 | 38.66% | 17501.69 | 0.2503% | 113.30464 | 0.2477% | 112.13615 | 0.2443% | 0.02799% | 12.67011 | 20.53% | 97.7423045 | 88.82% | 88.67% | 522 | 8.791% | 20.58% | 21.07% | 97.936657 | 100.2952323 |  | 1028.46 |  | 585.64 | 0
7 | 1 | Николинка Мутафова | 16400 | 0 | 16414 | 1 | 6.7 | 16016 | 1.3 | 15671 | 6.7% | 14621 | 62.8% | 9181.988 | 33.5% | 4898.035 | 3.7% |  | 540.977 | 20.9% | 3055.789 | 50.9% | 7442.089 | 39% | 5702.19 | 0.252% | 36.84492 | 0.246% | 35.96766 | 0.2728% | 0.029% | 4.24009 | 20.32% | 34.4314272 | 88.34% | 89.49% | 186 | 8.9% | 21.04% | 20.8% | 35.6514384 | 35.244768 | 1.55 |  | 771.64
| 2 | Димитър Цончев | 15000 | 0 | 10623 | 0.5 | 4 | 10242 | 3.3 | 15792 | 6.5% | 14766 | 58.9% | 8697.174 | 37.5% | 5537.25 | 3.6% |  | 531.576 | 21.3% | 3145.158 | 50.6% | 7471.596 | 39% | 5758.74 | 0.246% | 36.32436 | 0.236% | 34.84776 | 0.2308% | 0.028% | 4.13448 | 20.46% | 30.2615676 | 88.26% | 87.99% | 162 | 8.7% | 20.25% | 20.46% | 29.950965 | 30.2615676 | 1.55 |  | 933.64
| 3 | Мария Лачева | 14500 | 0 | 17842 | 0.7 | 5.7 | 17256 | 1.9 | 15718 | 6.5% | 14696 | 55.5% | 8156.28 | 19.4% | 2851.024 | 25.1% |  | 3688.696 | 20.2% | 2968.592 | 51.1% | 7509.656 | 39% | 5731.44 | 0.243% | 35.71128 | 0.237% | 34.82952 | 0.2623% | 0.027% | 3.96792 | 20.81% | 33.3659216 | 88.72% | 89.82% | 176 | 8.9% | 21.57% | 21.46% | 34.5844752 | 34.4081056 | 1.6 |  | 1109.64
| Общо |  | 45900 |  | 44879 |  |  | 43514 |  | 47181 | 6.566% | 44083 | 59.06% | 26035.442 | 30.14% | 13286.309 | 10.8% |  | 4761.249 | 20.8% | 9169.539 | 50.87% | 22423.341 | 39% | 17192.37 | 0.247% | 108.88056 | 0.2397% | 105.64494 | 0.2553% | 0.028% | 12.34249 | 20.53% | 98.0589164 | 88.44% | 89.15% | 524 | 8.838% | 20.95% | 20.91% | 100.1868786 | 99.9144412 |  | 0 |  | 1109.64 | 0
8 | 1 | Николинка Мутафова | 13248 | 0 | 15798 | 0.5 | 3.9 | 15831 | 1.8 | 15707 | 6.5% | 14686 | 57.6% | 8459.136 | 39.5% | 5800.97 | 2.9% |  | 425.894 | 20.4% | 2995.944 | 50.8% | 7460.488 | 39% | 5727.54 | 0.249% | 36.56814 | 0.252% | 37.00872 | 0.2552% | 0.026% | 3.81836 | 20.36% | 32.56582 | 89.8% | 89.92% | 175 | 8.6% | 21.04% | 21.03% | 33.65348 | 33.637485 | 1.55 |  | 1284.64
| 2 | Димитър Цончев | 16300 | 1 | 12452 | 0.4 | 5.5 | 11759 | 3.3 | 15705 | 6.8% | 14637 | 51.1% | 7479.507 | 46.4% | 6791.568 | 2.5% |  | 365.925 | 19.4% | 2839.578 | 51.4% | 7523.418 | 40% | 5854.8 | 0.244% | 35.71428 | 0.248% | 36.29976 | 0.2343% | 0.025% | 3.65925 | 20.55% | 29.864493 | 90.03% | 89.44% | 159 | 8.6% | 21.08% | 21.6% | 30.6347208 | 31.390416 | 1.55 |  | 1443.64
| 3 | Цвета Владова | 12500 | 0 | 15251 | 0.5 | 5.3 | 15268 | 2.7 | 15700 | 6.8% | 14632 | 57.7% | 8442.664 | 36.4% | 5326.048 | 5.9% |  | 863.288 | 19.7% | 2882.504 | 50.9% | 7447.688 | 38% | 5560.16 | 0.236% | 34.53152 | 0.242% | 35.40944 | 0.2363% | 0.024% | 3.51168 | 20.61% | 29.5425801 | 90.19% | 89.94% | 157 | 8.7% | 21.67% | 21.83% | 31.0619947 | 31.2913403 | 1.55 |  | 1600.64
| Общо |  | 42048 |  | 43501 |  |  | 42858 |  | 47112 | 6.7% | 43955 | 55.47% | 24381.307 | 40.77% | 17918.586 | 3.765% |  | 1655.107 | 19.83% | 8718.026 | 51.03% | 22431.594 | 39% | 17142.5 | 0.243% | 106.81394 | 0.2473% | 108.71792 | 0.2419% | 0.025% | 10.98929 | 20.51% | 91.9728931 | 90% | 89.77% | 491 | 8.632% | 21.26% | 21.49% | 95.3501955 | 96.3192413 |  | 0 |  | 1600.64 | 0
9 | 1 | Иванка Копаранска | 4331 | 1 | 9975 | 0.4 | 6.4 | 10156 | 4.4 | 15754 | 7.2% | 14620 | 71.7% | 10482.54 | 22.7% | 3318.74 | 5.6% |  | 818.72 | 20.5% | 2997.1 | 50.9% | 7441.58 | 39% | 5701.8 | 0.233% | 34.0646 | 0.24% | 35.088 | 0.2347% | 0.024% | 3.5088 | 19.9% | 28.888233 | 90.11% | 89.88% | 159 | 8.7% | 21.22% | 22.1% | 30.8044374 | 32.081907 | 1.55 | 1006.58 | 818.32 | 65.26
| 2 | Димитър Цончев | 20000 | 3 | 16645 | 0.9 | 6.4 | 15902 | 3.7 | 15733 | 6.4% | 14726 | 61% | 8982.86 | 36.6% | 5389.716 | 2.4% |  | 353.424 | 20.6% | 3033.556 | 51.1% | 7524.986 | 39% | 5743.14 | 0.245% | 36.0787 | 0.254% | 37.40404 | 0.2344% | 0.024% | 3.53424 | 20.45% | 31.43574 | 90.66% | 89.87% | 168 | 8.5% | 20.16% | 20.14% | 30.989952 | 30.959208 | 1.5 |  | 986.32
| 3 | Цвета Владова | 16800 | 2 | 16452 | 0.7 | 6.3 | 16173 | 3 | 15712 | 7.2% | 14581 | 72.7% | 10600.387 | 22.4% | 3266.144 | 4.9% |  | 714.469 | 21.8% | 3178.658 | 49% | 7144.69 | 38% | 5540.78 | 0.253% | 36.88993 | 0.255% | 37.18155 | 0.2496% | 0.024% | 3.49944 | 20.64% | 32.860944 | 90.69% | 90.49% | 174 | 8.5% | 20.66% | 21.13% | 32.892786 | 33.641073 | 1.5 |  | 1160.32
| Общо |  | 41131 |  | 43072 |  |  | 42231 |  | 47199 | 6.933% | 43927 | 68.44% | 30065.787 | 27.26% | 11974.6 | 4.295% |  | 1886.613 | 20.97% | 9209.314 | 50.34% | 22111.256 | 38.67% | 16985.72 | 0.2437% | 107.03323 | 0.2497% | 109.67359 | 0.2396% | 0.024% | 10.54248 | 20.33% | 93.184917 | 90.49% | 90.09% | 501 | 8.563% | 20.68% | 21.12% | 94.6871754 | 96.682188 |  | 1006.58 |  | 1160.32 | 0
10 | 1 | Иванка Копаранска | 5092 | 0 | 13449 | 0.2 | 4.9 | 13164 | 3.4 | 15424 | 6.2% | 14468 | 76% | 10995.68 | 19.4% | 2806.792 | 4.6% |  | 665.528 | 21.3% | 3081.684 | 49.8% | 7205.064 | 39% | 5642.52 | 0.243% | 35.15724 | 0.258% | 37.32744 | 0.2356% | 0.024% | 3.47232 | 20.3% | 30.057804 | 90.81% | 89.92% | 162 | 8.6% | 20.68% | 21.67% | 30.6204624 | 32.0863356 | 1.55 | 1008.2 | 340.2 | 26.08
| 2 | Мария Лачева | 19700 | 5 | 17076 | 0.3 | 4.4 | 16447 | 2.5 | 15498 | 6.5% | 14491 | 78.8% | 11418.908 | 16.5% | 2391.015 | 4.7% |  | 681.077 | 21.7% | 3144.547 | 50.3% | 7288.973 | 39% | 5651.49 | 0.256% | 37.09696 | 0.263% | 38.11133 | 0.2449% | 0.023% | 3.33293 | 19.97% | 31.6460596 | 91.36% | 90.71% | 173 | 8.4% | 20.29% | 21.69% | 32.1531572 | 34.3717092 | 1.6 |  | 513.2
| 3 | Цвета Владова | 19900 | 0 | 17400 | 0.9 | 5.2 | 16969 | 2 | 15514 | 6% | 14583 | 75.4% | 10995.582 | 20.2% | 2945.766 | 4.4% |  | 641.652 | 21.8% | 3179.094 | 49% | 7145.67 | 40% | 5833.2 | 0.24% | 34.9992 | 0.253% | 36.89499 | 0.2181% | 0.023% | 3.35409 | 20.18% | 27.9426406 | 91.01% | 89.56% | 151 | 8.3% | 20.55% | 21.46% | 28.4549685 | 29.7150182 | 1.55 |  | 664.2
| Общо |  | 44692 |  | 47925 |  |  | 46580 |  | 46436 | 6.233% | 43542 | 76.73% | 33410.17 | 18.7% | 8143.573 | 4.566% |  | 1988.257 | 21.6% | 9405.325 | 49.7% | 21639.707 | 39.33% | 17127.21 | 0.2463% | 107.2534 | 0.258% | 112.33376 | 0.2329% | 0.02333% | 10.15934 | 20.15% | 89.6465042 | 91.06% | 90.08% | 486 | 8.436% | 20.51% | 21.61% | 91.2285881 | 96.173063 |  | 1008.2 |  | 664.2 | 0
11 | 1 | Иванка Копаранска | 4215 | 1 | 11968 | 0.7 | 5.8 | 12134 | 3.6 | 15617 | 6.8% | 14555 | 74.4% | 10828.92 | 21.2% | 3085.66 | 4.4% |  | 640.42 | 21.5% | 3129.325 | 49.4% | 7190.17 | 39% | 5676.45 | 0.255% | 37.11525 | 0.27% | 39.2985 | 0.2587% | 0.024% | 3.4932 | 20.5% | 32.60238 | 91.22% | 90.82% | 174 | 8.6% | 21.48% | 22.06% | 34.1609328 | 35.0833416 | 1.55 | 508.5 | 350.26 | 20.56
| 2 | Мария Лачева | 22100 | 3 | 16790 | 0.4 | 5.1 | 15862 | 2.9 | 15878 | 7% | 14767 | 75.1% | 11090.017 | 20.5% | 3027.235 | 4.4% |  | 649.748 | 20.6% | 3042.002 | 50.1% | 7398.267 | 38% | 5611.46 | 0.254% | 37.50818 | 0.269% | 39.72323 | 0.246% | 0.024% | 3.54408 | 19.96% | 29.9192416 | 91.19% | 90.34% | 164 | 8.6% | 21.87% | 21.78% | 32.7822552 | 32.6473488 | 1.58 |  | 514.26
| 3 | Николинка Мутафова | 18700 | 2 | 17886 | 0.5 | 6.9 | 17558 | 1.5 | 15875 | 5.9% | 14938 | 76% | 11352.88 | 21.7% | 3241.546 | 2.3% |  | 343.574 | 21% | 3136.98 | 49.5% | 7394.31 | 39% | 5825.82 | 0.257% | 38.39066 | 0.28% | 41.8264 | 0.2436% | 0.024% | 3.58512 | 20.35% | 32.5142125 | 91.54% | 90.25% | 175 | 8.7% | 20.53% | 20.28% | 32.8018075 | 32.40237 | 1.55 |  | 689.26
| Общо |  | 45015 |  | 46644 |  |  | 45554 |  | 47370 | 6.565% | 44260 | 75.17% | 33271.817 | 21.14% | 9354.441 | 3.691% |  | 1633.742 | 21.03% | 9308.307 | 49.67% | 21982.747 | 38.67% | 17113.73 | 0.2553% | 113.01409 | 0.273% | 120.84813 | 0.2494% | 0.024% | 10.6224 | 20.27% | 95.0358341 | 91.32% | 90.48% | 513 | 8.634% | 21.29% | 21.37% | 99.7449955 | 100.1330604 |  | 508.5 |  | 689.26 | 0
12 | 1 | Димитър Цончев | 3932 | 0 | 10399 | 0.3 | 4.5 | 10173 | 3.5 | 16077 | 5.9% | 15128 | 74.4% | 11255.232 | 17.1% | 2586.888 | 8.5% |  | 1285.88 | 20.7% | 3131.496 | 50.3% | 7609.384 | 38% | 5748.64 | 0.268% | 40.54304 | 0.289% | 43.71992 | 0.2345% | 0.025% | 3.782 | 20.82% | 33.534774 | 91.46% | 89.45% | 177 | 9% | 19.68% | 21.19% | 31.698576 | 34.130733 | 1.55 | 502.02 | 393.58 | 29.34
| 2 | Мария Лачева | 19000 | 5 | 17728 | 0.3 | 5 | 17067 | 2.4 | 16476 | 6.4% | 15422 | 80.9% | 12476.398 | 13.4% | 2066.548 | 5.7% |  | 879.054 | 20.2% | 3115.244 | 51.5% | 7942.33 | 38% | 5860.36 | 0.263% | 40.55986 | 0.272% | 41.94784 | 0.2457% | 0.025% | 3.8555 | 21.04% | 32.584648 | 90.92% | 89.93% | 170 | 8.9% | 21.98% | 21.51% | 34.040426 | 33.312537 | 1.6 |  | 563.58
| 3 | Николинка Мутафова | 21000 | 0 | 18124 | 0.3 | 5.4 | 17596 | 1.7 | 16504 | 6.5% | 15431 | 71.9% | 11094.889 | 22% | 3394.82 | 6.1% |  | 941.291 | 20.1% | 3101.631 | 52.3% | 8070.413 | 40% | 6172.4 | 0.265% | 40.89215 | 0.272% | 41.97232 | 0.2595% | 0.025% | 3.85775 | 21.55% | 36.832829 | 90.91% | 90.47% | 187 | 8.6% | 21.17% | 20.64% | 36.1833406 | 35.2774752 | 1.55 |  | 750.58
| Общо |  | 43932 |  | 46251 |  |  | 44836 |  | 49057 | 6.27% | 45981 | 75.74% | 34826.519 | 17.5% | 8048.256 | 6.755% |  | 3106.225 | 20.33% | 9348.371 | 51.37% | 23622.127 | 38.67% | 17781.4 | 0.2653% | 121.99505 | 0.2776% | 127.64008 | 0.2467% | 0.025% | 11.49525 | 21.14% | 102.952251 | 91.1% | 89.97% | 534 | 8.828% | 20.95% | 21.11% | 101.9223426 | 102.7207452 |  | 502.02 |  | 750.58 | 0
13 | 1 | Димитър Цончев | 4700 | 1 | 10866 | 0.7 | 5.1 | 10603 | 3.5 | 16521 | 6.7% | 15414 | 71.8% | 11067.252 | 22.9% | 3529.806 | 5.3% |  | 816.942 | 19.7% | 3036.558 | 50.9% | 7845.726 | 38% | 5857.32 | 0.284% | 43.77576 | 0.285% | 43.9299 | 0.2575% | 0.025% | 3.8535 | 21.32% | 35.0775828 | 91.34% | 90.39% | 181 | 9.1% | 21.78% | 21.08% | 35.8344162 | 34.6827132 | 1.58 | 502.64 | 455.5 | 26.56
| 2 | Цвета Владова | 20000 | 4 | 16720 | 0.5 | 4.7 | 16243 | 3.6 | 16899 | 6.3% | 15834 | 61.8% | 9785.412 | 32.3% | 5114.382 | 5.9% |  | 934.206 | 21.1% | 3340.974 | 50.6% | 8012.004 | 38% | 6016.92 | 0.274% | 43.38516 | 0.281% | 44.49354 | 0.2695% | 0.025% | 3.9585 | 21.16% | 37.383372 | 91.21% | 90.83% | 195 | 9.4% | 21.91% | 21.37% | 38.708397 | 37.754379 | 1.58 |  | 650.5
| 3 | Николинка Мутафова | 17329 | 1 | 16477 | 0.6 | 7.4 | 16456 | 2.9 | 16826 | 6.5% | 15732 | 74.9% | 11783.268 | 22.5% | 3539.7 | 2.6% |  | 409.032 | 21.8% | 3429.576 | 50.6% | 7960.392 | 39% | 6135.48 | 0.262% | 41.21784 | 0.271% | 42.63372 | 0.258% | 0.025% | 3.933 | 20.9% | 34.80477 | 90.88% | 90.41% | 182 | 8.5% | 22.01% | 21.97% | 36.653253 | 36.586641 | 1.55 |  | 832.5
| Общо |  | 42029 |  | 44063 |  |  | 43302 |  | 50246 | 6.498% | 46980 | 69.47% | 32635.932 | 25.93% | 12183.888 | 4.598% |  | 2160.18 | 20.88% | 9807.108 | 50.7% | 23818.122 | 38.33% | 18009.72 | 0.2733% | 128.37876 | 0.279% | 131.05716 | 0.2617% | 0.025% | 11.745 | 21.13% | 107.2657248 | 91.15% | 90.55% | 558 | 9.009% | 21.9% | 21.48% | 111.1960662 | 109.0237332 |  | 502.64 |  | 832.5 | 0
14 | 1 | Димитър Цончев | 13000 | 0 | 17334 | 0.6 | 6.3 | 16786 | 2.3 | 16767 | 5.8% | 15795 | 65.5% | 10345.725 | 29.7% | 4691.115 | 4.8% |  | 758.16 | 22% | 3474.9 | 50.4% | 7960.68 | 40% | 6318 | 0.259% | 40.90905 | 0.269% | 42.48855 | 0.2483% | 0.024% | 3.7908 | 20.62% | 33.6204976 | 91.18% | 90.43% | 178 | 8.4% | 21.73% | 21.46% | 35.4303304 | 34.9901008 | 1.56 |  | 1010.5
| 2 | Цвета Владова | 21000 | 2 | 16172 | 0.8 | 6.2 | 15769 | 2.2 | 16769 | 6.1% | 15746 | 65.6% | 10329.376 | 31.1% | 4897.006 | 3.3% |  | 519.618 | 23.7% | 3731.802 | 47.6% | 7495.096 | 42% | 6613.32 | 0.271% | 42.67166 | 0.276% | 43.45896 | 0.2505% | 0.024% | 3.77904 | 21.81% | 34.732425 | 91.4% | 90.52% | 175 | 9% | 22.4% | 22.63% | 35.672 | 36.038275 | 1.55 |  | 1185.5
| 3 | Георги Томов | 17820 | 1 | 19219 | 0.6 | 6.4 | 18791 | 1.3 | 16721 | 5.5% | 15801 | 80.5% | 12719.805 | 17.6% | 2780.976 | 1.9% |  | 300.219 | 24% | 3792.24 | 47.6% | 7521.276 | 43% | 6794.43 | 0.273% | 43.13673 | 0.277% | 43.76877 | 0.2593% | 0.025% | 3.95025 | 20.6% | 34.49367 | 91.09% | 90.46% | 183 | 8.5% | 22.11% | 22.17% | 37.0220895 | 37.1225565 | 1.55 |  | 1368.5
| Общо |  | 51820 |  | 52725 |  |  | 51346 |  | 50257 | 5.8% | 47342 | 70.54% | 33394.906 | 26.13% | 12369.097 | 3.333% |  | 1577.997 | 23.23% | 10998.942 | 48.53% | 22977.052 | 41.67% | 19725.75 | 0.2677% | 126.71744 | 0.274% | 129.71628 | 0.2527% | 0.02433% | 11.52009 | 21.01% | 102.8465926 | 91.22% | 90.47% | 536 | 8.63% | 22.08% | 22.09% | 108.1244199 | 108.1509323 |  | 0 |  | 1368.5 | 0
15 | 1 | Мария Лачева | 13300 | 0 | 16936 | 0.8 | 4.8 | 16307 | 1.1 | 16538 | 5% | 15711 | 65.5% | 10290.705 | 27.5% | 4320.525 | 7% |  | 1099.77 | 23.5% | 3692.085 | 48.1% | 7556.991 | 41% | 6441.51 | 0.272% | 42.73392 | 0.278% | 43.67658 | 0.249% | 0.025% | 3.92775 | 20.83% | 34.7640202 | 91.12% | 90.07% | 182 | 8.3% | 21.09% | 21.53% | 35.1979446 | 35.9322782 | 1.6 |  | 1550.5
| 2 | Цвета Владова | 16200 | 2 | 11973 | 0.5 | 5 | 12055 | 2.1 | 16225 | 6% | 15252 | 71% | 10828.92 | 25% | 3813 | 4% |  | 610.08 | 22.5% | 3431.7 | 48.7% | 7427.724 | 40% | 6100.8 | 0.258% | 39.35016 | 0.26% | 39.6552 | 0.2649% | 0.025% | 3.813 | 20.65% | 33.93621 | 90.49% | 90.66% | 180 | 8.7% | 22.26% | 22.67% | 36.582084 | 37.255878 | 1.55 |  | 1730.5
| 3 | Георги Томов | 16600 | 1 | 19590 | 0.7 | 5 | 18468 | 1.1 | 15956 | 5.8% | 15031 | 70.7% | 10626.917 | 23.5% | 3532.285 | 5.7% |  | 856.767 | 20.5% | 3081.355 | 49.9% | 7500.469 | 40% | 6012.4 | 0.269% | 40.43339 | 0.287% | 43.13897 | 0.2649% | 0.024% | 3.60744 | 20.8% | 35.283456 | 91.74% | 91.04% | 186 | 8.8% | 21.35% | 21.53% | 36.216432 | 36.5217696 | 1.55 |  | 1916.5
| Общо |  | 46100 |  | 48499 |  |  | 46830 |  | 48719 | 5.595% | 45994 | 69.02% | 31746.542 | 25.36% | 11665.81 | 5.58% |  | 2566.617 | 22.19% | 10205.14 | 48.89% | 22485.184 | 40.34% | 18554.71 | 0.2664% | 122.51747 | 0.275% | 126.47075 | 0.2595% | 0.02467% | 11.34819 | 20.76% | 103.9836862 | 91.14% | 90.6% | 548 | 8.601% | 21.56% | 21.91% | 107.9964606 | 109.7099258 |  | 0 |  | 1916.5 | 0
16 | 1 | Мария Лачева | 4400 | 0 | 9392 | 0.9 | 5.5 | 9344 | 3.1 | 15765 | 6.2% | 14788 | 78.3% | 11579.004 | 16% | 2366.08 | 5.7% | 24.03% | 842.916 | 20.8% | 3075.904 | 49.9% | 7379.212 | 40% | 5915.2 | 0.277% | 40.96276 | 0.287% | 42.44156 | 0.2791% | 0.024% | 3.54912 | 20.66% | 35.2343904 | 91.74% | 91.5% | 187 | 8.8% | 22.12% | 22.33% | 37.7243328 | 38.0824752 | 1.6 | 1071.06 | 1056.32 | 23.88
| 2 | Николинка Мутафова | 19500 | 3 | 18511 | 0.4 | 5.4 | 17216 | 1.3 | 15915 | 5.3% | 15072 | 73.7% | 11108.064 | 22.1% | 3330.912 | 4.2% | 24.32% | 633.024 | 21.6% | 3255.552 | 48.8% | 7355.136 | 39% | 5878.08 | 0.276% | 41.59872 | 0.294% | 44.31168 | 0.2788% | 0.025% | 3.768 | 21.26% | 37.2679296 | 91.6% | 91.14% | 192 | 8.7% | 21.82% | 21.83% | 38.2495872 | 38.2671168 | 1.55 |  | 1248.32
| 3 | Георги Томов | 19300 | 1 | 16689 | 0.6 | 4.9 | 16565 | 1.5 | 15963 | 6.3% | 14957 | 76.6% | 11457.062 | 19.7% | 2946.529 | 3.7% | 23.01% | 553.409 | 21.8% | 3260.626 | 49.1% | 7343.887 | 40% | 5982.8 | 0.281% | 42.02917 | 0.294% | 43.97358 | 0.2978% | 0.025% | 3.73925 | 20.82% | 37.8272334 | 91.61% | 91.71% | 199 | 8.7% | 22.46% | 22.92% | 40.8069002 | 41.6426604 | 1.55 |  | 1447.32
| Общо |  | 43200 |  | 44592 |  |  | 43125 |  | 47643 | 5.933% | 44817 | 76.19% | 34144.13 | 19.29% | 8643.521 | 4.528% |  | 2029.349 | 21.4% | 9592.082 | 49.26% | 22078.235 | 39.66% | 17776.08 | 0.278% | 124.59065 | 0.2917% | 130.72682 | 0.2852% | 0.02467% | 11.05637 | 20.91% | 110.3295534 | 91.65% | 91.45% | 578 | 8.732% | 22.13% | 22.36% | 116.7808202 | 117.9922524 |  | 1071.06 |  | 1447.32 | 0
17 | 1 | Мария Лачева | 3700 | 1 | 10262 | 0.7 | 5.7 | 10340 | 3 | 15851 | 5.5% | 14979 | 77.4% | 11593.746 | 17.8% | 2666.262 | 4.8% | 22.93% | 718.992 | 21.7% | 3250.443 | 49.6% | 7429.584 | 38% | 5692.02 | 0.273% | 40.89267 | 0.283% | 42.39057 | 0.2643% | 0.026% | 3.89454 | 20.53% | 34.3013187 | 90.93% | 90.27% | 183 | 8.7% | 21.36% | 21.33% | 35.6880744 | 35.6379507 | 1.6 | 1039.3 | 581.2 | -9.82
| 2 | Николинка Мутафова | 19100 | 6 | 18456 | 0.5 | 5.7 | 17157 | 1.6 | 16081 | 5.2% | 15245 | 71.8% | 10945.91 | 24.8% | 3780.76 | 3.4% | 22.78% | 518.33 | 22% | 3353.9 | 48.9% | 7454.805 | 39% | 5945.55 | 0.282% | 42.9909 | 0.279% | 42.53355 | 0.2769% | 0.025% | 3.81125 | 21.16% | 37.948344 | 91.15% | 91.08% | 196 | 8.5% | 21.41% | 21.31% | 38.396694 | 38.217354 | 1.58 |  | 777.2
| 3 | Иванка Копаранска | 19062 | 0 | 17107 | 0.5 | 7.6 | 16778 | 1 | 16180 | 6% | 15209 | 64.7% | 9840.223 | 30.5% | 4638.745 | 4.8% | 22.25% | 730.032 | 22.2% | 3376.398 | 48.8% | 7421.992 | 40% | 6083.6 | 0.266% | 40.45594 | 0.267% | 40.60803 | 0.2695% | 0.024% | 3.65016 | 20.83% | 34.4221999 | 91.12% | 91.19% | 181 | 8.7% | 22.59% | 22.47% | 37.3306527 | 37.1323491 | 1.6 |  | 958.2
| Общо |  | 41862 |  | 45825 |  |  | 44275 |  | 48112 | 5.568% | 45433 | 71.27% | 32379.879 | 24.4% | 11085.767 | 4.33% |  | 1967.354 | 21.97% | 9980.741 | 49.1% | 22306.381 | 39.01% | 17721.17 | 0.2737% | 124.33951 | 0.2763% | 125.53215 | 0.2702% | 0.02499% | 11.35595 | 20.84% | 106.6718626 | 91.06% | 90.86% | 560 | 8.63% | 21.79% | 21.71% | 111.4154211 | 110.9876538 |  | 1039.3 |  | 958.2 | 0
18 | 1 | Цвета Владова | 6400 | 0 | 9814 | 0.6 | 6.9 | 10103 | 3 | 16128 | 6.4% | 15096 | 75.8% | 11442.768 | 20.8% | 3139.968 | 3.4% | 24.01% | 513.264 | 21.8% | 3290.928 | 48.7% | 7351.752 | 40% | 6038.4 | 0.255% | 38.4948 | 0.239% | 36.07944 | 0.208% | 0.023% | 3.47208 | 20.93% | 26.51831 | 90.48% | 89.03% | 140 | 9.5% | 22.04% | 21.65% | 27.92468 | 27.43055 | 1.7 | 1100.26 | 17.02 | 19.08
| 2 | Николинка Мутафова | 24100 | 2 | 19010 | 0.4 | 5 | 18030 | 2.3 | 15965 | 7.1% | 14831 | 72.1% | 10693.151 | 25.4% | 3767.074 | 2.5% | 23.12% | 370.775 | 20.7% | 3070.017 | 50.9% | 7548.979 | 39% | 5784.09 | 0.242% | 35.89102 | 0.233% | 34.55623 | 0.2934% | 0.022% | 3.26282 | 20.28% | 37.873914 | 90.66% | 92.6% | 205 | 8.9% | 21.55% | 21.46% | 40.2457025 | 40.077623 | 1.6 |  | 222.02
| 3 | Иванка Копаранска | 15000 | 1 | 17096 | 1.1 | 5.4 | 17062 | 1 | 16098 | 6.2% | 15100 | 66.5% | 10041.5 | 31.7% | 4786.7 | 1.8% | 23.46% | 271.8 | 21.3% | 3216.3 | 49.8% | 7519.8 | 40% | 6040 | 0.24% | 36.24 | 0.229% | 34.579 | 0.2555% | 0.024% | 3.624 | 20.66% | 33.952644 | 89.62% | 90.71% | 180 | 8.7% | 21.27% | 21.49% | 34.955118 | 35.316666 | 1.55 |  | 402.02
| Общо |  | 45500 |  | 45920 |  |  | 45195 |  | 48191 | 6.565% | 45027 | 71.46% | 32177.419 | 25.97% | 11693.742 | 2.567% |  | 1155.839 | 21.27% | 9577.245 | 49.79% | 22420.531 | 39.67% | 17862.49 | 0.2457% | 110.62582 | 0.2337% | 105.21467 | 0.252% | 0.023% | 10.3589 | 20.62% | 98.344868 | 90.26% | 90.97% | 525 | 8.991% | 21.62% | 21.53% | 103.1255005 | 102.824839 |  | 1100.26 |  | 402.02 | 0
19 | 1 | Цвета Владова | 4000 | 2 | 10493 | 0.9 | 6.2 | 9906 | 2.2 | 15219 | 6% | 14306 | 63.6% | 9098.616 | 32.3% | 4620.838 | 4.1% | 21.99% | 586.546 | 20.9% | 2989.954 | 50.7% | 7253.142 | 40% | 5722.4 | 0.246% | 35.19276 | 0.232% | 33.18992 | 0.2524% | 0.026% | 3.71956 | 20.14% | 30.8915376 | 88.91% | 89.81% | 168 | 8.7% | 21.12% | 21.33% | 32.3947008 | 32.7168072 | 1.55 | 503.64 | 53.62 | -12.76
| 2 | Георги Томов | 19638 | 5 | 19953 | 0.6 | 5.4 | 18978 | 1.2 | 15558 | 6.6% | 14531 | 69.7% | 10128.107 | 24.9% | 3618.219 | 5.4% | 22.66% | 784.674 | 19.9% | 2891.669 | 51.6% | 7497.996 | 39% | 5667.09 | 0.258% | 37.48998 | 0.238% | 34.58378 | 0.2701% | 0.027% | 3.92337 | 20.53% | 33.9644214 | 88.77% | 90.12% | 182 | 9.1% | 21.35% | 21.65% | 35.321013 | 35.817327 | 1.55 |  | 235.62
| 3 | Иванка Копаранска | 19000 | 2 | 15137 | 0.5 | 4.7 | 15018 | 1.3 | 16035 | 6.6% | 14977 | 71.5% | 10708.555 | 23.3% | 3489.641 | 5.2% | 23.17% | 778.804 | 19.4% | 2905.538 | 52.3% | 7832.971 | 39% | 5841.03 | 0.259% | 38.79043 | 0.232% | 34.74664 | 0.2395% | 0.027% | 4.04379 | 20.46% | 30.3149682 | 88.48% | 88.84% | 163 | 9.1% | 21.48% | 22.29% | 31.8262716 | 33.0264243 | 1.5 |  | 398.62
| Общо |  | 42638 |  | 45583 |  |  | 43902 |  | 46812 | 6.405% | 43814 | 68.32% | 29935.278 | 26.77% | 11728.698 | 4.907% |  | 2150.024 | 20.06% | 8787.161 | 51.55% | 22584.109 | 39.33% | 17230.52 | 0.2544% | 111.47317 | 0.234% | 102.52034 | 0.2539% | 0.02667% | 11.68672 | 20.38% | 95.1709272 | 88.72% | 89.6% | 513 | 8.969% | 21.32% | 21.77% | 99.5419854 | 101.5605585 |  | 503.64 |  | 398.62 | 0
20 | 1 | Цвета Владова | 4759 | 0 | 7904 | 0.8 | 4.9 | 7716 | 4.9 | 16669 | 7.3% | 15452 | 65.4% | 10105.608 | 31.2% | 4821.024 | 3.4% | 22.48% | 525.368 | 21.5% | 3322.18 | 49.1% | 7586.932 | 39% | 6026.28 | 0.257% | 39.71164 | 0.24% | 37.0848 | 0.2434% | 0.026% | 4.01752 | 21.13% | 33.3469434 | 89.28% | 89.43% | 174 | 9.3% | 21.29% | 22.08% | 33.5994522 | 34.8462144 | 1.55 | 502.06 | 65.34 | -5.22
| 2 | Георги Томов | 18341 | 4 | 19483 | 0.3 | 4.3 | 18283 | 2.5 | 16751 | 7% | 15578 | 70.4% | 10966.912 | 23.8% | 3707.564 | 5.8% | 23.45% | 903.524 | 22.3% | 3473.894 | 49.2% | 7664.376 | 40% | 6231.2 | 0.258% | 40.19124 | 0.247% | 38.47766 | 0.2691% | 0.026% | 4.05028 | 20.6% | 37.492 | 89.59% | 90.45% | 200 | 9% | 20.81% | 20.3% | 37.8742 | 36.946 | 1.55 |  | 265.34
| 3 | Мария Лачева | 18400 | 2 | 17153 | 0.8 | 4.9 | 16931 | 1.8 | 16751 | 6.8% | 15612 | 73.9% | 11537.268 | 19.7% | 3075.564 | 6.4% | 23.13% | 999.168 | 22.2% | 3465.864 | 49.1% | 7665.492 | 40% | 6244.8 | 0.258% | 40.27896 | 0.256% | 39.96672 | 0.2555% | 0.026% | 4.05912 | 20.76% | 34.2313716 | 89.96% | 89.93% | 181 | 8.9% | 21.73% | 21.88% | 35.8308143 | 36.0781508 | 1.6 |  | 446.34
| Общо |  | 41500 |  | 44540 |  |  | 42930 |  | 50171 | 7.033% | 46642 | 69.92% | 32609.788 | 24.88% | 11604.152 | 5.206% |  | 2428.06 | 22% | 10261.938 | 49.13% | 22916.8 | 39.67% | 18502.28 | 0.2577% | 120.18184 | 0.2477% | 115.52918 | 0.2561% | 0.026% | 12.12692 | 20.83% | 105.070315 | 89.62% | 89.96% | 555 | 9.061% | 21.28% | 21.42% | 107.3044665 | 107.8703652 |  | 502.06 |  | 446.34 | 0
21 | 1 | Николинка Мутафова | 14921 | 0 | 18174 | 0.7 | 5.3 | 17102 | 1.4 | 16747 | 6.7% | 15625 | 70.8% | 11062.5 | 20.2% | 3156.25 | 9% | 24.58% | 1406.25 | 23.3% | 3640.625 | 48.4% | 7562.5 | 40% | 6250 | 0.28% | 43.75 | 0.265% | 41.40625 | 0.2778% | 0.026% | 4.0625 | 20.96% | 37.973232 | 90.3% | 90.75% | 198 | 8.5% | 21.72% | 22.06% | 39.350124 | 39.966102 | 1.6 |  | 644.34
| 2 | Георги Томов | 20079 | 1 | 13058 | 0.7 | 6.8 | 13094 | 2.7 | 16729 | 5.9% | 15742 | 69.8% | 10987.916 | 25.3% | 3982.726 | 4.9% | 25.88% | 771.358 | 23.3% | 3667.886 | 48.4% | 7619.128 | 41% | 6454.22 | 0.264% | 41.55888 | 0.253% | 39.82726 | 0.2707% | 0.026% | 4.09292 | 20.52% | 36.9479016 | 89.84% | 90.5% | 197 | 8.6% | 21.39% | 21.65% | 38.5144062 | 38.982557 | 1.55 |  | 841.34
| 3 | Мария Лачева | 14500 | 0 | 19005 | 0.7 | 4.7 | 18147 | 0.8 | 16749 | 6.2% | 15711 | 72.1% | 11327.631 | 21.1% | 3315.021 | 6.8% | 26.1% | 1068.348 | 22.5% | 3534.975 | 48.6% | 7635.546 | 40% | 6284.4 | 0.265% | 41.63415 | 0.257% | 40.37727 | 0.248% | 0.027% | 4.24197 | 20.68% | 33.7596864 | 89.61% | 89.23% | 179 | 8.8% | 21.27% | 21.47% | 34.7228496 | 35.0493456 | 1.6 |  | 1020.34
| Общо |  | 49500 |  | 50237 |  |  | 48343 |  | 50225 | 6.267% | 47078 | 70.9% | 33378.047 | 22.21% | 10453.997 | 6.895% |  | 3245.956 | 23.03% | 10843.486 | 48.47% | 22817.174 | 40.33% | 18988.62 | 0.2696% | 126.94303 | 0.2583% | 121.61078 | 0.2655% | 0.02633% | 12.39739 | 20.72% | 108.68082 | 89.92% | 90.19% | 574 | 8.628% | 21.46% | 21.73% | 112.5873798 | 113.9980046 |  | 0 |  | 1020.34 | 0
22 | 1 | Николинка Мутафова | 13200 | 0 | 13014 | 0.4 | 4.8 | 12363 | 3.5 | 16731 | 6.6% | 15627 | 62.8% | 9813.756 | 29.6% | 4625.592 | 7.6% | 26.24% | 1187.652 | 23.2% | 3625.464 | 48.9% | 7641.603 | 40% | 6250.8 | 0.263% | 41.09901 | 0.253% | 39.53631 | 0.2668% | 0.027% | 4.21929 | 21% | 36.93312 | 89.44% | 90% | 192 | 8.4% | 21.31% | 21.19% | 37.4783232 | 37.2672768 | 1.55 |  | 1212.34
| 2 | Димитър Цончев | 16200 | 0 | 14691 | 1 | 6.2 | 14620 | 2.6 | 16704 | 6.1% | 15685 | 76.9% | 12061.765 | 18.9% | 2964.465 | 4.2% | 26.32% | 658.77 | 22.7% | 3560.495 | 49.6% | 7779.76 | 40% | 6274 | 0.27% | 42.3495 | 0.253% | 39.68305 | 0.2671% | 0.027% | 4.23495 | 20.92% | 36.2570796 | 89.44% | 90% | 189 | 8.3% | 21.73% | 21.46% | 37.6609149 | 37.1929698 | 1.58 |  | 1401.34
| 3 | Мария Лачева | 15000 | 0 | 18279 | 0.5 | 3.7 | 17816 | 1.5 | 16688 | 6.6% | 15587 | 70.6% | 11004.422 | 22.4% | 3491.488 | 7% | 24.42% | 1091.09 | 22% | 3429.14 | 50.1% | 7809.087 | 40% | 6234.8 | 0.266% | 41.46142 | 0.253% | 39.43511 | 0.2427% | 0.028% | 4.36436 | 21.04% | 34.7311488 | 89.05% | 88.58% | 181 | 8.8% | 20.27% | 21.05% | 33.4600944 | 34.747656 | 1.6 |  | 1582.34
| Общо |  | 44400 |  | 45984 |  |  | 44799 |  | 50123 | 6.433% | 46899 | 70.11% | 32879.943 | 23.63% | 11081.545 | 6.263% |  | 2937.512 | 22.63% | 10615.099 | 49.53% | 23230.45 | 40% | 18759.6 | 0.2663% | 124.90993 | 0.253% | 118.65447 | 0.2589% | 0.02733% | 12.8186 | 20.99% | 107.9213484 | 89.31% | 89.56% | 562 | 8.495% | 21.1% | 21.23% | 108.5993325 | 109.2079026 |  | 0 |  | 1582.34 | 0
23 | 1 | Гергана Колева | 3300 | 1 | 14865 | 1 | 7.2 | 14583 | 2 | 16299 | 6.2% | 15288 | 80.5% | 12306.84 | 12.5% | 1911 | 7% | 26.08% | 1070.16 | 21.3% | 3256.344 | 51.2% | 7827.456 | 39% | 5962.32 | 0.257% | 39.29016 | 0.237% | 36.23256 | 0.2498% | 0.027% | 4.12776 | 20.5% | 34.21327 | 88.72% | 89.31% | 182 | 8.3% | 20.41% | 20.14% | 34.0630654 | 33.6124516 | 1.55 | 1003.98 | 763.3 | 2.94
| 2 | Димитър Цончев | 20500 | 4 | 15321 | 0.8 | 6.4 | 14729 | 2.2 | 16163 | 6.1% | 15177 | 63% | 9561.51 | 29% | 4401.33 | 8% | 26.26% | 1214.16 | 21.5% | 3263.055 | 50.5% | 7664.385 | 40% | 6070.8 | 0.229% | 34.75533 | 0.23% | 34.9071 | 0.2405% | 0.026% | 3.94602 | 21.3% | 32.281854 | 88.8% | 89.3% | 166 | 8.7% | 21.48% | 20.94% | 32.5546584 | 31.7362452 | 1.55 |  | 929.3
| 3 | Цвета Владова | 21200 | 1 | 16780 | 0.8 | 6.3 | 16706 | 1 | 15968 | 6.1% | 14994 | 61.8% | 9266.292 | 29.5% | 4423.23 | 8.7% | 25.63% | 1304.478 | 21.8% | 3268.692 | 49.6% | 7437.024 | 39% | 5847.66 | 0.246% | 36.88524 | 0.233% | 34.93602 | 0.2309% | 0.025% | 3.7485 | 20.98% | 30.355962 | 89.38% | 89.28% | 159 | 9% | 21.34% | 20.66% | 30.876846 | 29.892954 | 1.55 |  | 1088.3
| Общо |  | 45000 |  | 46966 |  |  | 46018 |  | 48430 | 6.134% | 45459 | 68.49% | 31134.642 | 23.62% | 10735.56 | 7.895% |  | 3588.798 | 21.53% | 9788.091 | 50.44% | 22928.865 | 39.33% | 17880.78 | 0.244% | 110.93073 | 0.2333% | 106.07568 | 0.2405% | 0.02601% | 11.82228 | 20.93% | 96.851086 | 88.97% | 89.3% | 507 | 8.65% | 21.07% | 20.58% | 97.4945698 | 95.2416508 |  | 1003.98 |  | 1088.3 | 0
24 | 1 | Георги Томов | 4400 | 0 | 5425 | 0.5 | 5 | 5393 | 6.5 | 16497 | 7.2% | 15309 | 66.8% | 10226.412 | 23.9% | 3658.851 | 9.3% | 26.45% | 1423.737 | 22.3% | 3413.907 | 49.7% | 7608.573 | 39% | 5970.51 | 0.249% | 38.11941 | 0.251% | 38.42559 | 0.2497% | 0.027% | 4.13343 | 20.61% | 32.3651196 | 89.36% | 89.3% | 172 | 8.7% | 21.71% | 22.01% | 34.0925156 | 34.5636236 | 1.6 | 1008.28 | 264.96 | 12.94
| 2 | Димитър Цончев | 13300 | 2 | 12113 | 0.9 | 7 | 12080 | 5.2 | 16571 | 6.6% | 15477 | 65.2% | 10091.004 | 23.9% | 3699.003 | 10.9% | 26% | 1686.993 | 23.2% | 3590.664 | 48.6% | 7521.822 | 39% | 6036.03 | 0.252% | 39.00204 | 0.262% | 40.54974 | 0.2413% | 0.027% | 4.17879 | 20.4% | 33.156528 | 89.81% | 88.93% | 179 | 9.2% | 20.41% | 20.37% | 33.1727812 | 33.1077684 | 1.6 |  | 443.96
| 3 | Цвета Владова | 16700 | 1 | 18098 | 0.7 | 5.1 | 17592 | 4.5 | 17170 | 7% | 15968 | 58.5% | 9341.28 | 29.5% | 4710.56 | 12% | 26.54% | 1916.16 | 23% | 3672.64 | 49.6% | 7920.128 | 41% | 6546.88 | 0.27% | 43.1136 | 0.269% | 42.95392 | 0.2571% | 0.027% | 4.31136 | 21.04% | 35.2680896 | 90.08% | 89.61% | 184 | 8.9% | 21.92% | 21.26% | 36.7431808 | 35.6368624 | 1.6 |  | 627.96
| Общо |  | 34400 |  | 35636 |  |  | 35065 |  | 50238 | 6.934% | 46754 | 63.44% | 29658.696 | 25.81% | 12068.414 | 10.75% |  | 5026.89 | 22.84% | 10677.211 | 49.3% | 23050.523 | 39.68% | 18553.42 | 0.2572% | 120.23505 | 0.2608% | 121.92925 | 0.2495% | 0.027% | 12.62358 | 20.69% | 100.7897372 | 89.76% | 89.29% | 535 | 8.936% | 21.35% | 21.21% | 104.0084776 | 103.3082544 |  | 1008.28 |  | 627.96 | 0
25 | 1 | Георги Томов | 5024 | 0 | 17146 | 0.7 | 5.1 | 16403 | 4.1 | 17011 | 7.4% | 15752 | 70.8% | 11152.416 | 23.7% | 3733.224 | 5.5% | 28.29% | 866.36 | 24.9% | 3922.248 | 47.1% | 7419.192 | 41% | 6458.32 | 0.259% | 40.79768 | 0.268% | 42.21536 | 0.2687% | 0.027% | 4.25304 | 20.5% | 36.122845 | 90.04% | 90.07% | 193 | 8.7% | 21.61% | 21.76% | 38.0787649 | 38.3430784 | 1.55 | 509.48 | 320.84 | 9.36
| 2 | Мария Лачева | 22500 | 4 | 17270 | 1 | 6.3 | 16600 | 4.2 | 17470 | 6.8% | 16282 | 74.8% | 12178.936 | 12.8% | 2084.096 | 12.4% | 28.38% | 2018.968 | 23.5% | 3826.27 | 49.1% | 7994.462 | 41% | 6675.62 | 0.275% | 44.7755 | 0.293% | 47.70626 | 0.2757% | 0.025% | 4.0705 | 20.67% | 39.9642048 | 91.58% | 91.04% | 212 | 8.8% | 21.11% | 20.89% | 40.8149184 | 40.3895616 | 1.65 |  | 532.84
| 3 | Цвета Владова | 20500 | 0 | 17614 | 1 | 6.7 | 17169 | 3.3 | 17272 | 6.5% | 16149 | 69.4% | 11207.406 | 24.1% | 3891.909 | 6.5% | 25.7% | 1049.685 | 24.3% | 3924.207 | 49.2% | 7945.308 | 42% | 6782.58 | 0.268% | 43.27932 | 0.29% | 46.8321 | 0.2728% | 0.026% | 4.19874 | 21.3% | 38.032428 | 91.15% | 90.57% | 196 | 8.9% | 22.32% | 22.06% | 39.8536992 | 39.3894536 | 1.6 |  | 728.84
| Общо |  | 48024 |  | 52030 |  |  | 50172 |  | 51753 | 6.897% | 48183 | 71.68% | 34538.758 | 20.15% | 9709.229 | 8.167% |  | 3935.013 | 24.23% | 11672.725 | 48.48% | 23358.962 | 41.34% | 19916.52 | 0.2674% | 128.8525 | 0.2838% | 136.75372 | 0.2724% | 0.02599% | 12.52228 | 20.82% | 114.1194778 | 90.96% | 90.57% | 601 | 8.8% | 21.68% | 21.57% | 118.7473825 | 118.1220936 |  | 509.48 |  | 728.84 | 0
26 | 1 | Георги Томов | 4363 | 1 | 15112 | 0.8 | 6 | 14067 | 4.6 | 17413 | 6.5% | 16281 | 68.7% | 11185.047 | 25.8% | 4200.498 | 5.5% | 23.97% | 895.455 | 24.7% | 4021.407 | 46.6% | 7586.946 | 42% | 6838.02 | 0.273% | 44.44713 | 0.289% | 47.05209 | 0.2823% | 0.025% | 4.07025 | 21.34% | 39.3780618 | 91.46% | 91.24% | 203 | 9.1% | 22.7% | 21.37% | 41.887629 | 39.4334199 | 1.55 | 508.74 | 429.28 | 6.18
| 2 | Мария Лачева | 21693 | 5 | 18068 | 1.1 | 6.3 | 17442 | 4.2 | 17515 | 6.7% | 16341 | 77.5% | 12664.275 | 18.8% | 3072.108 | 3.7% | 24.15% | 604.617 | 24.1% | 3938.181 | 48.1% | 7860.021 | 40% | 6536.4 | 0.276% | 45.10116 | 0.307% | 50.16687 | 0.2734% | 0.027% | 4.41207 | 21.72% | 38.415078 | 91.32% | 90.23% | 195 | 9.3% | 22.77% | 21.1% | 40.2721605 | 37.318515 | 1.6 |  | 624.28
| 3 | Иванка Копаранска | 22100 | 2 | 18630 | 0.9 | 6.1 | 18425 | 3.1 | 17541 | 6.1% | 16471 | 80.1% | 13193.271 | 17.6% | 2898.896 | 2.3% | 28.39% | 378.833 | 24.1% | 3969.511 | 49.4% | 8136.674 | 43% | 7082.53 | 0.275% | 45.29525 | 0.303% | 49.90713 | 0.2924% | 0.027% | 4.44717 | 21.9% | 40.589241 | 91.2% | 90.87% | 203 | 8.7% | 23.59% | 22.1% | 43.7214701 | 40.959919 | 1.55 |  | 827.28
| Общо |  | 48156 |  | 51810 |  |  | 49934 |  | 52469 | 6.433% | 49093 | 75.45% | 37042.593 | 20.72% | 10171.502 | 3.827% |  | 1878.905 | 24.3% | 11929.099 | 48.04% | 23583.641 | 41.67% | 20456.95 | 0.2747% | 134.84354 | 0.2997% | 147.12609 | 0.2828% | 0.02634% | 12.92949 | 21.65% | 118.3823808 | 91.32% | 90.79% | 601 | 9.03% | 23.02% | 21.52% | 125.8812596 | 117.7118539 |  | 508.74 |  | 827.28 | 0
27 | 1 | Димитър Цончев | 6808 | 0 | 9465 | 1 | 5.6 | 9129 | 6 | 16853 | 6% | 15842 | 82% | 12990.44 | 15.4% | 2439.668 | 2.6% | 31.89% | 411.892 | 23.7% | 3754.554 | 48.2% | 7635.844 | 43% | 6812.06 | 0.264% | 41.82288 | 0.287% | 45.46654 | 0.2764% | 0.022% | 3.48524 | 22.09% | 38.319523 | 92.43% | 92.13% | 190 | 8.7% | 23.23% | 21.74% | 40.297081 | 37.712378 | 1.58 | 503.44 | 513.84
| 2 | Мария Лачева | 15892 | 5 | 19313 | 1.6 | 4.4 | 18624 | 4.1 | 16231 | 6.6% | 15160 | 80.3% | 12173.48 | 15.5% | 2349.8 | 4.2% | 24.23% | 636.72 | 21.1% | 3198.76 | 50% | 7580 | 40% | 6064 | 0.271% | 41.0836 | 0.294% | 44.5704 | 0.2829% | 0.026% | 3.9416 | 21.91% | 36.686104 | 91.26% | 90.91% | 184 | 9% | 23.26% | 21.83% | 38.946544 | 36.552152 | 1.6 |  | 697.84
| 3 | Иванка Копаранска | 17600 | 5 | 18670 | 1 | 6.5 | 17643 | 2.5 | 16055 | 6.8% | 14963 | 74.8% | 11192.324 | 22.8% | 3411.564 | 2.4% | 20.96% | 359.112 | 19.8% | 2962.674 | 50.5% | 7556.315 | 40% | 5985.2 | 0.278% | 41.59714 | 0.296% | 44.29048 | 0.2901% | 0.024% | 3.59112 | 22.01% | 37.053835 | 91.99% | 91.82% | 185 | 9% | 23.65% | 22.19% | 39.814775 | 37.356865 | 1.55 |  | 882.84
| Общо |  | 40300 |  | 47448 |  |  | 45396 |  | 49139 | 6.46% | 45965 | 79.1% | 36356.244 | 17.84% | 8201.032 | 3.063% |  | 1407.724 | 21.57% | 9915.988 | 49.54% | 22772.159 | 41.03% | 18861.26 | 0.2709% | 124.50362 | 0.2922% | 134.32742 | 0.283% | 0.02397% | 11.01796 | 22% | 112.059462 | 91.9% | 91.62% | 559 | 8.898% | 23.38% | 21.92% | 119.0584 | 111.621395 |  | 503.44 |  | 882.84 | 0
28 | 1 | Димитър Цончев | 19200 | 0 | 17649 | 0.5 | 5.9 | 17388 | 2.6 | 16116 | 5.4% | 15246 | 75.3% | 11480.238 | 22.5% | 3430.35 | 2.2% | 22.57% | 335.412 | 19.5% | 2972.97 | 51.5% | 7851.69 | 39% | 5945.94 | 0.272% | 41.46912 | 0.288% | 43.90848 | 0.2809% | 0.024% | 3.65904 | 21.82% | 35.939722 | 91.77% | 91.55% | 181 | 9% | 23.78% | 22.74% | 39.168038 | 37.455054 | 1.56 |  | 1063.84
| 2 | Цвета Владова | 20400 | 1 | 13227 | 0.4 | 5.5 | 13117 | 3.5 | 16172 | 7.2% | 15008 | 71% | 10655.68 | 24.5% | 3676.96 | 4.5% | 20.96% | 675.36 | 20.1% | 3016.608 | 50.1% | 7519.008 | 39% | 5853.12 | 0.271% | 40.67168 | 0.284% | 42.62272 | 0.2799% | 0.024% | 3.60192 | 21.38% | 36.576904 | 91.65% | 91.52% | 188 | 9% | 22.45% | 21.51% | 38.40746 | 36.799308 | 1.6 |  | 1251.84
| 3 | Иванка Копаранска | 13000 | 1 | 17314 | 0.4 | 5 | 16355 | 2.3 | 14148 | 6.3% | 13257 | 73% | 9677.61 | 25% | 3314.25 | 2% | 20.56% | 265.14 | 20.3% | 2691.171 | 51% | 6761.07 | 39% | 5170.23 | 0.271% | 35.92647 | 0.284% | 37.64988 | 0.2951% | 0.024% | 3.18168 | 21.09% | 32.590377 | 91.65% | 91.96% | 170 | 9.1% | 23.26% | 22.54% | 35.943678 | 34.831062 | 1.55 |  | 1421.84
| Общо |  | 52600 |  | 48190 |  |  | 46860 |  | 46436 | 6.301% | 43511 | 73.12% | 31813.528 | 23.95% | 10421.56 | 2.932% |  | 1275.912 | 19.95% | 8680.749 | 50.86% | 22131.768 | 39% | 16969.29 | 0.2714% | 118.06727 | 0.2854% | 124.18108 | 0.2849% | 0.024% | 10.44264 | 21.44% | 105.107003 | 91.69% | 91.67% | 539 | 9.032% | 23.16% | 22.25% | 113.519176 | 109.085424 |  | 0 |  | 1421.84 | 0
29 | 1 | Димитър Цончев | 14000 | 0 | 19348 | 0.7 | 4.3 | 18159 | 1.5 | 16178 | 7.4% | 14981 | 59.8% | 8958.638 | 37.3% | 5587.913 | 2.9% | 20.61% | 434.449 | 20% | 2996.2 | 50.4% | 7550.424 | 38% | 5692.78 | 0.286% | 42.84566 | 0.286% | 42.84566 | 0.2961% | 0.025% | 3.74525 | 21.19% | 38.2640544 | 91.37% | 91.66% | 198 | 8.8% | 22.49% | 21.79% | 40.6115424 | 39.3475104 | 1.56 |  | 1619.84
| 2 | Цвета Владова | 17400 | 0 | 12248 | 0.7 | 6.1 | 12248 | 2.3 | 16154 | 6.2% | 15152 | 65.2% | 9879.104 | 32.3% | 4894.096 | 2.5% | 20.26% | 378.8 | 21% | 3181.92 | 50.4% | 7636.608 | 39% | 5909.28 |  | 0 | 0.277% | 41.97104 | 0.2956% | 0.026% | 3.93952 | 20.94% | 37.6882308 | 90.73% | 91.31% | 198 | 9.1% | 22.7% |  | 40.855914 | 0 | 1.55 |  | 1817.84
| 3 | Георги Томов | 14500 | 0 | 18410 | 0.5 | 4.9 | 17215 | 1.7 | 15955 | 6.6% | 14902 | 67% | 9984.34 | 27.9% | 4157.658 | 5.1% | 20.42% | 760.002 |  | 0 |  | 0 | 40% | 5960.8 |  | 0 | 0.274% | 40.83148 | 0.026% | 0.026% | 3.87452 | 20.48% | 35.6528128 | 90.63% | 0% | 193 | 9.8% |  |  | 0 | 0 | 1.55 |  | 2010.84
| Общо |  | 45900 |  | 50006 |  |  | 47622 |  | 48287 | 6.734% | 45035 | 64% | 28822.082 | 32.51% | 14639.667 | 3.493% |  | 1573.251 | 13.72% | 6178.12 | 33.72% | 15187.032 | 39% | 17562.86 | 0.09514% | 42.84566 | 0.279% | 125.64818 | 0.2066% | 0.02566% | 11.55929 | 20.87% | 111.605098 | 90.91% | 87.72% | 589 | 9.229% | 15.13% | 7.3% | 81.4674564 | 39.3475104 |  | 0 |  | 2010.84 | 0
30 | 1 | Мария Лачева | 5000 | 0 | 9770 | 0.6 | 4.2 | 9658 | 3 | 14329 | 7.5% | 13254 | 64.8% | 8588.592 | 31% | 4108.74 | 4.2% | 20.69% | 556.668 | 20.4% | 2703.816 | 51.1% | 6772.794 | 39% | 5169.06 | 0.264% | 34.99056 | 0.258% | 34.19532 | 0.2594% | 0.026% | 3.44604 | 20.94% | 29.0906856 | 90.03% | 90.08% | 153 | 9.2% | 22.27% | 21.6% | 30.9383748 | 30.007584 | 1.58 | 1009.38 | 1154.46
| 2 | Цвета Владова | 19069 | 3 | 17148 | 0.4 | 4.5 | 16276 | 1.5 | 14303 | 7.2% | 13273 | 60.1% | 7977.073 | 31.2% | 4141.176 | 8.7% | 21.27% | 1154.751 | 20.8% | 2760.784 | 50.1% | 6649.773 | 39% | 5176.47 | 0.256% | 33.97888 | 0.25% | 33.1825 | 0.2687% | 0.025% | 3.31825 | 21.19% | 30.3665414 | 90.11% | 90.8% | 158 | 9.3% | 22.57% | 21.63% | 32.3441642 | 30.9970878 | 1.58 |  | 1312.46
| 3 | Георги Томов | 19851 | 0 | 17480 | 0.3 | 4.4 | 16452 | 0.5 | 14349 | 7.5% | 13273 | 69.4% | 9211.462 | 27.9% | 3703.167 | 2.7% | 20.83% | 358.371 | 21.1% | 2800.603 | 50.3% | 6676.319 | 39% | 5176.47 | 0.251% | 33.31523 | 0.25% | 33.1825 | 0.276% | 0.024% | 3.18552 | 20.71% | 30.6516284 | 90.5% | 91.4% | 163 | 9.2% | 22.6% | 22.32% | 33.448904 | 33.0344928 | 1.55 |  | 1475.46
| Общо |  | 43920 |  | 44398 |  |  | 42386 |  | 42981 | 7.4% | 39800 | 64.77% | 25777.127 | 30.03% | 11953.083 | 5.2% |  | 2069.79 | 20.77% | 8265.203 | 50.5% | 20098.886 | 39% | 15522 | 0.257% | 102.28467 | 0.2527% | 100.56032 | 0.268% | 0.025% | 9.94981 | 20.95% | 90.1088554 | 90.21% | 90.77% | 474 | 9.233% | 22.48% | 21.85% | 96.731443 | 94.0391646 |  | 1009.38 |  | 1475.46 | 0
31 | 1 | Мария Лачева | 4800 | 0 | 5790 | 0.5 | 3.7 | 6017 | 3.8 | 14178 | 6.4% | 13271 | 62.3% | 8267.833 | 32.7% | 4339.617 | 5% | 19.07% | 663.55 | 20.5% | 2720.555 | 50.3% | 6675.313 | 38% | 5042.98 | 0.255% | 33.84105 | 0.25% | 33.1775 | 0.2647% | 0.023% | 3.05233 | 20.83% | 30.3045255 | 90.9% | 91.41% | 159 | 8.5% | 22.05% | 20.86% | 32.0794425 | 30.348171 | 1.55 | 498.8 | 1135.32 | -0.34
| 2 | Николинка Мутафова | 20000 | 2 | 18807 | 0.3 | 4.2 | 17318 | 1.2 | 14128 | 6.3% | 13238 | 59.2% | 7836.896 | 35.4% | 4686.252 | 5.4% | 19.81% | 714.852 | 19% | 2515.22 | 51.6% | 6830.808 | 38% | 5030.44 | 0.261% | 34.55118 | 0.25% | 33.095 | 0.2679% | 0.022% | 2.91236 | 20.89% | 30.2921712 | 91.3% | 91.88% | 159 | 8.8% | 22.45% | 22.18% | 32.554296 | 32.1627744 | 1.55 |  | 1294.32
| 3 | Георги Томов | 17900 | 1 | 14566 | 0.4 | 4.3 | 17397 | 0.5 | 14893 | 6.3% | 13955 | 69% | 9628.95 | 22.4% | 3125.92 | 8.6% | 19.54% | 1200.13 | 19.5% | 2721.225 | 51.1% | 7131.005 | 39% | 5442.45 | 0.255% | 35.58525 | 0.259% | 36.14345 | 0.2801% | 0.022% | 3.0701 | 20.54% | 32.3005878 | 91.6% | 92.23% | 173 | 9.1% | 22.9% | 22.5% | 36.011853 | 35.382825 | 1.55 |  | 1467.32
| Общо |  | 42700 |  | 39163 |  |  | 40732 |  | 43199 | 6.333% | 40464 | 63.6% | 25733.679 | 30.03% | 12151.789 | 6.372% |  | 2578.532 | 19.66% | 7957 | 51% | 20637.126 | 38.34% | 15515.87 | 0.257% | 103.97748 | 0.2531% | 102.41595 | 0.2711% | 0.02233% | 9.03479 | 20.75% | 92.8972845 | 91.28% | 91.85% | 491 | 8.809% | 22.47% | 21.86% | 100.6455915 | 97.8937704 |  | 498.8 |  | 1467.32 | 0

## Април
Дата | Смяна | Диспечер | Подадена руда от МГТЛ за денонощието | Състояние на склад №2 | Натрошена руда от Цех ССТ | Класа +15,0мм. | Класа +12,5мм. | Превозена руда до междинни бункери | Състояние на междинни бункери | Преработена руда в цех МФЦ | Влага на преработената руда | Суха преработена руда | Грано диорити |  | Дайки |  | Шисти | Показания на Гранулометър PSI500i руда, +0,20мм |  | Смилане класа + 0,20мм |  | Смилане класа -0,08мм |  | Плътност на пулпа |  | Съдържание на мед в рудите по Химия | Метал мед в рудите по Химия | Съдържание на мед в рудите по Куриер | Метал мед в рудите по Куриер | Коригирана съдържание на мед в рудите | Съдържание на мед в отпадъка по Куриер | Метал мед в отпадъка по Куриер | Съдържание на мед в медния к-т Куриер | Метал мед в концентрата по Куриер | Технологично извличане по Куриер | Товарно извличане | Добит меден концентрат | Влага на медния концентрат | Съдържание на мед в медния к-т | Съдържание на мед в медния к-т /химия-товарен/ | Метал мед в медния концентрат | Метал мед в медния концентрат /химия/ | Литрово тегло в сгъстителя | Меден концентрат, автомобилна везна | Меден концентрат в склад | Меден концентрат в склад | Добит молибденов концентрат | Съдържание на Мо в молибденовия к-т | последни данни за съдържания в 8-ма пречистка |  | последни данни за съдържания във 2-ра пречистка
|  |  | тона | метра | тона | % | % | тона |  | тона | % | тона | % |  | % |  | % |  |  | % |  | % |  | % |  | % | % | % | % | % | % | тона | % | тона | % | % | тона | % | % |  | тона |  | кг/литър | тон | тон | тон | кг. | % | Мо % | Cu % | Мо % | Cu %
1446.46
1 | 1 | Мария Лачева | 2668 | 0 | 9851 | 0.4 | 3.7 | 9210 | 2.9 | 16073 | 6.6% | 15012 | 72.2% | 10838.664 | 21.6% | 3242.592 | 6.2% | 22.06% | 930.744 | 21.7% | 3257.604 | 49.5% | 7430.94 | 40% | 6004.8 | 0.257% | 38.58084 | 0.263% | 39.48156 | 0.2581% | 0.024% | 3.60288 | 21.19% | 33.6160279 | 90.98% | 90.8% | 173 | 8.3% | 22.15% | 21.59% | 35.1389815 | 34.2505919 | 1.6 | 1122.22 | 497.24
| 2 | Николинка Мутафова | 19382 | 2 | 18147 | 0.3 | 3.9 | 17457 | 1.7 | 16053 | 6.2% | 15058 | 74.1% | 11157.978 | 23.6% | 3553.688 | 2.3% | 21.5% | 346.334 | 19.9% | 2996.542 | 52.2% | 7860.276 | 40% | 6023.2 | 0.274% | 41.25892 | 0.274% | 41.25892 | 0.2878% | 0.023% | 3.46334 | 21% | 36.85248 | 91.71% | 92.1% | 192 | 8.6% | 22.72% | 21.36% | 39.8708736 | 37.4842368 | 1.56 |  | 689.24
| 3 | Димитър Цончев | 19080 | 2 | 17431 | 0.3 | 3.4 | 17102 | 1 | 16153 | 7% | 15022 | 76% | 11416.72 | 19.1% | 2869.202 | 4.9% | 19.94% | 736.078 | 20.3% | 3049.466 | 51.7% | 7766.374 | 39% | 5858.58 | 0.257% | 38.60654 | 0.264% | 39.65808 | 0.2784% | 0.024% | 3.60528 | 20.99% | 34.494966 | 91.01% | 91.47% | 180 | 8.7% | 23.25% | 21.59% | 38.20905 | 35.481006 | 1.59 |  | 869.24
| Общо |  | 41130 |  | 45429 |  |  | 43769 |  | 48279 | 6.601% | 45092 | 74.1% | 33413.362 | 21.44% | 9665.482 | 4.465% |  | 2013.156 | 20.63% | 9303.612 | 51.13% | 23057.59 | 39.67% | 17886.58 | 0.2627% | 118.4463 | 0.267% | 120.39856 | 0.2748% | 0.02367% | 10.6715 | 21.06% | 104.9634739 | 91.24% | 91.48% | 545 | 8.538% | 22.71% | 21.51% | 113.2189051 | 107.2158347 |  | 1122.22 |  | 869.24 | 0
2 | 1 | Цвета Владова | 5200 | 0 | 7956 | 0.8 | 4.9 | 7687 | 3.6 | 15336 | 6.1% | 14401 | 65.3% | 9403.853 | 30.2% | 4349.102 | 4.5% | 18.22% | 648.045 | 20.5% | 2952.205 | 50.2% | 7229.302 | 40% | 5760.4 | 0.27% | 38.8827 | 0.267% | 38.45067 | 0.2671% | 0.025% | 3.60025 | 20.84% | 33.1068408 | 90.75% | 90.74% | 174 | 8.7% | 21.95% | 21.66% | 34.870209 | 34.4095092 | 1.55 | 505.96 | 537.28
| 2 | Николинка Мутафова | 18720 | 2 | 19346 | 0.3 | 2.8 | 18068 | 2.1 | 16098 | 7.5% | 14891 | 77.6% | 11555.416 | 15% | 2233.65 | 7.4% | 20.23% | 1101.934 | 20.7% | 3082.437 | 50.4% | 7505.064 | 40% | 5956.4 | 0.277% | 41.24807 | 0.275% | 40.95025 | 0.275% | 0.026% | 3.87166 | 20.69% | 34.6052664 | 90.66% | 90.65% | 184 | 9.1% | 22.17% | 21.66% | 37.0806552 | 36.2276496 | 1.6 |  | 721.28
| 3 | Димитър Цончев | 18500 | 1 | 18078 | 0.3 | 4 | 17269 | 1 | 16227 | 6.4% | 15188 | 68.4% | 10388.592 | 27.9% | 4237.452 | 3.7% | 20.35% | 561.956 | 21.1% | 3204.668 | 52.2% | 7928.136 | 40% | 6075.2 | 0.283% | 42.98204 | 0.286% | 43.43768 | 0.298% | 0.028% | 4.25264 | 20.62% | 39.2602738 | 90.33% | 90.72% | 209 | 8.9% | 21.54% | 20.9% | 41.0119446 | 39.793391 | 1.59 |  | 930.28
| Общо |  | 42420 |  | 45380 |  |  | 43024 |  | 47661 | 6.675% | 44480 | 70.48% | 31347.861 | 24.33% | 10820.204 | 5.198% |  | 2311.935 | 20.77% | 9239.31 | 50.95% | 22662.502 | 40% | 17792 | 0.2768% | 123.11281 | 0.2762% | 122.8386 | 0.2803% | 0.02636% | 11.72455 | 20.71% | 106.972381 | 90.57% | 90.71% | 567 | 8.904% | 21.88% | 21.4% | 112.9628088 | 110.4305498 |  | 505.96 |  | 930.28 | 0
3 | 1 | Цвета Владова | 4900 | 0 | 5892 | 0.3 | 3.7 | 5974 | 5.7 | 16193 | 7.4% | 14995 | 73.4% | 11006.33 | 23% | 3448.85 | 3.6% | 20.51% | 539.82 | 20.3% | 3043.985 | 51.3% | 7692.435 | 40% | 5998 | 0.299% | 44.83505 | 0.29% | 43.4855 | 0.2836% | 0.028% | 4.1986 | 20.96% | 36.9621216 | 90.47% | 90.24% | 194 | 9.1% | 21.73% | 20.86% | 38.3199858 | 36.7857756 | 1.58 | 507.12 | 601.62 | -15.54
| 2 | Георги Томов | 16932 | 1 | 14815 | 0.3 | 3 | 14027 | 4.8 | 16051 | 7.8% | 14799 | 63.5% | 9397.365 | 33.3% | 4928.067 | 3.2% | 18.14% | 473.568 | 20% | 2959.8 | 51.8% | 7665.882 | 41% | 6067.59 | 0.285% | 42.17715 | 0.281% | 41.58519 | 0.2806% | 0.027% | 3.99573 | 20.78% | 34.985208 | 90.51% | 90.49% | 184 | 8.5% | 22.29% | 21.22% | 37.527444 | 35.725992 | 1.55 |  | 785.62
| 3 | Димитър Цончев | 13300 | 0 | 15885 | 0.3 | 3.1 | 14647 | 4.5 | 16216 | 7.5% | 15000 | 54.2% | 8130 | 42.6% | 6390 | 3.2% | 19.85% | 480 | 21.4% | 3210 | 50.8% | 7620 | 40% | 6000 | 0.278% | 41.7 | 0.285% | 42.75 | 0.2363% | 0.027% | 4.05 | 21.49% | 30.4115735 | 90.64% | 88.68% | 155 | 8.7% | 22.19% | 21.79% | 31.4021785 | 30.8361185 | 1.6 |  | 940.62
| Общо |  | 35132 |  | 36592 |  |  | 34648 |  | 48460 | 7.566% | 44794 | 63.7% | 28533.695 | 32.97% | 14766.917 | 3.334% |  | 1493.388 | 20.57% | 9213.785 | 51.3% | 22978.317 | 40.33% | 18065.59 | 0.2873% | 128.7122 | 0.2854% | 127.82069 | 0.2668% | 0.02733% | 12.24433 | 21.08% | 102.3589031 | 90.54% | 89.86% | 533 | 8.777% | 22.07% | 21.29% | 107.2496083 | 103.3478861 |  | 507.12 |  | 940.62 | 0
4 | 1 | Цвета Владова | 10000 | 0 | 13371 | 0.4 | 4 | 13224 | 5.2 | 16180 | 7% | 15047 | 58.7% | 8832.589 | 35.5% | 5341.685 | 5.8% | 20.94% | 872.726 | 21.7% | 3265.199 | 50.4% | 7583.688 | 41% | 6169.27 | 0.284% | 42.73348 | 0.291% | 43.78677 | 0.3489% | 0.029% | 4.36363 | 20.86% | 44.314984 | 90.16% | 91.81% | 235 | 9.6% | 22.66% | 21.91% | 48.138904 | 46.545604 | 1.58 |  | 1175.62
| 2 | Георги Томов | 19218 | 1 | 14250 | 0.3 | 3.9 | 13608 | 5.4 | 16222 | 7.1% | 15070 | 58.6% | 8831.02 | 34.1% | 5138.87 | 7.3% | 23.09% | 1100.11 | 22.5% | 3390.75 | 49.2% | 7414.44 | 42% | 6329.4 | 0.277% | 41.7439 | 0.274% | 41.2918 | 0.2602% | 0.03% | 4.521 | 20.92% | 32.98561 | 89.18% | 88.59% | 175 | 9.9% | 22% | 21.36% | 34.6885 | 33.67938 | 1.55 |  | 1350.62
| 3 | Мария Лачева | 11800 | 1 | 14479 | 0.4 | 3.5 | 13782 | 5.7 | 15968 | 6.9% | 14866 | 73% | 10852.18 | 19.8% | 2943.468 | 7.2% | 19.31% | 1070.352 | 22.9% | 3404.314 | 48.7% | 7239.742 | 42% | 6243.72 | 0.274% | 40.73284 | 0.275% | 40.8815 | 0.2917% | 0.031% | 4.60846 | 21.76% | 38.316096 | 88.85% | 89.5% | 195 | 9.7% | 22.01% | 20.85% | 38.7563085 | 36.7137225 | 1.62 |  | 1545.62
| Общо |  | 41018 |  | 42100 |  |  | 40614 |  | 48370 | 7.001% | 44983 | 63.39% | 28515.789 | 29.84% | 13424.023 | 6.765% |  | 3043.188 | 22.36% | 10060.263 | 49.44% | 22237.87 | 41.67% | 18742.39 | 0.2784% | 125.21022 | 0.28% | 125.96007 | 0.3003% | 0.03% | 13.49309 | 21.18% | 115.61669 | 89.41% | 90.13% | 605 | 9.719% | 22.22% | 21.38% | 121.5837125 | 116.9387065 |  | 0 |  | 1545.62 | 0
5 | 1 | Николинка Мутафова | 11302 | 0 | 15015 | 0.5 | 3.9 | 14318 | 5.7 | 15893 | 5.5% | 15019 | 60.2% | 9041.438 | 32.5% | 4881.175 | 7.3% | 21.62% | 1096.387 | 22.6% | 3394.294 | 49% | 7359.31 | 42% | 6307.98 | 0.275% | 41.30225 | 0.271% | 40.70149 | 0.2815% | 0.029% | 4.35551 | 20.32% | 36.94176 | 89.43% | 89.82% | 200 | 9.1% | 20.86% | 19.75% | 37.92348 | 35.9055 | 1.55 |  | 1745.62
| 2 | Георги Томов | 19198 | 1 | 15256 | 0.2 | 4.3 | 14744 | 5.5 | 15235 | 7.1% | 14153 | 58.7% | 8307.811 | 36% | 5095.08 | 5.3% | 19.24% | 750.109 | 22.7% | 3212.731 | 48.9% | 6920.817 | 43% | 6085.79 | 0.27% | 38.2131 | 0.273% | 38.63769 | 0.2962% | 0.03% | 4.2459 | 20.82% | 36.6867138 | 89.14% | 90% | 193 | 8.7% | 21.38% | 20.26% | 37.6734842 | 35.6999434 | 1.55 |  | 1938.62
| 3 | Мария Лачева | 12300 | 0 | 16620 | 0.3 | 3 | 15953 | 4.7 | 14426 | 7.1% | 13402 | 72.5% | 9716.45 | 16.9% | 2264.938 | 10.6% | 21.8% | 1420.612 | 22.9% | 3069.058 | 49.2% | 6593.784 | 42% | 5628.84 | 0.272% | 36.45344 | 0.268% | 35.91736 | 0.2883% | 0.029% | 3.88658 | 20.81% | 32.6891804 | 89.3% | 90.06% | 173 | 9.2% | 22.12% | 20.33% | 34.7469808 | 31.9351772 | 1.5 |  | 2111.62
| Общо |  | 42800 |  | 46891 |  |  | 45015 |  | 45554 | 6.542% | 42574 | 63.57% | 27065.699 | 28.75% | 12241.193 | 7.674% |  | 3267.108 | 22.73% | 9676.083 | 49.03% | 20873.911 | 42.33% | 18022.61 | 0.2724% | 115.96879 | 0.2707% | 115.25654 | 0.2885% | 0.02933% | 12.48799 | 20.64% | 106.3176542 | 89.29% | 89.96% | 566 | 8.994% | 21.43% | 20.1% | 110.343945 | 103.5406206 |  | 0 |  | 2111.62 | 0
6 | 1 | Николинка Мутафова | 4689 | 0 | 16544 | 0.6 | 4 | 16443 | 3.4 | 14637 | 7.6% | 13525 | 69.8% | 9440.45 | 26.1% | 3530.025 | 4.1% | 21.18% | 554.525 | 23.3% | 3151.325 | 49.5% | 6694.875 | 42% | 5680.5 | 0.271% | 36.65275 | 0.271% | 36.65275 | 0.2754% | 0.026% | 3.5165 | 20.93% | 33.7489971 | 90.52% | 90.67% | 177 | 8.9% | 20.92% | 19.62% | 33.7328724 | 31.6366614 | 1.55 | 1008.82 | 1279.8
| 2 | Димитър Цончев | 19911 | 5 | 15801 | 1.4 | 5.5 | 15290 | 3 | 14626 | 6.9% | 13617 | 65.1% | 8864.667 | 28.8% | 3921.696 | 6.1% | 23.11% | 830.637 | 23.8% | 3240.846 | 48.2% | 6563.394 | 43% | 5855.31 | 0.275% | 37.44675 | 0.271% | 36.90207 | 0.2851% | 0.026% | 3.54042 | 21.53% | 33.416713 | 90.52% | 90.98% | 170 | 8.7% | 22.73% | 21.63% | 35.279233 | 33.571923 | 1.55 |  | 1449.8
| 3 | Мария Лачева | 22500 | 1 | 18591 | 2 | 4.9 | 18447 | 1.4 | 14595 | 6.7% | 13617 | 67.4% | 9177.858 | 22.3% | 3036.591 | 10.3% | 20.16% | 1402.551 | 22.7% | 3091.059 | 48.8% | 6645.096 | 42% | 5719.14 | 0.277% | 37.71909 | 0.284% | 38.67228 | 0.2962% | 0.025% | 3.40425 | 21.65% | 35.816461 | 91.3% | 91.66% | 181 | 8.6% | 22.32% | 20.53% | 36.9248688 | 33.9636002 | 1.55 |  | 1630.8
| Общо |  | 47100 |  | 50936 |  |  | 50180 |  | 43858 | 7.067% | 40759 | 67.43% | 27482.975 | 25.73% | 10488.312 | 6.84% |  | 2787.713 | 23.27% | 9483.23 | 48.83% | 19903.365 | 42.33% | 17254.95 | 0.2743% | 111.81859 | 0.2753% | 112.2271 | 0.2856% | 0.02567% | 10.46117 | 21.37% | 102.9821711 | 90.79% | 91.12% | 528 | 8.733% | 21.99% | 20.59% | 105.9369742 | 99.1721846 |  | 1008.82 |  | 1630.8 | 0
7 | 1 | Николинка Мутафова | 6049 | 0 | 14409 | 2.4 | 6.3 | 13799 | 1.4 | 14572 | 6% | 13698 | 71.5% | 9794.07 | 22.6% | 3095.748 | 5.9% | 22.64% | 808.182 | 21.4% | 2931.372 | 49.8% | 6821.604 | 42% | 5753.16 | 0.27% | 36.9846 | 0.277% | 37.94346 | 0.2865% | 0.024% | 3.28752 | 21.35% | 33.917037 | 91.44% | 91.72% | 174 | 8.7% | 22.63% | 21.23% | 35.9504706 | 33.7264026 | 1.55 | 1002.76 | 813.58 | 11.54
| 2 | Димитър Цончев | 19151 | 5 | 16412 | 1.7 | 5.7 | 16152 | 1.3 | 14585 | 6.9% | 13579 | 69.2% | 9396.668 | 25.1% | 3408.329 | 5.7% | 23.8% | 774.003 | 21.4% | 2905.906 | 51% | 6925.29 | 42% | 5703.18 | 0.261% | 35.44119 | 0.26% | 35.3054 | 0.2788% | 0.024% | 3.25896 | 21.48% | 32.7148992 | 90.87% | 91.49% | 167 | 8.8% | 22.72% | 21.59% | 34.6034688 | 32.8824336 | 1.55 |  | 980.58
| 3 | Цвета Владова | 20000 | 0 | 14904 | 1.1 | 6.1 | 14815 | 0.8 | 14584 | 6.1% | 13694 | 66.5% | 9106.51 | 27.4% | 3752.156 | 6.1% | 21.9% | 835.334 | 22.1% | 3026.374 | 49.3% | 6751.142 | 43% | 5888.42 | 0.251% | 34.37194 | 0.262% | 35.87828 | 0.272% | 0.025% | 3.4235 | 20.85% | 32.32584 | 90.57% | 90.91% | 170 | 8.8% | 21.82% | 20.79% | 33.829728 | 32.232816 | 1.55 |  | 1150.58
| Общо |  | 45200 |  | 45725 |  |  | 44766 |  | 43741 | 6.333% | 40971 | 69.07% | 28297.248 | 25.03% | 10256.233 | 5.901% |  | 2417.519 | 21.63% | 8863.652 | 50.03% | 20498.036 | 42.33% | 17344.76 | 0.2607% | 106.79773 | 0.2664% | 109.12714 | 0.2791% | 0.02433% | 9.96998 | 21.23% | 98.9577762 | 90.97% | 91.38% | 511 | 8.766% | 22.39% | 21.2% | 104.3836674 | 98.8416522 |  | 1002.76 |  | 1150.58 | 0
8 | 1 | Георги Томов | 3915 | 1 | 4354 | 1.2 | 4.7 | 4488 | 5 | 14227 | 6.7% | 13274 | 68.9% | 9145.786 | 26.2% | 3477.788 | 4.9% | 21.98% | 650.426 | 21.5% | 2853.91 | 50.3% | 6676.822 | 43% | 5707.82 | 0.262% | 34.77788 | 0.269% | 35.70706 | 0.2906% | 0.026% | 3.45124 | 21.09% | 33.8148624 | 90.45% | 91.16% | 176 | 8.9% | 21.91% | 20.44% | 35.1296176 | 32.7726784 | 1.5 | 1001.5 | 320.66 | 4.42
| 2 | Димитър Цончев | 2200 | 0 | 329 | 2.2 | 5.5 | 1576 | 7.5 | 13665 | 6.9% | 12722 | 59.5% | 7569.59 | 38.8% | 4936.136 | 1.7% | 20.56% | 216.274 | 19% | 2417.18 | 51.4% | 6539.108 | 39% | 4961.58 | 0.261% | 33.20442 | 0.258% | 32.82276 | 0.2459% | 0.027% | 3.43494 | 19.96% | 25.0106784 | 89.66% | 89.13% | 138 | 9.2% | 22.22% | 21.43% | 27.8425488 | 26.8526472 | 1.5 |  | 458.66
| 3 | Цвета Владова | 16900 | 1 | 18620 | 1.9 | 6 | 17836 | 5.3 | 15959 | 6.4% | 14938 | 61.7% | 9216.746 | 33.2% | 4959.416 | 5.1% | 22.45% | 761.838 | 22.4% | 3346.112 | 48.7% | 7274.806 | 43% | 6423.34 | 0.257% | 38.39066 | 0.261% | 38.98818 | 0.2762% | 0.029% | 4.33202 | 21.26% | 34.9786528 | 89.01% | 89.61% | 182 | 9.6% | 22.44% | 21.31% | 36.9200832 | 35.0609168 | 1.5 |  | 640.66
| Общо |  | 23015 |  | 23303 |  |  | 23900 |  | 43851 | 6.653% | 40934 | 63.35% | 25932.122 | 32.67% | 13373.34 | 3.978% |  | 1628.538 | 21.05% | 8617.202 | 50.06% | 20490.736 | 41.76% | 17092.74 | 0.2599% | 106.37296 | 0.2627% | 107.518 | 0.2714% | 0.0274% | 11.2182 | 20.8% | 93.8041936 | 89.68% | 90.02% | 496 | 9.24% | 22.2% | 21.07% | 99.8922496 | 94.6862424 |  | 1001.5 |  | 640.66 | 0
9 | 1 | Георги Томов | 2668 | 0 | 17307 | 1.2 | 4.7 | 16683 | 5 | 16036 | 7% | 14913 | 68.4% | 10200.492 | 28.7% | 4280.031 | 2.9% | 22.98% | 432.477 | 23.5% | 3504.555 | 48.3% | 7202.979 | 43% | 6412.59 | 0.251% | 37.43163 | 0.252% | 37.58076 | 0.2784% | 0.029% | 4.32477 | 20.9% | 35.906409 | 88.62% | 89.7% | 189 | 9.1% | 21.65% | 20.76% | 37.1949165 | 35.6658876 | 1.55 | 501.74 | 327.92
| 2 | Мария Лачева | 26300 | 5 | 17059 | 3.5 | 5.5 | 16064 | 4.5 | 16233 | 6.8% | 15129 | 71.6% | 10832.364 | 21.3% | 3222.477 | 7.1% | 22.4% | 1074.159 | 23.4% | 3540.186 | 48.7% | 7367.823 | 44% | 6656.76 | 0.242% | 36.61218 | 0.248% | 37.51992 | 0.2562% | 0.03% | 4.5387 | 21.38% | 33.002168 | 88.03% | 88.41% | 170 | 9.2% | 22.17% | 21.04% | 34.221612 | 32.477344 | 1.55 |  | 497.92
| 3 | Цвета Владова | 22000 | 1 | 18269 | 1.5 | 4.7 | 17926 | 3.7 | 16342 | 7.2% | 15165 | 72.5% | 10994.625 | 23.4% | 3548.61 | 4.1% | 22.35% | 621.765 | 24.6% | 3730.59 | 47.3% | 7173.045 | 44% | 6672.6 | 0.239% | 36.24435 | 0.244% | 37.0026 | 0.2616% | 0.031% | 4.70115 | 21.05% | 33.44845 | 87.42% | 88.28% | 175 | 9.2% | 22.01% | 20.68% | 34.97389 | 32.86052 | 1.55 |  | 672.92
| Общо |  | 50968 |  | 52635 |  |  | 50673 |  | 48611 | 7% | 45207 | 70.85% | 32027.481 | 24.45% | 11051.118 | 4.708% |  | 2128.401 | 23.84% | 10775.331 | 48.1% | 21743.847 | 43.67% | 19741.95 | 0.244% | 110.28816 | 0.248% | 112.10328 | 0.2653% | 0.03001% | 13.56462 | 21.11% | 102.357027 | 88.02% | 88.81% | 534 | 9.165% | 21.94% | 20.83% | 106.3904185 | 101.0037516 |  | 501.74 |  | 672.92 | 0
10 | 1 | Георги Томов | 13050 | 1 | 18400 | 0.4 | 3.1 | 17617 | 3.1 | 16372 | 7.1% | 15210 | 64.9% | 9871.29 | 30.9% | 4699.89 | 4.2% | 21.76% | 638.82 | 24.2% | 3680.82 | 47.2% | 7179.12 | 43% | 6540.3 | 0.246% | 37.4166 | 0.242% | 36.8082 | 0.2637% | 0.031% | 4.7151 | 20.75% | 33.0180225 | 87.32% | 88.37% | 177 | 10.1% | 22.24% | 21.5% | 35.3889552 | 34.211445 | 1.55 |  | 849.92
| 2 | Мария Лачева | 21600 | 3 | 19163 | 0.4 | 3.6 | 18030 | 1.8 | 16095 | 7.9% | 14823 | 72% | 10672.56 | 23.1% | 3424.113 | 4.9% | 26.49% | 726.327 | 22.5% | 3335.175 | 49% | 7263.27 | 42% | 6225.66 | 0.255% | 37.79865 | 0.251% | 37.20573 | 0.2494% | 0.031% | 4.59513 | 20.98% | 29.1428984 | 87.78% | 87.69% | 154 | 9.8% | 23.31% | 22.88% | 32.3794548 | 31.7821504 | 1.55 |  | 1003.92
| 3 | Николинка Мутафова | 18200 | 1 | 17010 | 0.3 | 3.6 | 16698 | 1.8 | 15904 | 6.1% | 14934 | 70.2% | 10483.668 | 26.6% | 3972.444 | 3.2% | 21.38% | 477.888 | 20.9% | 3121.206 | 50.3% | 7511.802 | 42% | 6272.28 | 0.25% | 37.335 | 0.247% | 36.88698 | 0.2593% | 0.029% | 4.33086 | 21.28% | 32.5826592 | 88.38% | 88.93% | 169 | 9.4% | 22.46% | 21.59% | 34.3894044 | 33.0573126 | 1.55 |  | 1172.92
| Общо |  | 52850 |  | 54573 |  |  | 52345 |  | 48371 | 7.037% | 44967 | 69% | 31027.518 | 26.9% | 12096.447 | 4.099% |  | 1843.035 | 22.54% | 10137.201 | 48.82% | 21954.192 | 42.34% | 19038.24 | 0.2503% | 112.55025 | 0.2466% | 110.90091 | 0.2575% | 0.03034% | 13.64109 | 21% | 94.7435801 | 87.83% | 88.34% | 500 | 9.771% | 22.67% | 21.99% | 102.1578144 | 99.050908 |  | 0 |  | 1172.92 | 0
11 | 1 | Димитър Цончев | 6451 | 0 | 11098 | 0.1 | 3.6 | 10550 | 3.6 | 15904 | 7.6% | 14695 | 75.4% | 11080.03 | 20.3% | 2983.085 | 4.3% | 22.59% | 631.885 | 21% | 3085.95 | 50% | 7347.5 | 39% | 5731.05 | 0.262% | 38.5009 | 0.257% | 37.76615 | 0.2525% | 0.029% | 4.26155 | 20.95% | 30.952368 | 88.84% | 88.63% | 162 | 8.8% | 22.23% | 21.45% | 32.8434912 | 31.691088 | 1.55 |  | 1334.92
| 2 | Мария Лачева | 19600 | 1 | 17424 | 0.7 | 4.9 | 17021 | 2.7 | 15937 | 7.7% | 14710 | 77.8% | 11444.38 | 19.1% | 2809.61 | 3.1% | 23.05% | 456.01 | 21.5% | 3162.65 | 49.1% | 7222.61 | 40% | 5884 | 0.257% | 37.8047 | 0.257% | 37.8047 | 0.275% | 0.028% | 4.1188 | 20.76% | 33.4748772 | 89.23% | 89.93% | 177 | 8.9% | 22.53% | 21.82% | 36.3289491 | 35.1840954 | 1.6 |  | 1511.92
| 3 | Николинка Мутафова | 13400 | 3 | 16500 | 0.4 | 3.7 | 15708 | 2 | 15922 | 7.4% | 14744 | 69.4% | 10232.336 | 26.4% | 3892.416 | 4.2% | 22.56% | 619.248 | 22.3% | 3287.912 | 48.8% | 7195.072 | 40% | 5897.6 | 0.256% | 37.74464 | 0.255% | 37.5972 | 0.2732% | 0.026% | 3.83344 | 20.69% | 33.927462 | 89.92% | 90.59% | 180 | 8.9% | 22.23% | 21.5% | 36.452754 | 35.2557 | 1.58 |  | 1691.92
| Общо |  | 39451 |  | 45022 |  |  | 43279 |  | 47763 | 7.567% | 44149 | 74.2% | 32756.746 | 21.94% | 9685.111 | 3.867% |  | 1707.143 | 21.6% | 9536.512 | 49.3% | 21765.182 | 39.67% | 17512.65 | 0.2583% | 114.05024 | 0.2563% | 113.16805 | 0.2669% | 0.02767% | 12.21379 | 20.8% | 98.3547072 | 89.33% | 89.75% | 519 | 8.869% | 22.33% | 21.59% | 105.6251943 | 102.1308834 |  | 0 |  | 1691.92 | 0
12 | 1 | Димитър Цончев | 12966 | 0 | 16797 | 0.1 | 4.2 | 15848 | 1.6 | 15942 | 6.7% | 14874 | 70.4% | 10471.296 | 25.7% | 3822.618 | 3.9% | 23.14% | 580.086 | 22.4% | 3331.776 | 48.8% | 7258.512 | 41% | 6098.34 | 0.249% | 37.03626 | 0.251% | 37.33374 | 0.2612% | 0.025% | 3.7185 | 20.94% | 32.8833384 | 90.15% | 90.53% | 172 | 8.7% | 22.37% | 21.22% | 35.1289532 | 33.3230392 | 1.58 |  | 1863.92
| 2 | Цвета Владова | 13100 | 0 | 10141 | 0.5 | 3.3 | 10307 | 3.4 | 15699 | 7.6% | 14506 | 63.6% | 9225.816 | 32% | 4641.92 | 4.4% | 23.2% | 638.264 | 21.5% | 3118.79 | 49.4% | 7165.964 | 40% | 5802.4 | 0.224% | 32.49344 | 0.224% | 32.49344 | 0.2517% | 0.024% | 3.48144 | 21.01% | 30.972942 | 89.39% | 90.56% | 162 | 9% | 22.41% | 21.4% | 33.036822 | 31.54788 | 1.5 |  | 2025.92
| 3 | Николинка Мутафова | 14700 | 1 | 15999 | 0.3 | 3.7 | 14673 | 3.5 | 15827 | 6.9% | 14735 | 69.7% | 10270.295 | 22.5% | 3315.375 | 7.8% | 22.57% | 1149.33 | 20.4% | 3005.94 | 50.5% | 7441.175 | 40% | 5894 | 0.22% | 32.417 | 0.226% | 33.3011 | 0.2441% | 0.023% | 3.38905 | 20.79% | 31.405374 | 89.92% | 90.68% | 166 | 9% | 21.57% | 20.3% | 32.583642 | 30.66518 | 1.55 |  | 2191.92
| Общо |  | 40766 |  | 42937 |  |  | 40828 |  | 47468 | 7.064% | 44115 | 67.93% | 29967.407 | 26.7% | 11779.913 | 5.367% |  | 2367.68 | 21.44% | 9456.506 | 49.57% | 21865.651 | 40.34% | 17794.74 | 0.2311% | 101.9467 | 0.2338% | 103.12828 | 0.2524% | 0.024% | 10.58899 | 20.91% | 95.2616544 | 89.84% | 90.59% | 500 | 8.897% | 22.12% | 20.97% | 100.7494172 | 95.5360992 |  | 0 |  | 2191.92 | 0
13 | 1 | Димитър Цончев | 13000 | 0 | 15736 | 0.6 | 3.7 | 15215 | 3.2 | 16089 | 7.4% | 14898 | 51.7% | 7702.266 | 44.9% | 6689.202 | 3.4% | 21.67% | 506.532 | 22% | 3277.56 | 50.8% | 7568.184 | 39% | 5810.22 | 0.224% | 33.37152 | 0.221% | 32.92458 | 0.246% | 0.025% | 3.7245 | 21% | 31.63545 | 88.79% | 89.94% | 165 | 8.7% | 21.86% | 20.58% | 32.930997 | 31.002741 | 1.56 |  | 2356.92
| 2 | Цвета Владова | 19800 | 1 | 14907 | 0.7 | 4.4 | 14854 | 3 | 16490 | 6.6% | 15402 | 59.5% | 9164.19 | 37.2% | 5729.544 | 3.3% | 24.7% | 508.266 | 23% | 3542.46 | 49% | 7546.98 | 42% | 6468.84 | 0.219% | 33.73038 | 0.217% | 33.42234 | 0.2516% | 0.026% | 4.00452 | 21.21% | 33.583914 | 88.13% | 89.77% | 174 | 9% | 21.94% | 20.51% | 34.739796 | 32.475534 | 1.52 |  | 2530.92
| 3 | Георги Томов | 14200 | 1 | 16498 | 0.4 | 3.6 | 16090 | 3.2 | 16702 | 7.4% | 15466 | 64.3% | 9944.638 | 31.6% | 4887.256 | 4.1% | 24.6% | 634.106 | 24.3% | 3758.238 | 47.8% | 7392.748 | 43% | 6650.38 | 0.224% | 34.64384 | 0.219% | 33.87054 | 0.2614% | 0.027% | 4.17582 | 20.48% | 33.2132352 | 87.79% | 89.78% | 179 | 9.4% | 22.35% | 20.9% | 36.245889 | 33.894366 | 1.55 |  | 2709.92
| Общо |  | 47000 |  | 47141 |  |  | 46159 |  | 49281 | 7.132% | 45766 | 58.58% | 26811.094 | 37.81% | 17306.002 | 3.603% |  | 1648.904 | 23.11% | 10578.258 | 49.18% | 22507.912 | 41.36% | 18929.44 | 0.2223% | 101.74574 | 0.219% | 100.21746 | 0.2531% | 0.02601% | 11.90484 | 20.89% | 98.4325992 | 88.23% | 89.83% | 518 | 9.043% | 22.05% | 20.67% | 103.916682 | 97.372641 | 0.217 | 0 |  | 2709.92 | 0
14 | 1 | Мария Лачева | 2674 | 0 | 12705 | 0.8 | 3.6 | 12267 | 3.5 | 16476 | 6.7% | 15372 | 77% | 11836.44 | 16.6% | 2551.752 | 6.4% | 22.91% | 983.808 | 23.9% | 3673.908 | 48.4% | 7440.048 | 42% | 6456.24 | 0.227% | 34.89444 | 0.223% | 34.27956 | 0.2449% | 0.028% | 4.30416 | 20.47% | 34.0141802 | 87.56% | 88.69% | 182 | 8.7% | 20.07% | 19.05% | 33.3495162 | 31.654623 | 1.6 | 1013.36 | 1878.56
| 2 | Цвета Владова | 19600 | 4 | 14850 | 1.5 | 5.5 | 14632 | 3.9 | 15964 | 7.3% | 14799 | 70% | 10359.3 | 24.5% | 3625.755 | 5.5% | 23.33% | 813.945 | 24.6% | 3640.554 | 48.7% | 7207.113 | 43% | 6363.57 | 0.24% | 35.5176 | 0.228% | 33.74172 | 0.2657% | 0.028% | 4.14372 | 21.37% | 33.8000742 | 87.83% | 89.57% | 174 | 9.1% | 22.24% | 20.9% | 35.1761184 | 33.056694 | 1.52 |  | 2052.56
| 3 | Георги Томов | 17500 | 0 | 16406 | 1.2 | 5.3 | 15392 | 3.7 | 15480 | 6.5% | 14474 | 58.5% | 8467.29 | 29.3% | 4240.882 | 12.2% | 20.28% | 1765.828 | 21.3% | 3082.962 | 50.2% | 7265.948 | 42% | 6079.08 | 0.243% | 35.17182 | 0.23% | 33.2902 | 0.2646% | 0.026% | 3.76324 | 21.14% | 32.7513564 | 88.8% | 90.28% | 171 | 9.4% | 22.29% | 21.02% | 34.5330054 | 32.5654452 | 1.55 |  | 2223.56
| Общо |  | 39774 |  | 43961 |  |  | 42291 |  | 47920 | 6.835% | 44645 | 68.68% | 30663.03 | 23.34% | 10418.389 | 7.982% |  | 3563.581 | 23.29% | 10397.424 | 49.08% | 21913.109 | 42.33% | 18898.89 | 0.2365% | 105.58386 | 0.2269% | 101.31148 | 0.2582% | 0.02735% | 12.21112 | 20.99% | 100.5656108 | 88.06% | 89.52% | 527 | 9.059% | 21.51% | 20.3% | 103.05864 | 97.2767622 |  | 1013.36 |  | 2223.56 | 0
15 | 1 | Мария Лачева | 3352 | 1 | 13650 | 2.9 | 9.2 | 13208 | 3.2 | 15045 | 6.2% | 14112 | 75.8% | 10696.896 | 12.7% | 1792.224 | 11.5% | 23.53% | 1622.88 | 20.7% | 2921.184 | 50.9% | 7183.008 | 41% | 5785.92 | 0.243% | 34.29216 | 0.24% | 33.8688 | 0.2551% | 0.024% | 3.38688 | 21.46% | 31.7406276 | 90.1% | 90.69% | 162 | 8.7% | 22.05% | 21.15% | 32.613273 | 31.282119 | 1.56 | 1006.94 | 1378.62
| 2 | Николинка Мутафова | 21700 | 6 | 16475 | 1 | 4.5 | 15360 | 3.2 | 15473 | 7.1% | 14374 | 65.7% | 9443.718 | 31.5% | 4527.81 | 2.8% | 23.85% | 402.472 | 21.9% | 3147.906 | 50% | 7187 | 41% | 5893.34 | 0.249% | 35.79126 | 0.246% | 35.36004 | 0.2868% | 0.024% | 3.44976 | 21.1% | 35.407488 | 90.35% | 91.73% | 184 | 8.8% | 22.51% | 21.27% | 37.7735808 | 35.6927616 | 1.6 |  | 1562.62
| 3 | Георги Томов | 19731 | 0 | 16323 | 0.4 | 3 | 15921 | 2.5 | 15301 | 6.5% | 14306 | 81.8% | 11702.308 | 13.9% | 1988.534 | 4.3% | 23.22% | 615.158 | 21.5% | 3075.79 | 49.5% | 7081.47 | 42% | 6008.52 | 0.265% | 37.9109 | 0.264% | 37.76784 | 0.2859% | 0.024% | 3.43344 | 20.8% | 35.13224 | 91.01% | 91.7% | 185 | 8.7% | 22.18% | 21.13% | 37.463129 | 35.6896265 | 1.55 |  | 1747.62
| Общо |  | 44783 |  | 46448 |  |  | 44489 |  | 45819 | 6.604% | 42792 | 74.41% | 31842.922 | 19.42% | 8308.568 | 6.171% |  | 2640.51 | 21.37% | 9144.88 | 50.13% | 21451.478 | 41.33% | 17687.78 | 0.2524% | 107.99432 | 0.25% | 106.99668 | 0.276% | 0.024% | 10.27008 | 21.12% | 102.2803556 | 90.5% | 91.4% | 531 | 8.735% | 22.25% | 21.18% | 107.8499828 | 102.6645071 |  | 1006.94 |  | 1747.62 | 0
16 | 1 | Мария Лачева | 4402 | 0 | 11231 | 0.7 | 4.6 | 10565 | 4 | 15461 | 7% | 14379 | 78.6% | 11301.894 | 16.5% | 2372.535 | 4.9% | 22.64% | 704.571 | 22.4% | 3220.896 | 49.1% | 7060.089 | 42% | 6039.18 | 0.275% | 39.54225 | 0.269% | 38.67951 | 0.2734% | 0.025% | 3.59475 | 21.32% | 34.918962 | 90.81% | 90.96% | 179 | 8.5% | 21.81% | 21.22% | 35.7215085 | 34.755177 | 1.55 | 1009.38 | 854.76 | -62.48
| 2 | Николинка Мутафова | 20900 | 3 | 16396 | 0.6 | 3.5 | 15899 | 3.8 | 15634 | 7.1% | 14524 | 69.4% | 10079.656 | 25.2% | 3660.048 | 5.4% | 26.5% | 784.296 | 22.7% | 3296.948 | 49.8% | 7232.952 | 42% | 6100.08 | 0.268% | 38.92432 | 0.274% | 39.79576 | 0.3146% | 0.025% | 3.631 | 21.38% | 39.5589864 | 90.98% | 92.15% | 204 | 9.3% | 22.73% | 21.68% | 42.0568644 | 40.1140704 | 1.65 |  | 1058.76
| 3 | Димитър Цончев | 18891 | 0 | 18774 | 0.5 | 3.7 | 17968 | 2.5 | 15795 | 7.2% | 14658 | 60.2% | 8824.116 | 32.3% | 4734.534 | 7.5% | 23.6% | 1099.35 | 22.9% | 3356.682 | 48.4% | 7094.472 | 42% | 6156.36 | 0.274% | 40.16292 | 0.283% | 41.48214 | 0.2819% | 0.025% | 3.6645 | 21.18% | 36.2745624 | 91.27% | 91.24% | 188 | 8.9% | 21.99% | 21.73% | 37.6618332 | 37.2165364 | 1.55 |  | 1246.76
| Общо |  | 44193 |  | 46401 |  |  | 44432 |  | 46890 | 7.101% | 43561 | 69.34% | 30205.666 | 24.72% | 10767.117 | 5.942% |  | 2588.217 | 22.67% | 9874.526 | 49.1% | 21387.513 | 42% | 18295.62 | 0.2723% | 118.62949 | 0.2754% | 119.95741 | 0.29% | 0.025% | 10.89025 | 21.29% | 110.7525108 | 91.03% | 91.48% | 571 | 8.918% | 22.18% | 21.55% | 115.4402061 | 112.0857838 |  | 1009.38 |  | 1246.76 | 0
17 | 1 | Цвета Владова | 4500 | 1 | 10960 | 0.3 | 3 | 10736 | 4 | 15799 | 7.1% | 14677 | 67.1% | 9848.267 | 26.4% | 3874.728 | 6.5% | 21.43% | 954.005 | 22.2% | 3258.294 | 48.7% | 7147.699 | 43% | 6311.11 | 0.272% | 39.92144 | 0.288% | 42.26976 | 0.3324% | 0.026% | 3.81602 | 21.5% | 43.294335 | 91.08% | 92.28% | 223 | 9.7% | 22.33% | 21.77% | 44.9656977 | 43.8380313 | 1.6 | 1006.88 | 454.62 | -8.26
| 2 | Николинка Мутафова | 20800 | 3 | 16494 | 0.5 | 3.4 | 15452 | 4 | 15891 | 6.3% | 14890 | 66.8% | 9946.52 | 24.3% | 3618.27 | 8.9% | 21.34% | 1325.21 | 21.5% | 3201.35 | 49.8% | 7415.22 | 42% | 6253.8 | 0.282% | 41.9898 | 0.28% | 41.692 | 0.2911% | 0.025% | 3.7225 | 20.98% | 37.6356024 | 91.18% | 91.52% | 198 | 9.4% | 22.09% | 20.95% | 39.6268092 | 37.581786 | 1.6 |  | 652.62
| 3 | Димитър Цончев | 18100 | 2 | 19186 | 0.3 | 3.9 | 18491 | 2.5 | 15947 | 6.6% | 14894 | 67.9% | 10113.026 | 29.2% | 4349.048 | 2.9% | 21.94% | 431.926 | 21.3% | 3172.422 | 51% | 7595.94 | 41% | 6106.54 | 0.276% | 41.10744 | 0.27% | 40.2138 | 0.2877% | 0.025% | 3.7235 | 21.12% | 36.436224 | 90.85% | 91.41% | 190 | 9.2% | 22.68% | 21.73% | 39.127536 | 37.488596 | 1.6 |  | 842.62
| Общо |  | 43400 |  | 46640 |  |  | 44679 |  | 47637 | 6.666% | 44461 | 67.27% | 29907.813 | 26.63% | 11842.046 | 6.098% |  | 2711.141 | 21.66% | 9632.066 | 49.84% | 22158.859 | 42% | 18671.45 | 0.2767% | 123.01868 | 0.2793% | 124.17556 | 0.3036% | 0.02533% | 11.26202 | 21.2% | 117.3661614 | 91.04% | 91.76% | 611 | 9.447% | 22.37% | 21.48% | 123.7200429 | 118.9084133 |  | 1006.88 |  | 842.62 | 0
18 | 1 | Цвета Владова | 15000 | 0 | 18492 | 0.6 | 4.1 | 17696 | 2.4 | 15878 | 7.2% | 14735 | 69.7% | 10270.295 | 25.1% | 3698.485 | 5.2% | 21.81% | 766.22 | 21.4% | 3153.29 | 50.2% | 7396.97 | 40% | 5894 | 0.281% | 41.40535 | 0.272% | 40.0792 | 0.2964% | 0.025% | 3.68375 | 20.76% | 37.70016 | 90.92% | 91.67% | 200 | 9.2% | 22.02% | 20.95% | 39.98832 | 38.0452 | 1.55 |  | 1042.62
| 2 | Иванка Копаранска | 16600 | 0 | 10860 | 0.3 | 3.4 | 10716 | 5 | 15788 | 8% | 14525 | 68.4% | 9935.1 | 25.1% | 3645.775 | 6.5% | 22.41% | 944.125 | 21.8% | 3166.45 | 49.8% | 7233.45 | 41% | 5955.25 | 0.262% | 38.0555 | 0.258% | 37.4745 | 0.2937% | 0.024% | 3.486 | 20.97% | 37.2787884 | 90.8% | 91.93% | 196 | 9.3% | 22.04% | 21.13% | 39.1809488 | 37.5632236 | 1.6 |  | 1238.62
| 3 | Димитър Цончев | 13770 | 0 | 17472 | 0.5 | 4.2 | 16703 | 2.5 | 15655 | 8.6% | 14309 | 43.2% | 6181.488 | 54% | 7726.86 | 2.8% | 22.42% | 400.652 | 21.6% | 3090.744 | 49.9% | 7140.191 | 39% | 5580.51 | 0.252% | 36.05868 | 0.252% | 36.05868 | 0.2614% | 0.024% | 3.43416 | 21.51% | 32.8122144 | 90.58% | 90.92% | 168 | 9.2% | 22.27% | 21.41% | 33.9715488 | 32.6596704 | 1.55 |  | 1406.62
| Общо |  | 45370 |  | 46824 |  |  | 45115 |  | 47321 | 7.93% | 43569 | 60.56% | 26386.883 | 34.59% | 15071.12 | 4.845% |  | 2110.997 | 21.6% | 9410.484 | 49.97% | 21770.611 | 40% | 17429.76 | 0.2651% | 115.51953 | 0.2608% | 113.61238 | 0.284% | 0.02434% | 10.60391 | 21.08% | 107.7911628 | 90.77% | 91.53% | 564 | 9.235% | 22.11% | 21.16% | 113.1408176 | 108.268094 |  | 0 |  | 1406.62 | 0
19 | 1 | Цвета Владова | 11800 | 1 | 16881 | 0.7 | 5 | 16259 | 1.9 | 15874 | 7.1% | 14747 | 58.5% | 8626.995 | 36% | 5308.92 | 5.5% | 22.95% | 811.085 | 22.5% | 3318.075 | 49.5% | 7299.765 | 41% | 6046.27 | 0.259% | 38.19473 | 0.269% | 39.66943 | 0.2768% | 0.024% | 3.53928 | 21.18% | 36.3874518 | 91.18% | 91.43% | 189 | 9.1% | 21.7% | 20.67% | 37.280817 | 35.5112667 | 1.55 |  | 1595.62
| 2 | Георги Томов | 19600 | 3 | 16236 | 0.2 | 3.4 | 15738 | 2 | 15856 | 8% | 14588 | 69.7% | 10167.836 | 26.6% | 3880.408 | 3.7% | 23.22% | 539.756 | 21.9% | 3194.772 | 50% | 7294 | 41% | 5981.08 | 0.262% | 38.22056 | 0.266% | 38.80408 | 0.3066% | 0.025% | 3.647 | 21% | 38.59884 | 90.71% | 91.95% | 204 | 9.9% | 22.35% | 21.13% | 41.080194 | 38.8377852 | 1.55 |  | 1799.62
| 3 | Мария Лачева | 15500 | 0 | 15837 | 0.4 | 3.2 | 15410 | 1.6 | 15850 | 7.3% | 14693 | 79.2% | 11636.856 | 17.5% | 2571.275 | 3.3% | 21.06% | 484.869 | 22.1% | 3247.153 | 49.3% | 7243.649 | 39% | 5730.27 | 0.256% | 37.61408 | 0.26% | 38.2018 | 0.2653% | 0.024% | 3.52632 | 20.98% | 33.4538688 | 90.87% | 91.05% | 176 | 9.4% | 22.23% | 20.85% | 35.4470688 | 33.246576 | 1.58 |  | 1975.62
| Общо |  | 46900 |  | 48954 |  |  | 47407 |  | 47580 | 7.467% | 44028 | 69.12% | 30431.687 | 26.71% | 11760.603 | 4.169% |  | 1835.71 | 22.17% | 9760 | 49.6% | 21837.414 | 40.33% | 17757.62 | 0.259% | 114.02937 | 0.265% | 116.67531 | 0.2828% | 0.02433% | 10.7126 | 21.05% | 108.4401606 | 90.92% | 91.5% | 569 | 9.48% | 22.09% | 20.88% | 113.8080798 | 107.5956279 |  | 0 |  | 1975.62 | 0
20 | 1 | Иванка Копаранска | 3800 | 1 | 10054 | 0.3 | 3.9 | 9642 | 3.6 | 15817 | 7.1% | 14694 | 78.2% | 11490.708 | 19.9% | 2924.106 | 1.9% | 21.08% | 279.186 | 22.6% | 3320.844 | 49.3% | 7244.142 | 42% | 6171.48 | 0.264% | 38.79216 | 0.263% | 38.64522 | 0.2771% | 0.025% | 3.6735 | 21.31% | 36.3770224 | 90.6% | 91.08% | 188 | 9.2% | 21.7% | 20.28% | 37.042768 | 34.6187712 | 1.55 | 1007.7 | 1155.92
| 2 | Георги Томов | 20030 | 2 | 16565 | 0.2 | 3.7 | 15991 | 3.3 | 15700 | 7.3% | 14554 | 65.8% | 9576.532 | 29.6% | 4307.984 | 4.6% | 25.54% | 669.484 | 22.6% | 3289.204 | 48.1% | 7000.474 | 42% | 6112.68 | 0.258% | 37.54932 | 0.263% | 38.27702 | 0.2976% | 0.025% | 3.6385 | 21.13% | 37.3715745 | 90.6% | 91.7% | 195 | 9.3% | 22.43% | 21.13% | 39.6708195 | 37.3715745 | 1.55 |  | 1350.92
| 3 | Мария Лачева | 18000 | 2 | 17547 | 0.7 | 2.3 | 17100 | 1.9 | 15607 | 7.2% | 14483 | 78.8% | 11412.604 | 18.9% | 2737.287 | 2.3% | 20.6% | 333.109 | 22.8% | 3302.124 | 48.7% | 7053.221 | 42% | 6082.86 | 0.257% | 37.22131 | 0.263% | 38.09029 | 0.265% | 0.025% | 3.62075 | 21.61% | 33.5534148 | 90.6% | 90.67% | 171 | 9.2% | 22.39% | 21.06% | 34.7645052 | 32.6994408 | 1.55 |  | 1521.92
| Общо |  | 41830 |  | 44166 |  |  | 42733 |  | 47124 | 7.2% | 43731 | 74.27% | 32479.844 | 22.8% | 9969.377 | 2.931% |  | 1281.779 | 22.67% | 9912.172 | 48.7% | 21297.837 | 42% | 18367.02 | 0.2597% | 113.56279 | 0.263% | 115.01253 | 0.2799% | 0.025% | 10.93275 | 21.35% | 107.3020117 | 90.6% | 91.17% | 554 | 9.235% | 22.17% | 20.82% | 111.4780927 | 104.6897865 |  | 1007.7 |  | 1521.92 | 0
21 | 1 | Иванка Копаранска | 6900 | 0 | 9548 | 0.2 | 3.6 | 9547 | 4.5 | 16409 | 6.1% | 15408 | 72% | 11093.76 | 21.4% | 3297.312 | 6.6% | 22.16% | 1016.928 | 24.2% | 3728.736 | 48.9% | 7534.512 | 43% | 6625.44 | 0.259% | 39.90672 | 0.269% | 41.44752 | 0.2817% | 0.026% | 4.00608 | 21.2% | 36.726244 | 90.45% | 90.87% | 191 | 9.3% | 22.74% | 20.97% | 39.3940938 | 36.3277989 | 1.6 | 508.08 | 1204.84
| 2 | Димитър Цончев | 19000 | 2 | 17597 | 0.6 | 4.2 | 16293 | 4 | 16638 | 6% | 15640 | 52.1% | 8148.44 | 45.6% | 7131.84 | 2.3% | 24.34% | 359.72 | 25% | 3910 | 45.3% | 7084.92 | 42% | 6568.8 | 0.266% | 41.6024 | 0.265% | 41.446 | 0.273% | 0.027% | 4.2228 | 21.19% | 36.718032 | 89.93% | 90.22% | 190 | 8.8% | 22.2% | 20.88% | 38.46816 | 36.180864 | 1.6 |  | 1394.84
| 3 | Мария Лачева | 15800 | 0 | 15751 | 0.4 | 3.3 | 15011 | 4.3 | 16709 | 6.4% | 15640 | 61.7% | 9649.88 | 34% | 5317.6 | 4.3% | 23.22% | 672.52 | 25.8% | 4035.12 | 46.6% | 7288.24 | 43% | 6725.2 | 0.258% | 40.3512 | 0.259% | 40.5076 | 0.2713% | 0.026% | 4.0664 | 20.75% | 36.29424 | 90.07% | 90.52% | 192 | 8.9% | 21.93% | 20.86% | 38.3582016 | 36.4866432 | 1.6 |  | 1586.84
| Общо |  | 41700 |  | 42896 |  |  | 40851 |  | 49756 | 6.167% | 46688 | 61.88% | 28892.08 | 33.73% | 15746.752 | 4.389% |  | 2049.168 | 25% | 11673.856 | 46.92% | 21907.672 | 42.67% | 19919.44 | 0.261% | 121.86032 | 0.2643% | 123.40112 | 0.2753% | 0.02633% | 12.29528 | 21.05% | 109.738516 | 90.15% | 90.54% | 573 | 9% | 22.29% | 20.9% | 116.2204554 | 108.9953061 |  | 508.08 |  | 1586.84 | 0
22 | 1 | Иванка Копаранска | 4685 | 0 | 14044 | 0.4 | 3.7 | 14055 | 4.7 | 16661 | 7.4% | 15428 | 80.2% | 12373.256 | 15.3% | 2360.484 | 4.5% | 24.29% | 694.26 | 25% | 3857 | 46.7% | 7204.876 | 43% | 6634.04 | 0.268% | 41.34704 | 0.26% | 40.1128 | 0.2702% | 0.027% | 4.16556 | 21.02% | 36.534862 | 89.73% | 90.12% | 191 | 9% | 21.59% | 20.35% | 37.525579 | 35.370335 | 1.6 | 1064.66 | 746.62 | 33.44
| 2 | Димитър Цончев | 22215 | 3 | 17551 | 0.5 | 4.5 | 16501 | 4 | 16782 | 7% | 15607 | 81.5% | 12719.705 | 11.5% | 1794.805 | 7% | 24.61% | 1092.49 | 26% | 4057.82 | 46.9% | 7319.683 | 42% | 6554.94 | 0.242% | 37.76894 | 0.25% | 39.0175 | 0.2491% | 0.027% | 4.21389 | 21.13% | 33.8844906 | 89.31% | 89.27% | 177 | 9.4% | 21.62% | 20.22% | 34.6702644 | 32.4251964 | 1.6 |  | 923.62
| 3 | Цвета Владова | 19300 | 0 | 16752 | 1.1 | 5.7 | 16211 | 4.1 | 16776 | 7.2% | 15568 | 60% | 9340.8 | 34.1% | 5308.688 | 5.9% | 24.78% | 918.512 | 26.5% | 4125.52 | 45.2% | 7036.736 | 43% | 6694.24 | 0.249% | 38.76432 | 0.248% | 38.60864 | 0.2584% | 0.027% | 4.20336 | 20.76% | 33.438132 | 89.23% | 89.66% | 177 | 9% | 22.37% | 21.18% | 36.031359 | 34.114626 | 1.55 |  | 1100.62
| Общо |  | 46200 |  | 48347 |  |  | 46767 |  | 50219 | 7.2% | 46603 | 73.89% | 34433.761 | 20.31% | 9463.977 | 5.805% |  | 2705.262 | 25.84% | 12040.34 | 46.27% | 21561.295 | 42.67% | 19883.22 | 0.2529% | 117.8803 | 0.2526% | 117.73894 | 0.2592% | 0.027% | 12.58281 | 20.97% | 103.8574846 | 89.43% | 89.7% | 545 | 9.13% | 21.86% | 20.58% | 108.2272024 | 101.9101574 |  | 1064.66 |  | 1100.62 | 0
23 | 1 | Георги Томов | 4801 | 0 | 14572 | 2.2 | 4.1 | 14328 | 4.1 | 16526 | 7.8% | 15237 | 72.7% | 11077.299 | 16.8% | 2559.816 | 10.5% | 25.59% | 1599.885 | 24.9% | 3794.013 | 48.1% | 7328.997 | 43% | 6551.91 | 0.26% | 39.6162 | 0.253% | 38.54961 | 0.2621% | 0.029% | 4.41873 | 20.04% | 32.64516 | 88.67% | 89.05% | 180 | 9.5% | 21.8% | 21.36% | 35.5122 | 34.79544 | 1.55 | 1061.56 | 222.1 | 3.04
| 2 | Димитър Цончев | 19599 | 6 | 17067 | 1.8 | 5.7 | 16372 | 3.9 | 16700 | 7.4% | 15464 | 72.8% | 11257.792 | 15.8% | 2443.312 | 11.4% | 26.09% | 1762.896 | 25.5% | 3943.32 | 45.6% | 7051.584 | 41% | 6340.24 | 0.241% | 37.26824 | 0.236% | 36.49504 | 0.241% | 0.029% | 4.48456 | 20.33% | 30.7257455 | 87.84% | 88.08% | 167 | 9.5% | 21.69% | 21.22% | 32.7811815 | 32.070847 | 1.56 |  | 389.1
| 3 | Цвета Владова | 21935 | 1 | 18496 | 2 | 5.5 | 18385 | 3.5 | 16937 | 7.1% | 15734 | 66.4% | 10447.376 | 24.8% | 3902.032 | 8.8% | 25.9% | 1384.592 | 26.2% | 4122.308 | 47.2% | 7426.448 | 43% | 6765.62 | 0.234% | 36.81756 | 0.237% | 37.28958 | 0.2469% | 0.028% | 4.40552 | 20.63% | 33.04926 | 88.31% | 88.78% | 178 | 10% | 21.5% | 20.9% | 34.443 | 33.4818 | 1.55 |  | 567.1
| Общо |  | 46335 |  | 50135 |  |  | 49085 |  | 50163 | 7.43% | 46435 | 70.6% | 32782.467 | 19.18% | 8905.16 | 10.22% |  | 4747.373 | 25.54% | 11859.641 | 46.96% | 21807.029 | 42.33% | 19657.77 | 0.2449% | 113.702 | 0.2419% | 112.33423 | 0.2499% | 0.02866% | 13.30881 | 20.34% | 96.4201655 | 88.28% | 88.65% | 525 | 9.67% | 21.66% | 21.16% | 102.7363815 | 100.348087 |  | 1061.56 |  | 567.1 | 0
24 | 1 | Георги Томов | 4659 | 0 | 10456 | 2.1 | 4.7 | 9663 | 6.3 | 16985 | 7% | 15796 | 61.8% | 9761.928 | 29.6% | 4675.616 | 8.6% | 25.8% | 1358.456 | 26.3% | 4154.348 | 46.6% | 7360.936 | 43% | 6792.28 | 0.251% | 39.64796 | 0.248% | 39.17408 | 0.2552% | 0.029% | 4.58084 | 21.04% | 34.9196672 | 88.43% | 88.76% | 184 | 9.8% | 21.53% | 20.81% | 35.7329104 | 34.5379408 | 1.55 | 533.72 | 233.34 | 15.96
| 2 | Мария Лачева | 18300 | 5 | 16645 | 1.7 | 3.9 | 16032 | 6 | 17454 | 7.5% | 16145 | 76% | 12270.2 | 21.7% | 3503.465 | 2.3% | 27.34% | 371.335 | 26.5% | 4278.425 | 46.1% | 7442.845 | 44% | 7103.8 | 0.254% | 41.0083 | 0.259% | 41.81555 | 0.2589% | 0.032% | 5.1664 | 20.54% | 34.0783248 | 87.78% | 87.77% | 186 | 10.8% | 22.08% | 22.05% | 36.6333696 | 36.583596 | 1.6 |  | 419.34
| 3 | Цвета Владова | 16423 | 2 | 16471 | 1.2 | 5.8 | 16132 | 5.6 | 17525 | 7.3% | 16246 | 67.6% | 10982.296 | 27.9% | 4532.634 | 4.5% | 28.12% | 731.07 | 27.4% | 4451.404 | 45.9% | 7456.914 | 43% | 6985.78 | 0.254% | 41.26484 | 0.259% | 42.07714 | 0.2708% | 0.032% | 5.19872 | 20.81% | 36.9535656 | 87.78% | 88.31% | 196 | 9.4% | 21.85% | 21.63% | 38.800356 | 38.4096888 | 1.55 |  | 615.34
| Общо |  | 39382 |  | 43572 |  |  | 41827 |  | 51964 | 7.269% | 48187 | 68.51% | 33014.424 | 26.38% | 12711.715 | 5.107% |  | 2460.861 | 26.74% | 12884.177 | 46.2% | 22260.695 | 43.34% | 20881.86 | 0.253% | 121.9211 | 0.2554% | 123.06677 | 0.2617% | 0.03102% | 14.94596 | 20.79% | 105.9515576 | 87.99% | 88.27% | 566 | 9.99% | 21.82% | 21.5% | 111.166636 | 109.5312256 |  | 533.72 |  | 615.34 | 0
25 | 1 | Георги Томов | 17287 | 0 | 17721 | 0.4 | 3.5 | 17527 | 5.4 | 17572 | 6.5% | 16430 | 64.3% | 10564.49 | 34.5% | 5668.35 | 1.2% | 27.21% | 197.16 | 27.1% | 4452.53 | 45.8% | 7524.94 | 43% | 7064.9 | 0.259% | 42.5537 | 0.268% | 44.0324 | 0.2866% | 0.033% | 5.4219 | 20.29% | 38.3775205 | 87.83% | 88.62% | 209 | 9.5% | 22.03% | 21.22% | 41.6686435 | 40.136569 | 1.55 |  | 824.34
| 2 | Мария Лачева | 20800 | 3 | 18230 | 0.6 | 3.3 | 17231 | 5.2 | 17445 | 6.9% | 16241 | 70.1% | 11384.941 | 27.9% | 4531.239 | 2% | 28.11% | 324.82 | 27.6% | 4482.516 | 45.3% | 7357.173 | 43% | 6983.63 | 0.273% | 44.33793 | 0.289% | 46.93649 | 0.2889% | 0.033% | 5.35953 | 20.03% | 39.1979088 | 88.73% | 88.72% | 216 | 9.4% | 21.24% | 20.68% | 41.5658304 | 40.4699328 | 1.62 |  | 1040.34
| 3 | Николинка Мутафова | 18000 | 1 | 18985 | 0.3 | 3.6 | 18551 | 4.5 | 17394 | 7.2% | 16142 | 69.8% | 11267.116 | 23% | 3712.66 | 7.2% | 25.84% | 1162.224 | 27% | 4358.34 | 47.2% | 7619.024 | 43% | 6941.06 | 0.267% | 43.09914 | 0.274% | 44.22908 | 0.2706% | 0.032% | 5.16544 | 20.72% | 39.218816 | 88.46% | 88.31% | 208 | 9% | 20.35% | 19.66% | 38.51848 | 37.212448 | 1.65 |  | 1248.34
| Общо |  | 56087 |  | 54936 |  |  | 53309 |  | 52411 | 6.865% | 48813 | 68.05% | 33216.547 | 28.5% | 13912.249 | 3.45% |  | 1684.204 | 27.23% | 13293.386 | 46.1% | 22501.137 | 43% | 20989.59 | 0.2663% | 129.99077 | 0.277% | 135.19797 | 0.2821% | 0.03267% | 15.94687 | 20.35% | 116.7942453 | 88.35% | 88.56% | 633 | 9.302% | 21.21% | 20.52% | 121.7529539 | 117.8189498 |  | 0 |  | 1248.34 | 0
26 | 1 | Димитър Цончев | 13724 | 0 | 15983 | 0.2 | 3.7 | 15474 | 5.1 | 17565 | 6.8% | 16371 | 68.3% | 11181.393 | 26.2% | 4289.202 | 5.5% | 24.87% | 900.405 | 26.8% | 4387.428 | 46.6% | 7628.886 | 42% | 6875.82 | 0.271% | 44.36541 | 0.278% | 45.51138 | 0.2732% | 0.032% | 5.23872 | 21.03% | 38.35872 | 88.62% | 88.42% | 200 | 8.8% | 21.65% | 20.58% | 39.4896 | 37.53792 | 1.65 |  | 1448.34
| 2 | Мария Лачева | 16200 | 0 | 15539 | 0.6 | 3 | 15129 | 5.3 | 17438 | 6.9% | 16235 | 77.5% | 12582.125 | 19.4% | 3149.59 | 3.1% | 26.29% | 503.285 | 27.3% | 4432.155 | 46% | 7468.1 | 43% | 6981.05 | 0.258% | 41.8863 | 0.269% | 43.67215 | 0.2861% | 0.03% | 4.8705 | 20.85% | 38.284353 | 88.98% | 89.63% | 202 | 9.1% | 22.64% | 21.59% | 41.5711152 | 39.6431262 | 1.65 |  | 1650.34
| 3 | Николинка Мутафова | 17500 | 1 | 16043 | 0.5 | 3.8 | 15318 | 6 | 17184 | 6.3% | 16101 | 66.6% | 10723.266 | 27.2% | 4379.472 | 6.2% | 23.61% | 998.262 | 26.8% | 4315.068 | 45.9% | 7390.359 | 43% | 6923.43 | 0.27% | 43.4727 | 0.288% | 46.37088 | 0.2885% | 0.029% | 4.66929 | 21.24% | 40.0537548 | 90.05% | 90.07% | 207 | 8.9% | 22.16% | 20.72% | 41.7886632 | 39.0731544 | 1.6 |  | 1857.34
| Общо |  | 47424 |  | 47565 |  |  | 45921 |  | 52187 | 6.669% | 48707 | 70.8% | 34486.784 | 24.26% | 11818.264 | 4.931% |  | 2401.952 | 26.97% | 13134.651 | 46.17% | 22487.345 | 42.66% | 20780.3 | 0.2663% | 129.72441 | 0.2783% | 135.55441 | 0.2826% | 0.03034% | 14.77851 | 21.04% | 116.6968278 | 89.23% | 89.38% | 609 | 8.933% | 22.15% | 20.96% | 122.8493784 | 116.2542006 |  | 0 |  | 1857.34 | 0
27 | 1 | Димитър Цончев | 4082 | 0 | 12855 | 0.3 | 4.4 | 13015 | 6.5 | 16683 | 6.4% | 15615 | 63.7% | 9946.755 | 26% | 4059.9 | 10.3% | 22.75% | 1608.345 | 24.9% | 3888.135 | 49.2% | 7682.58 | 43% | 6714.45 | 0.262% | 40.9113 | 0.284% | 44.3466 | 0.2801% | 0.029% | 4.52835 | 21.21% | 37.261728 | 89.91% | 89.76% | 192 | 8.5% | 22.32% | 21.45% | 39.211776 | 37.68336 | 1.6 | 1070.6 | 978.74
| 2 | Цвета Владова | 19500 | 5 | 16563 | 0.6 | 4.6 | 16650 | 5.9 | 16022 | 7.1% | 14884 | 71.8% | 10686.712 | 23.9% | 3557.276 | 4.3% | 23.89% | 640.012 | 23.8% | 3542.392 | 46.4% | 6906.176 | 42% | 6251.28 | 0.264% | 39.29376 | 0.278% | 41.37752 | 0.3029% | 0.03% | 4.4652 | 21.66% | 38.9578926 | 89.33% | 90.21% | 197 | 8.7% | 22.58% | 21.75% | 40.6126138 | 39.1197675 | 1.55 |  | 1175.74
| 3 | Николинка Мутафова | 21600 | 0 | 18567 | 2.7 | 5 | 18354 | 5.2 | 15867 | 6.7% | 14804 | 60.2% | 8912.008 | 30.5% | 4515.22 | 9.3% | 22.83% | 1376.772 | 22.6% | 3345.704 | 49.3% | 7298.372 | 41% | 6069.64 | 0.256% | 37.89824 | 0.266% | 39.37864 | 0.2832% | 0.028% | 4.14512 | 21.36% | 35.570808 | 89.59% | 90.23% | 183 | 9% | 22.69% | 21.68% | 37.785657 | 36.103704 | 1.55 |  | 1358.74
| Общо |  | 45182 |  | 47985 |  |  | 48019 |  | 48572 | 6.729% | 45303 | 65.22% | 29545.475 | 26.78% | 12132.396 | 8.002% |  | 3625.129 | 23.79% | 10776.231 | 48.31% | 21887.128 | 42.02% | 19035.37 | 0.2607% | 118.1033 | 0.2761% | 125.10276 | 0.2886% | 0.029% | 13.13867 | 21.41% | 111.7904286 | 89.62% | 90.07% | 572 | 8.729% | 22.53% | 21.62% | 117.6100468 | 112.9068315 |  | 1070.6 |  | 1358.74 | 0
28 | 1 | Иванка Копаранска | 3964 | 2 | 15923 | 1.9 | 4.1 | 15894 | 5 | 15755 | 6.6% | 14715 | 69.8% | 10271.07 | 23.8% | 3502.17 | 6.4% | 21.51% | 941.76 | 22.1% | 3252.015 | 49.6% | 7298.64 | 41% | 6033.15 | 0.268% | 39.4362 | 0.27% | 39.7305 | 0.2684% | 0.029% | 4.26735 | 21.3% | 34.496415 | 89.38% | 89.31% | 177 | 8.5% | 21.75% | 20.81% | 35.2252125 | 33.7028355 | 1.5 | 534.42 | 1001.32
| 2 | Цвета Владова | 20990 | 5 | 14872 | 1.5 | 4.8 | 15102 | 5.4 | 15796 | 6.2% | 14817 | 61% | 9038.37 | 28.1% | 4163.577 | 10.9% | 22.48% | 1615.053 | 22.6% | 3348.642 | 49.7% | 7364.049 | 41% | 6074.97 | 0.271% | 40.15407 | 0.278% | 41.19126 | 0.2952% | 0.027% | 4.00059 | 21.71% | 38.8394071 | 90.4% | 90.96% | 199 | 10.1% | 22.21% | 21.09% | 39.7339121 | 37.7302209 | 1.55 |  | 1200.32
| 3 | Георги Томов | 22700 | 0 | 18182 | 0.8 | 4.4 | 17588 | 4.4 | 15823 | 6.3% | 14826 | 59.5% | 8821.47 | 35.8% | 5307.708 | 4.7% | 22.02% | 696.822 | 22.6% | 3350.676 | 46.9% | 6953.394 | 41% | 6078.66 | 0.276% | 40.91976 | 0.279% | 41.36454 | 0.3075% | 0.027% | 4.00302 | 20.86% | 37.9873116 | 90.44% | 91.33% | 201 | 9.4% | 22.84% | 21.63% | 41.5930104 | 39.3895278 | 1.55 |  | 1401.32
| Общо |  | 47654 |  | 48977 |  |  | 48584 |  | 47374 | 6.366% | 44358 | 63.42% | 28130.91 | 29.25% | 12973.455 | 7.335% |  | 3253.635 | 22.43% | 9951.333 | 48.73% | 21616.083 | 41% | 18186.78 | 0.2717% | 120.51003 | 0.2757% | 122.2863 | 0.2904% | 0.02767% | 12.27096 | 21.29% | 111.3231337 | 90.08% | 90.59% | 577 | 9.365% | 22.27% | 21.18% | 116.552135 | 110.8225842 |  | 534.42 |  | 1401.32 | 0
29 | 1 | Мария Лачева | 3190 | 2 | 11576 | 1.7 | 3 | 11835 | 5.5 | 15543 | 7.5% | 14377 | 73.2% | 10523.964 | 18.3% | 2630.991 | 8.5% | 22.28% | 1222.045 | 21.7% | 3119.809 | 51.1% | 7346.647 | 40% | 5750.8 | 0.28% | 40.2556 | 0.275% | 39.53675 | 0.2928% | 0.028% | 4.02556 | 21.25% | 37.226175 | 89.94% | 90.55% | 194 | 9.7% | 21.73% | 20.69% | 38.0670486 | 36.2451558 | 1.6 | 537.22 | 1058.1
| 2 | Цвета Владова | 19346 | 3 | 15959 | 2.6 | 4.5 | 14818 | 6 | 15863 | 7.5% | 14673 | 64.3% | 9434.739 | 29% | 4255.17 | 6.7% | 24.45% | 983.091 | 22.7% | 3330.771 | 47.8% | 7013.694 | 41% | 6015.93 | 0.269% | 39.47037 | 0.264% | 38.73672 | 0.2927% | 0.027% | 3.96171 | 21.91% | 37.257955 | 89.88% | 90.88% | 190 | 10.5% | 22.93% | 22% | 38.992465 | 37.411 | 1.55 |  | 1248.1
| 3 | Георги Томов | 18800 | 1 | 12940 | 1 | 4 | 13114 | 6.7 | 15971 | 6.8% | 14885 | 59.6% | 8871.46 | 32.5% | 4837.625 | 7.9% | 20.19% | 1175.915 | 23.6% | 3512.86 | 48.9% | 7278.765 | 42% | 6251.7 | 0.264% | 39.2964 | 0.259% | 38.55215 | 0.2784% | 0.026% | 3.8701 | 20.86% | 34.8128368 | 90.07% | 90.77% | 184 | 9.3% | 22.51% | 21.78% | 37.5664888 | 36.3482064 | 1.55 |  | 1432.1
| Общо |  | 41336 |  | 40475 |  |  | 39767 |  | 47377 | 7.264% | 43935 | 65.62% | 28830.163 | 26.68% | 11723.786 | 7.696% |  | 3381.051 | 22.68% | 9963.44 | 49.25% | 21639.106 | 41.01% | 18018.43 | 0.2709% | 119.02237 | 0.2659% | 116.82562 | 0.2879% | 0.02699% | 11.85737 | 21.34% | 109.2969668 | 89.96% | 90.73% | 568 | 9.838% | 22.39% | 21.5% | 114.6260024 | 110.0043622 |  | 537.22 |  | 1432.1 | 0
30 | 1 | Мария Лачева | 2492 | 1 | 16187 | 0.9 | 3.1 | 15218 | 6.6 | 16153 | 7% | 15022 | 64.8% | 9734.256 | 23.5% | 3530.17 | 11.7% | 23.39% | 1757.574 | 24.4% | 3665.368 | 47.9% | 7195.538 | 42% | 6309.24 | 0.248% | 37.25456 | 0.232% | 34.85104 | 0.2656% | 0.028% | 4.20616 | 21.07% | 35.1927996 | 88.05% | 89.58% | 186 | 10.2% | 21.37% | 20.53% | 35.6938836 | 34.2908484 | 1.6 | 466.24 | 1160.22 | 8.36
| 2 | Николинка Мутафова | 18819 | 5 | 15788 | 0.5 | 4.1 | 15190 | 7.1 | 15927 | 5.9% | 14987 | 61.1% | 9157.057 | 26.7% | 4001.529 | 12.2% | 23.15% | 1828.414 | 24% | 3596.88 | 48.6% | 7283.682 | 41% | 6144.67 | 0.225% | 33.72075 | 0.202% | 30.27374 | 0.247% | 0.027% | 4.04649 | 20.45% | 31.83247 | 86.75% | 89.18% | 172 | 9.5% | 21.18% | 20.13% | 32.968788 | 31.334358 | 1.55 |  | 1332.22
| 3 | Георги Томов | 22200 | 1 | 16428 | 0.5 | 3.6 | 15732 | 6.4 | 16061 | 7.1% | 14921 | 69% | 10295.49 | 26.5% | 3954.065 | 4.5% | 23.31% | 671.445 | 24.1% | 3595.961 | 48.4% | 7221.764 | 42% | 6266.82 | 0.218% | 32.52778 | 0.197% | 29.39437 | 0.2398% | 0.028% | 4.17788 | 20.92% | 29.7570264 | 85.9% | 88.44% | 157 | 9.4% | 22.22% | 21.13% | 31.6061724 | 30.0557346 | 1.55 |  | 1489.22
| Общо |  | 43511 |  | 48403 |  |  | 46140 |  | 48141 | 6.669% | 44930 | 64.96% | 29186.803 | 25.56% | 11485.764 | 9.476% |  | 4257.433 | 24.17% | 10858.209 | 48.3% | 21700.984 | 41.67% | 18720.73 | 0.2304% | 103.50309 | 0.2104% | 94.51915 | 0.2508% | 0.02767% | 12.43053 | 20.81% | 96.782296 | 86.96% | 89.08% | 515 | 9.722% | 21.59% | 20.6% | 100.268844 | 95.680941 |  | 466.24 |  | 1489.22 | 0

## Май
Дата | Смяна | Диспечер | Подадена руда от МГТЛ за денонощието | Състояние на склад №2 | Натрошена руда от Цех ССТ | Класа +15,0мм. | Класа +12,5мм. | Превозена руда до междинни бункери | Състояние на междинни бункери | Преработена руда в цех МФЦ | Влага на преработената руда | Суха преработена руда | Грано диорити |  | Дайки |  | Шисти | Показания на Гранулометър PSI500i руда, +0,20мм |  | Смилане класа + 0,20мм |  | Смилане класа -0,08мм |  | Плътност на пулпа |  | Съдържание на мед в рудите по Химия | Метал мед в рудите по Химия | Съдържание на мед в рудите по Куриер | Метал мед в рудите по Куриер | Коригирана съдържание на мед в рудите | Съдържание на мед в отпадъка по Куриер | Метал мед в отпадъка по Куриер | Съдържание на мед в медния к-т Куриер | Метал мед в концентрата по Куриер | Технологично извличане по Куриер | Товарно извличане | Добит меден концентрат | Влага на медния концентрат | Съдържание на мед в медния к-т | Съдържание на мед в медния к-т /химия-товарен/ | Метал мед в медния концентрат | Метал мед в медния концентрат /химия/ | Литрово тегло в сгъстителя | Меден концентрат, автомобилна везна | Меден концентрат в склад | Меден концентрат в склад | Добит молибденов концентрат | Съдържание на Мо в молибденовия к-т | последни данни за съдържания в 8-ма пречистка |  | последни данни за съдържания във 2-ра пречистка
|  |  | тона | метра | тона | % | % | тона |  | тона | % | тона | % |  | % |  | % |  |  | % |  | % |  | % |  | % | % | % | % | % | % | тона | % | тона | % | % | тона | % | % |  | тона |  | кг/литър | тон | тон | тон | кг. | % | Мо % | Cu % | Мо % | Cu %
1446.46
1 | 1 | Мария Лачева | 14000 | 0 | 17311 | 0.5 | 3.1 | 16671 | 6.2 | 15999 | 6.6% | 14943 | 67.3% | 10056.639 | 28.7% | 4288.641 | 4% | 23.39% | 597.72 | 23.7% | 3541.491 | 49.1% | 7337.013 | 43% | 6425.49 | 0.237% | 35.41491 | 0.216% | 32.27688 | 0.2408% | 0.03% | 4.4829 | 20.81% | 29.8219786 | 86.24% | 87.66% | 158 | 9.3% | 21.98% | 20.81% | 31.4986588 | 29.8219786 | 1.57 |  | 1604.46
| 2 | Николинка Мутафова | 18769 | 2 | 17657 | 0.4 | 4.4 | 16323 | 6.2 | 16105 | 6.3% | 15090 | 65.8% | 9929.22 | 23.6% | 3561.24 | 10.6% | 22.88% | 1599.54 | 24% | 3621.6 | 48.6% | 7333.74 | 41% | 6186.9 | 0.243% | 36.6687 | 0.227% | 34.2543 | 0.2581% | 0.028% | 4.2252 | 21.43% | 34.9840464 | 87.78% | 89.27% | 179 | 8.8% | 21.27% | 20.24% | 34.7228496 | 33.0413952 | 1.55 |  | 1783.46
| 3 | Иванка Копаранска | 18400 | 1 | 16387 | 0.9 | 4 | 15678 | 6 | 16097 | 7% | 14970 | 55.2% | 8263.44 | 41.3% | 6182.61 | 3.5% | 23.52% | 523.95 | 24% | 3592.8 | 50.3% | 7529.91 | 42% | 6287.4 | 0.244% | 36.5268 | 0.228% | 34.1316 | 0.2723% | 0.028% | 4.1916 | 20.52% | 33.798492 | 87.84% | 89.83% | 181 | 9% | 22.2% | 20.99% | 36.56562 | 34.572629 | 1.6 |  | 1964.46
| Общо |  | 51169 |  | 51355 |  |  | 48672 |  | 48201 | 6.633% | 45003 | 62.77% | 28249.299 | 31.18% | 14032.491 | 6.047% |  | 2721.21 | 23.9% | 10755.891 | 49.33% | 22200.663 | 42% | 18899.79 | 0.2413% | 108.61041 | 0.2237% | 100.66278 | 0.2571% | 0.02866% | 12.8997 | 20.92% | 98.604517 | 87.3% | 88.97% | 518 | 9.022% | 21.82% | 20.68% | 102.7871284 | 97.4360028 |  | 0 |  | 1964.46 | 0
2 | 1 | Цвета Владова | 10500 | 0 | 16543 | 0.4 | 4.3 | 15996 | 5.6 | 16185 | 7.1% | 15036 | 63.1% | 9487.716 | 32.6% | 4901.736 | 4.3% | 24.17% | 646.548 | 24.6% | 3698.856 | 48.4% | 7277.424 | 43% | 6465.48 | 0.246% | 36.98856 | 0.231% | 34.73316 | 0.2516% | 0.028% | 4.21008 | 21.47% | 33.6516486 | 87.99% | 88.99% | 173 | 9.4% | 21.45% | 20.65% | 33.620301 | 32.366397 | 1.55 |  | 2137.46
| 2 | Николинка Мутафова | 20600 | 4 | 18165 | 0.4 | 3.4 | 17224 | 5.6 | 16238 | 6.4% | 15199 | 64.4% | 9788.156 | 30.5% | 4635.695 | 5.1% | 24.16% | 775.149 | 25.6% | 3890.944 | 47.6% | 7234.724 | 43% | 6535.57 | 0.256% | 38.90944 | 0.251% | 38.14949 | 0.2865% | 0.027% | 4.10373 | 21.52% | 37.044528 | 89.36% | 90.68% | 190 | 9.4% | 22.91% | 21.82% | 39.437274 | 37.560948 | 1.55 |  | 2327.46
| 3 | Иванка Копаранска | 18920 | 2 | 19102 | 0.7 | 4.5 | 18083 | 5 | 16266 | 6.5% | 15209 | 62.9% | 9566.461 | 32.8% | 4988.552 | 4.3% | 23.43% | 653.987 | 23.8% | 3619.742 | 49.2% | 7482.828 | 42% | 6387.78 | 0.277% | 42.12893 | 0.273% | 41.52057 | 0.3019% | 0.03% | 4.5627 | 20.64% | 38.4424128 | 89.14% | 90.18% | 204 | 8.7% | 22.2% | 21.36% | 41.347944 | 39.7834272 | 1.55 |  | 2531.46
| Общо |  | 50020 |  | 53810 |  |  | 51303 |  | 48689 | 6.666% | 45444 | 63.47% | 28842.333 | 31.96% | 14525.983 | 4.568% |  | 2075.684 | 24.67% | 11209.542 | 48.4% | 21994.976 | 42.67% | 19388.83 | 0.2597% | 118.02693 | 0.2517% | 114.40322 | 0.2801% | 0.02833% | 12.87651 | 21.21% | 109.1385894 | 88.86% | 90% | 567 | 9.148% | 22.19% | 21.28% | 114.405519 | 109.7107722 |  | 0 |  | 2531.46 | 0
3 | 1 | Цвета Владова | 14100 | 0 | 18673 | 1.2 | 4.4 | 17967 | 4.4 | 16378 | 7% | 15232 | 58.2% | 8865.024 | 34.6% | 5270.272 | 7.2% | 23.5% | 1096.704 | 25.4% | 3868.928 | 48% | 7311.36 | 43% | 6549.76 | 0.279% | 42.49728 | 0.257% | 39.14624 | 0.2984% | 0.034% | 5.17888 | 21.11% | 39.7520299 | 86.91% | 88.75% | 209 | 9.9% | 21.39% | 20.12% | 40.2792951 | 37.8877708 | 1.55 |  | 2740.46
| 2 | Георги Томов | 20300 | 4 | 17960 | 1.2 | 4.5 | 17250 | 3.7 | 16398 | 6.9% | 15267 | 53.6% | 8183.112 | 35.7% | 5450.319 | 10.7% | 25.27% | 1633.569 | 25.8% | 3938.886 | 48.6% | 7419.762 | 43% | 6564.81 | 0.269% | 41.06823 | 0.244% | 37.25148 | 0.3001% | 0.035% | 5.34345 | 21.12% | 40.6219968 | 85.8% | 88.48% | 213 | 9.7% | 21.04% | 19.94% | 40.4681256 | 38.3523966 | 1.55 |  | 2953.46
| 3 | Иванка Копаранска | 17600 | 1 | 19182 | 0.8 | 4.4 | 18290 | 3 | 16274 | 6.6% | 15200 | 40.8% | 6201.6 | 53.9% | 8192.8 | 5.3% | 25% | 805.6 | 25.3% | 3845.6 | 51.7% | 7858.4 | 43% | 6536 | 0.272% | 41.344 | 0.245% | 37.24 | 0.299% | 0.036% | 5.472 | 20.79% | 38.698506 | 85.45% | 88.11% | 205 | 9.2% | 21.48% | 19.94% | 39.982872 | 37.116316 | 1.55 |  | 3158.46
| Общо |  | 52000 |  | 55815 |  |  | 53507 |  | 49050 | 6.834% | 45699 | 50.88% | 23249.736 | 41.39% | 18913.391 | 7.737% |  | 3535.873 | 25.5% | 11653.414 | 49.43% | 22589.522 | 43% | 19650.57 | 0.2733% | 124.90951 | 0.2487% | 113.63772 | 0.2992% | 0.035% | 15.99433 | 21.01% | 119.0725327 | 86.07% | 88.45% | 627 | 9.603% | 21.3% | 20% | 120.7302927 | 113.3564834 |  | 0 |  | 3158.46 | 0
4 | 1 | Цвета Владова | 5600 | 0 | 12402 | 0.9 | 5.8 | 12063 | 4.2 | 14843 | 6.6% | 13863 | 63.1% | 8747.553 | 29.2% | 4047.996 | 7.7% | 21.09% | 1067.451 | 25.2% | 3493.476 | 47.9% | 6640.377 | 42% | 5822.46 | 0.275% | 38.12325 | 0.247% | 34.24161 | 0.2856% | 0.032% | 4.43616 | 20.8% | 35.350016 | 87.18% | 88.93% | 188 | 9.6% | 20.69% | 19.51% | 35.1630688 | 33.1576352 | 1.55 | 1167.98 | 2178.48
| 2 | Георги Томов | 18300 | 7 | 19937 | 1 | 4.4 | 19093 | 1.6 | 14798 | 6.7% | 13807 | 65.1% | 8988.357 | 29.3% | 4045.451 | 5.6% | 21.26% | 773.192 | 25.6% | 3534.592 | 47.5% | 6558.325 | 43% | 5937.01 | 0.278% | 38.38346 | 0.273% | 37.69311 | 0.3232% | 0.03% | 4.1421 | 21% | 38.094 | 89.14% | 90.84% | 200 | 9.3% | 22.32% | 21.18% | 40.48848 | 38.42052 | 1.55 |  | 2378.48
| 3 | Мария Лачева | 12480 | 8 | 17543 | 0.7 | 3.2 | 16944 | 1.6 | 14720 | 7.7% | 13587 | 66% | 8967.42 | 26.1% | 3546.207 | 7.9% | 20.51% | 1073.373 | 24.6% | 3342.402 | 47% | 6385.89 | 44% | 5978.28 | 0.304% | 41.30448 | 0.315% | 42.79905 | 0.3299% | 0.032% | 4.34784 | 21.01% | 38.5983114 | 89.98% | 90.43% | 201 | 8.6% | 22.03% | 20.77% | 40.4721942 | 38.1573978 | 1.62 |  | 2579.48
| Общо |  | 36380 |  | 49882 |  |  | 48100 |  | 44361 | 6.998% | 41257 | 64.72% | 26703.33 | 28.21% | 11639.654 | 7.063% |  | 2914.016 | 25.14% | 10370.47 | 47.47% | 19584.592 | 42.99% | 17737.75 | 0.2856% | 117.81119 | 0.2781% | 114.73377 | 0.3128% | 0.03133% | 12.9261 | 20.94% | 112.0423274 | 88.87% | 90.11% | 589 | 9.157% | 21.68% | 20.49% | 116.123743 | 109.735553 |  | 1167.98 |  | 2579.48 | 0
5 | 1 | Николинка Мутафова | 2400 | 10 | 5265 | 0.5 | 4 | 6107 | 6 | 14675 | 7.1% | 13633 | 64.1% | 8738.753 | 27.4% | 3735.442 | 8.5% | 20.06% | 1158.805 | 23.6% | 3217.388 | 47.9% | 6530.207 | 42% | 5725.86 | 0.317% | 43.21661 | 0.313% | 42.67129 | 0.3264% | 0.031% | 4.22623 | 21.61% | 38.8679621 | 90.23% | 90.63% | 197 | 8.7% | 22.39% | 21.5% | 40.2708779 | 38.670115 | 1.55 | 1005.76 | 1770.72
| 2 | Георги Томов | 23220 | 5 | 13184 | 1.3 | 4.7 | 12140 | 5.5 | 15801 | 7% | 14695 | 55.9% | 8214.505 | 31.3% | 4599.535 | 12.8% | 23.5% | 1880.96 | 24.6% | 3614.97 | 48.3% | 7097.685 | 43% | 6318.85 | 0.3% | 44.085 | 0.293% | 43.05635 | 0.3438% | 0.033% | 4.84935 | 21.27% | 42.722922 | 88.88% | 90.53% | 220 | 8.7% | 22.74% | 21.56% | 45.675564 | 43.305416 | 1.55 |  | 1990.72
| 3 | Мария Лачева | 15500 | 3 | 20524 | 1.5 | 4.1 | 19558 | 3.5 | 15457 | 6.6% | 14437 | 70.2% | 10134.774 | 15.9% | 2295.483 | 13.9% | 20.41% | 2006.743 | 23.5% | 3392.695 | 49.2% | 7103.004 | 44% | 6352.28 | 0.303% | 43.74411 | 0.311% | 44.89907 | 0.3248% | 0.032% | 4.61984 | 21.99% | 40.0842516 | 89.84% | 90.27% | 199 | 8.4% | 23.19% | 22.37% | 42.2716596 | 40.7769308 | 1.6 |  | 2189.72
| Общо |  | 41120 |  | 38973 |  |  | 37805 |  | 45933 | 6.897% | 42765 | 63.34% | 27088.032 | 24.86% | 10630.46 | 11.8% |  | 5046.508 | 23.91% | 10225.053 | 48.48% | 20730.896 | 43.02% | 18396.99 | 0.3064% | 131.04572 | 0.3055% | 130.62671 | 0.3318% | 0.03202% | 13.69542 | 21.62% | 121.6751357 | 89.65% | 90.48% | 616 | 8.603% | 22.78% | 21.81% | 128.2181015 | 122.7524618 |  | 1005.76 |  | 2189.72 | 0
6 | 1 | Николинка Мутафова | 7000 | 7 | 14676 | 1.3 | 5 | 14589 | 4.8 | 16030 | 6.6% | 14972 | 72.5% | 10854.7 | 21.3% | 3189.036 | 6.2% | 26.97% | 928.264 | 24.7% | 3698.084 | 48.7% | 7291.364 | 43% | 6437.96 | 0.298% | 44.61656 | 0.286% | 42.81992 | 0.3073% | 0.03% | 4.4916 | 21.19% | 39.5733845 | 89.64% | 90.36% | 205 | 8.9% | 22.23% | 21.11% | 41.5156365 | 39.4239805 | 1.55 |  | 2394.72
| 2 | Димитър Цончев | 18338 | 10 | 18630 | 1.1 | 5.1 | 18034 | 3.9 | 16184 | 7.1% | 15035 | 70.8% | 10644.78 | 25.1% | 3773.785 | 4.1% | 27.77% | 616.435 | 25.2% | 3788.82 | 47.6% | 7156.66 | 43% | 6465.05 | 0.287% | 43.15045 | 0.283% | 42.54905 | 0.3143% | 0.029% | 4.36015 | 21.3% | 39.671676 | 89.88% | 90.89% | 204 | 8.7% | 23.03% | 21.95% | 42.8938356 | 40.882314 | 1.6 |  | 2598.72
| 3 | Мария Лачева | 24200 | 5 | 20583 | 1 | 3.6 | 20398 | 2.6 | 16089 | 6.2% | 15091 | 77% | 11620.07 | 18.7% | 2822.017 | 4.3% | 23.43% | 648.913 | 24.8% | 3742.568 | 47.3% | 7138.043 | 44% | 6640.04 | 0.288% | 43.46208 | 0.274% | 41.34934 | 0.3084% | 0.028% | 4.22548 | 21.64% | 41.0320368 | 89.9% | 91.04% | 207 | 8.4% | 22.32% | 20.79% | 42.3213984 | 39.4203348 | 1.6 |  | 2805.72
| Общо |  | 49538 |  | 53889 |  |  | 53021 |  | 48303 | 6.634% | 45098 | 73.44% | 33119.55 | 21.7% | 9784.838 | 4.864% |  | 2193.612 | 24.9% | 11229.472 | 47.86% | 21586.067 | 43.33% | 19543.05 | 0.291% | 131.22909 | 0.281% | 126.71831 | 0.31% | 0.029% | 13.07723 | 21.38% | 120.2770973 | 89.8% | 90.76% | 616 | 8.666% | 22.53% | 21.28% | 126.7308705 | 119.7266293 |  | 0 |  | 2805.72 | 0
7 | 1 | Николинка Мутафова | 5913 | 4 | 13419 | 2.6 | 5.5 | 12841 | 3.7 | 15599 | 6.9% | 14523 | 76.7% | 11139.141 | 19.5% | 2831.985 | 3.8% | 25.98% | 551.874 | 23.7% | 3441.951 | 48.8% | 7087.224 | 45% | 6535.35 | 0.261% | 37.90503 | 0.256% | 37.17888 | 0.2906% | 0.028% | 4.06644 | 21.57% | 35.834241 | 89.18% | 90.48% | 185 | 10.2% | 22.96% | 21.91% | 38.143448 | 36.399083 | 1.6 | 1001.48 | 1989.24
| 2 | Димитър Цончев | 20037 | 10 | 19114 | 0.7 | 4.2 | 18558 | 2.5 | 15128 | 6.4% | 14160 | 68.7% | 9727.92 | 24.4% | 3455.04 | 6.9% | 23.94% | 977.04 | 23% | 3256.8 | 48% | 6796.8 | 45% | 6372 | 0.278% | 39.3648 | 0.266% | 37.6656 | 0.2989% | 0.027% | 3.8232 | 21.58% | 36.4460304 | 89.96% | 91.08% | 186 | 9.2% | 22.8% | 21.27% | 38.506464 | 35.9224776 | 1.58 |  | 2175.24
| 3 | Цвета Владова | 23200 | 5 | 19383 | 0.8 | 5 | 18840 | 1 | 15188 | 6.2% | 14246 | 63.3% | 9017.718 | 33.1% | 4715.426 | 3.6% | 22.98% | 512.856 | 23% | 3276.58 | 49.5% | 7051.77 | 45% | 6410.7 | 0.258% | 36.75468 | 0.244% | 34.76024 | 0.2701% | 0.027% | 3.84642 | 21.03% | 33.26946 | 89.05% | 90.11% | 175 | 9.6% | 21.89% | 20.74% | 34.62998 | 32.81068 | 1.55 |  | 2350.24
| Общо |  | 49150 |  | 51916 |  |  | 50239 |  | 45915 | 6.504% | 42929 | 69.61% | 29884.779 | 25.63% | 11002.451 | 4.756% |  | 2041.77 | 23.24% | 9975.331 | 48.77% | 20935.794 | 45% | 19318.05 | 0.2656% | 114.02451 | 0.2553% | 109.60472 | 0.2866% | 0.02734% | 11.73606 | 21.39% | 105.5497314 | 89.41% | 90.57% | 546 | 9.667% | 22.55% | 21.31% | 111.279892 | 105.1322406 |  | 1001.48 |  | 2350.24 | 0
8 | 1 | Георги Томов | 6500 | 4 | 9233 | 0.4 | 2.7 | 9470 | 4.2 | 15781 | 6.9% | 14692 | 59.6% | 8756.432 | 35.2% | 5171.584 | 5.2% | 23.64% | 763.984 | 24.1% | 3540.772 | 49.9% | 7331.308 | 44% | 6464.48 | 0.259% | 38.05228 | 0.243% | 35.70156 | 0.2624% | 0.031% | 4.55452 | 21.4% | 33.458472 | 87.37% | 88.31% | 172 | 9.1% | 21.74% | 20.79% | 33.9900552 | 32.5047492 | 1.55 | 1008.42 | 1513.82
| 2 | Димитър Цончев | 20032 | 5 | 19612 | 0.7 | 3.6 | 18704 | 2.5 | 14975 | 7.1% | 13912 | 46.6% | 6482.992 | 50.6% | 7039.472 | 2.8% | 24.86% | 389.536 | 25.9% | 3603.208 | 47.9% | 6663.848 | 46% | 6399.52 | 0.254% | 35.33648 | 0.239% | 33.24968 | 0.277% | 0.032% | 4.45184 | 21.55% | 33.8143205 | 86.74% | 88.58% | 173 | 9.3% | 21.72% | 20.51% | 34.0810692 | 32.1824461 | 1.56 |  | 1686.82
| 3 | Цвета Владова | 20500 | 3 | 14458 | 0.5 | 3.2 | 14666 | 1 | 10001 | 7.4% | 9261 | 63.6% | 5889.996 | 32.7% | 3028.347 | 3.7% | 23.13% | 342.657 | 20.5% | 1898.505 | 51.9% | 4806.459 | 48% | 4445.28 | 0.247% | 22.87467 | 0.231% | 21.39291 | 0.3035% | 0.027% | 2.50047 | 21.05% | 24.006683 | 88.43% | 91.21% | 127 | 10.2% | 22.45% | 20.86% | 25.603327 | 23.7899956 | 1.5 |  | 1813.82
| Общо |  | 47032 |  | 43303 |  |  | 42840 |  | 40757 | 7.096% | 37865 | 55.8% | 21129.42 | 40.25% | 15239.403 | 3.951% |  | 1496.177 | 23.88% | 9042.485 | 49.65% | 18801.615 | 45.71% | 17309.28 | 0.2542% | 96.26343 | 0.2386% | 90.34415 | 0.2778% | 0.03039% | 11.50683 | 21.37% | 91.2794755 | 87.39% | 89.18% | 472 | 9.469% | 21.91% | 20.7% | 93.6744514 | 88.4771909 |  | 1008.42 |  | 1813.82 | 0
9 | 1 | Георги Томов | 20000 | 0 | 20061 | 0.4 | 3.8 | 19596 | 1.5 | 16830 | 6.8% | 15686 | 59.7% | 9364.542 | 34.6% | 5427.356 | 5.7% | 27.92% | 894.102 | 25.1% | 3937.186 | 47.4% | 7435.164 | 43% | 6744.98 | 0.254% | 39.84244 | 0.253% | 39.68558 | 0.2705% | 0.026% | 4.07836 | 20.91% | 37.2131088 | 89.84% | 90.5% | 196 | 9.2% | 21.55% | 20.35% | 38.352104 | 36.216488 | 1.55 |  | 2009.82
| 2 | Мария Лачева | 17525 | 1 | 11667 | 0.1 | 2.8 | 11831 | 2.5 | 16491 | 6.8% | 15370 | 74.2% | 11404.54 | 22.9% | 3519.73 | 2.9% | 27.51% | 445.73 | 25.4% | 3903.98 | 46.6% | 7162.42 | 44% | 6762.8 | 0.269% | 41.3453 | 0.268% | 41.1916 | 0.2735% | 0.025% | 3.8425 | 20.75% | 36.1844725 | 90.78% | 90.96% | 191 | 8.7% | 21.9% | 21.45% | 38.189877 | 37.4051535 | 1.57 |  | 2200.82
| 3 | Цвета Владова | 16745 | 1 | 19622 | 0.2 | 3.3 | 18924 | 1.8 | 16559 | 6.7% | 15450 | 70.2% | 10845.9 | 27% | 4171.5 | 2.8% | 28.89% | 432.6 | 26.8% | 4140.6 | 46.2% | 7137.9 | 45% | 6952.5 | 0.269% | 41.5605 | 0.271% | 41.8695 | 0.2864% | 0.028% | 4.326 | 21.19% | 38.1125459 | 89.79% | 90.34% | 197 | 8.7% | 22.2% | 21.54% | 39.929142 | 38.7420594 | 1.55 |  | 2397.82
| Общо |  | 54270 |  | 51350 |  |  | 50351 |  | 49880 | 6.767% | 46506 | 67.98% | 31614.982 | 28.21% | 13118.586 | 3.811% |  | 1772.432 | 25.76% | 11981.766 | 46.74% | 21735.484 | 43.99% | 20460.28 | 0.2639% | 122.74824 | 0.2639% | 122.74668 | 0.2768% | 0.02633% | 12.24686 | 20.95% | 111.5101272 | 90.14% | 90.59% | 584 | 8.868% | 21.88% | 21.11% | 116.471123 | 112.3637009 |  | 0 |  | 2397.82 | 0
10 | 1 | Георги Томов | 11200 | 0 | 14340 | 0.2 | 3.5 | 14130 | 1.7 | 16439 | 6.9% | 15305 | 66.9% | 10239.045 | 31.2% | 4775.16 | 1.9% | 28.36% | 290.795 | 27.7% | 4239.485 | 45.4% | 6948.47 | 45% | 6887.25 | 0.288% | 44.0784 | 0.293% | 44.84365 | 0.296% | 0.028% | 4.2854 | 21.32% | 39.2334904 | 90.56% | 90.65% | 202 | 8.9% | 22.29% | 21.4% | 41.0185038 | 39.380708 | 1.55 |  | 2599.82
| 2 | Мария Лачева | 19500 | 3 | 19932 | 0.3 | 2.8 | 19397 | 0.9 | 16957 | 6.7% | 15821 | 67% | 10600.07 | 27.9% | 4414.059 | 5.1% | 29.74% | 806.871 | 28.2% | 4461.522 | 45.5% | 7198.555 | 45% | 7119.45 | 0.289% | 45.72269 | 0.292% | 46.19732 | 0.3113% | 0.029% | 4.58809 | 21.34% | 43.0111968 | 90.19% | 90.8% | 221 | 8.8% | 22.16% | 21.13% | 44.6639232 | 42.5879376 | 1.68 |  | 2820.82
| 3 | Николинка Мутафова | 17690 | 1 | 14996 | 0.5 | 4.3 | 15561 | 2.8 | 17018 | 6.2% | 15963 | 81.5% | 13009.845 | 14.8% | 2362.524 | 3.7% | 28.69% | 590.631 | 28.6% | 4565.418 | 45.6% | 7279.128 | 46% | 7342.98 | 0.271% | 43.25973 | 0.265% | 42.30195 | 0.2873% | 0.028% | 4.46964 | 21.42% | 40.046832 | 89.55% | 90.37% | 205 | 8.8% | 22.14% | 21.22% | 41.392944 | 39.672912 | 1.6 |  | 3025.82
| Общо |  | 48390 |  | 49268 |  |  | 49088 |  | 50414 | 6.596% | 47089 | 71.88% | 33848.96 | 24.53% | 11551.743 | 3.585% |  | 1688.297 | 28.17% | 13266.425 | 45.5% | 21426.153 | 45.34% | 21349.68 | 0.2826% | 133.06082 | 0.2832% | 133.34292 | 0.2982% | 0.02834% | 13.34313 | 21.36% | 122.2915192 | 90.11% | 90.61% | 628 | 8.832% | 22.2% | 21.25% | 127.075371 | 121.6415576 |  | 0 |  | 3025.82 | 0
11 | 1 | Димитър Цончев | 2236 | 0 | 8720 | 0.4 | 3.9 | 8463 | 2.3 | 10877 | 6.4% | 10181 | 72.2% | 7350.682 | 23.6% | 2402.716 | 4.2% | 25.9% | 427.602 | 23.1% | 2351.811 | 49.3% | 5019.233 | 48% | 4886.88 | 0.267% | 27.18327 | 0.245% | 24.94345 | 0.3206% | 0.027% | 2.74887 | 21.25% | 28.71385 | 89.09% | 91.69% | 148 | 8.7% | 22.12% | 20.9% | 29.8894288 | 28.240916 | 1.5 | 999.62 | 2174.2
| 2 | Мария Лачева | 0 | 15 | 17682 | 0.4 | 3.2 | 17622 | 1.7 | 16213 | 6.9% | 15094 | 65.8% | 9931.852 | 24.5% | 3698.03 | 9.7% | 27.83% | 1464.118 | 24.5% | 3698.03 | 48.8% | 7365.872 | 47% | 7094.18 | 0.261% | 39.39534 | 0.247% | 37.28218 | 0.2507% | 0.028% | 4.22632 | 21.21% | 33.0884484 | 88.78% | 88.95% | 172 | 9.3% | 21.55% | 19.58% | 33.618862 | 30.5455832 | 1.55 |  | 2346.2
| 3 | Николинка Мутафова | 7500 | 15 | 15706 | 0.7 | 4.1 | 15759 | 1.7 | 14774 | 6.8% | 13769 | 68.2% | 9390.458 | 27.5% | 3786.475 | 4.3% | 24.54% | 592.067 | 22% | 3029.18 | 50% | 6884.5 | 42% | 5782.98 | 0.261% | 35.93709 | 0.246% | 33.87174 | 0.2877% | 0.024% | 3.30456 | 21.1% | 34.483097 | 90.35% | 91.76% | 179 | 8.7% | 22.22% | 20.86% | 36.3134794 | 34.0908722 | 1.55 |  | 2525.2
| Общо |  | 9736 |  | 42108 |  |  | 41844 |  | 41864 | 6.735% | 39044 | 68.32% | 26672.992 | 25.32% | 9887.221 | 6.362% |  | 2483.787 | 23.25% | 9079.021 | 49.35% | 19269.605 | 45.5% | 17764.04 | 0.2626% | 102.5157 | 0.2461% | 96.09737 | 0.282% | 0.02633% | 10.27975 | 21.18% | 96.2853954 | 89.41% | 90.77% | 499 | 8.907% | 21.93% | 20.37% | 99.8217702 | 92.8773714 |  | 999.62 |  | 2525.2 | 0
12 | 1 | Димитър Цончев | 21384 | 8 | 10334 | 0.3 | 3.3 | 10103 | 3.5 | 13913 | 6.5% | 13009 | 74.3% | 9665.687 | 22.6% | 2940.034 | 3.1% | 26.38% | 403.279 | 23% | 2992.07 | 49.2% | 6400.428 | 45% | 5854.05 | 0.252% | 32.78268 | 0.238% | 30.96142 | 0.2796% | 0.024% | 3.12216 | 21.82% | 32.2377408 | 90.01% | 91.52% | 162 | 8.8% | 22.51% | 21.15% | 33.2571744 | 31.247856 | 1.5 | 1002.04 | 1779.42 | 94.26
| 2 | Цвета Владова | 23535 | 5 | 18211 | 0.7 | 4.4 | 17809 | 1.3 | 13751 | 6.2% | 12898 | 69.6% | 8977.008 | 26.6% | 3430.868 | 3.8% | 25% | 490.124 | 23.5% | 3031.03 | 48.4% | 6242.632 | 45% | 5804.1 | 0.263% | 33.92174 | 0.246% | 31.72908 | 0.2684% | 0.024% | 3.09552 | 21.39% | 30.5179686 | 90.35% | 91.16% | 158 | 9.7% | 22.09% | 20.4% | 31.5166866 | 29.105496 | 1.54 |  | 1937.42
| 3 | Николинка Мутафова | 22700 | 2 | 15511 | 0.4 | 4.5 | 15952 | 1 | 13608 | 6.3% | 12751 | 82.6% | 10532.326 | 13.7% | 1746.887 | 3.7% | 24.01% | 471.787 | 21.3% | 2715.963 | 51.3% | 6541.263 | 42% | 5355.42 | 0.25% | 31.8775 | 0.23% | 29.3273 | 0.2825% | 0.025% | 3.18775 | 21.02% | 30.1229212 | 89.24% | 91.25% | 158 | 9.3% | 22.91% | 21.55% | 32.8314046 | 30.882443 | 1.54 |  | 2095.42
| Общо |  | 67619 |  | 44056 |  |  | 43864 |  | 41272 | 6.334% | 38658 | 75.47% | 29175.021 | 21% | 8117.789 | 3.531% |  | 1365.19 | 22.61% | 8739.063 | 49.63% | 19184.323 | 44.01% | 17013.57 | 0.255% | 98.58192 | 0.238% | 92.0178 | 0.2768% | 0.02433% | 9.40543 | 21.41% | 92.8786306 | 89.88% | 91.31% | 478 | 9.263% | 22.5% | 21.03% | 97.6052656 | 91.235795 |  | 1002.04 |  | 2095.42 | 0
13 | 1 | Димитър Цончев | 7187 | 0 | 8182 | 0.4 | 3.7 | 8947 | 2.8 | 13631 | 7.4% | 12622 | 63.5% | 8014.97 | 34.4% | 4341.968 | 2.1% | 24.16% | 265.062 | 21.6% | 2726.352 | 49.6% | 6260.512 | 43% | 5427.46 | 0.243% | 30.67146 | 0.237% | 29.91414 | 0.2642% | 0.026% | 3.28172 | 20.34% | 27.8263404 | 89.14% | 90.27% | 151 | 9.4% | 21.98% | 20.81% | 30.0699588 | 28.4693286 | 1.55 | 1001.9 | 1244.52
| 2 | Цвета Владова | 21148 | 2 | 19480 | 0.5 | 3.3 | 18452 | 1.1 | 14658 | 6.5% | 13705 | 66% | 9045.3 | 30.8% | 4221.14 | 3.2% | 23.54% | 438.56 | 21.3% | 2919.165 | 50.4% | 6907.32 | 42% | 5756.1 | 0.258% | 35.3589 | 0.253% | 34.67365 | 0.2578% | 0.026% | 3.5633 | 20.21% | 30.7806384 | 89.84% | 90.03% | 167 | 8.8% | 20.86% | 20.1% | 31.7706144 | 30.613104 | 1.5 |  | 1411.52
| 3 | Георги Томов | 18600 | 1 | 17908 | 0.2 | 3.1 | 17340 | 0.6 | 14942 | 6.9% | 13911 | 70.8% | 9848.988 | 27% | 3755.97 | 2.2% | 23.45% | 306.042 | 22.4% | 3116.064 | 49.7% | 6913.767 | 40% | 5564.4 | 0.262% | 36.44682 | 0.259% | 36.02949 | 0.2892% | 0.027% | 3.75597 | 20.88% | 34.4294496 | 89.69% | 90.77% | 182 | 9.4% | 22.12% | 21.61% | 36.4741104 | 35.6331612 | 1.5 |  | 1593.52
| Общо |  | 46935 |  | 45570 |  |  | 44739 |  | 43231 | 6.922% | 40238 | 70.8% | 26909.258 | 30.62% | 12319.078 | 2.509% |  | 1009.664 | 21.77% | 8761.581 | 49.91% | 20081.599 |  | 16747.96 | 0.2547% | 102.47718 | 0.2501% | 100.61728 | 0.2707% | 0.02635% | 10.60099 | 20.48% | 93.0364284 | 89.58% | 90.38% | 500 | 9.2% | 21.65% | 20.85% | 98.3146836 | 94.7155938 |  | 1001.9 |  | 1593.52 | 0
14 | 1 | Мария Лачева | 4780 | 0 | 4439 | 0.3 | 3 | 5210 | 3.8 | 9868 | 6.6% | 9217 | 72.6% | 6691.542 | 25.1% | 2313.467 | 2.3% | 21.43% | 211.991 | 19.3% | 1778.881 | 52.8% | 4866.576 | 42% | 3871.14 | 0.268% | 24.70156 | 0.254% | 23.41118 | 0.3125% | 0.025% | 2.30425 | 20.88% | 24.9983712 | 90.27% | 92.1% | 132 | 9.3% | 22.13% | 21.08% | 26.4949212 | 25.2378192 | 1.5 | 1021.38 | 704.14
| 2 | Цвета Владова | 16000 | 2 | 16170 | 0.3 | 3.5 | 15448 | 1.7 | 11936 | 6.4% | 11172 | 67.6% | 7552.272 | 25.6% | 2860.032 | 6.8% | 22.49% | 759.696 | 18.3% | 2044.476 | 52.8% | 5898.816 | 43% | 4803.96 | 0.264% | 29.49408 | 0.261% | 29.15892 | 0.279% | 0.025% | 2.793 | 20.73% | 26.1198 | 90.53% | 91.14% | 140 | 10% | 22.52% | 20.58% | 28.3752 | 25.9308 | 1.5 |  | 844.14
| 3 | Георги Томов | 10600 | 3 | 17305 | 0.3 | 2.8 | 17093 | 1 | 15162 | 6.6% | 14161 | 63.9% | 9048.879 | 33.3% | 4715.613 | 2.8% | 25.37% | 396.508 | 23.5% | 3327.835 | 48.3% | 6839.763 | 43% | 6089.23 | 0.27% | 38.2347 | 0.277% | 39.22597 | 0.3047% | 0.026% | 3.68186 | 20.88% | 35.4859776 | 90.73% | 91.57% | 188 | 9.6% | 23.22% | 22.05% | 39.4628544 | 37.474416 | 1.5 |  | 1032.14
| Общо |  | 31380 |  | 37914 |  |  | 37751 |  | 36966 | 6.535% | 34550 | 67.42% | 23292.693 | 28.62% | 9889.112 | 3.96% |  | 1368.195 | 20.7% | 7151.192 | 50.96% | 17605.155 | 42.73% | 14764.33 | 0.2675% | 92.43034 | 0.2657% | 91.79607 | 0.2984% | 0.02541% | 8.77911 | 20.83% | 86.6041488 | 90.55% | 91.59% | 460 | 9.636% | 22.7% | 21.32% | 94.3329756 | 88.6430352 |  | 1021.38 |  | 1032.14 | 0
15 | 1 | Мария Лачева | 5099 | 4 | 7367 | 0.4 | 3.3 | 7416 | 4.3 | 15180 | 6.8% | 14148 | 70.2% | 9931.896 | 24.5% | 3466.26 | 5.3% | 26.11% | 749.844 | 23.8% | 3367.224 | 48.5% | 6861.78 | 43% | 6083.64 | 0.274% | 38.76552 | 0.286% | 40.46328 | 0.2977% | 0.025% | 3.537 | 21.37% | 35.7787225 | 91.37% | 91.7% | 185 | 9.5% | 23.04% | 21.66% | 38.57472 | 36.264255 | 1.6 | 518.6 | 711.46 | 12.92
| 2 | Николинка Мутафова | 19800 | 4 | 16405 | 0.4 | 4.1 | 15849 | 3.3 | 15754 | 6.4% | 14746 | 65.9% | 9717.614 | 29.2% | 4305.832 | 4.9% | 27.46% | 722.554 | 24.2% | 3568.532 | 48.4% | 7137.064 | 44% | 6488.24 | 0.283% | 41.73118 | 0.298% | 43.94308 | 0.3238% | 0.026% | 3.83396 | 21.66% | 39.8806086 | 91.38% | 92.07% | 203 | 9.3% | 23.85% | 21.93% | 43.9128585 | 40.3777353 | 1.55 |  | 914.46
| 3 | Георги Томов | 17800 | 1 | 16825 | 0.3 | 3.8 | 17065 | 2.3 | 15633 | 7.1% | 14523 | 68.8% | 9991.824 | 29% | 4211.67 | 2.2% | 25.62% | 319.506 | 22.2% | 3224.106 | 49.5% | 7188.885 | 43% | 6244.89 | 0.292% | 42.40716 | 0.306% | 44.44038 | 0.3455% | 0.025% | 3.63075 | 21.64% | 41.2927988 | 91.94% | 92.86% | 209 | 8.7% | 24.39% | 23.19% | 46.5402663 | 44.2504623 | 1.55 |  | 1123.46
| Общо |  | 42699 |  | 40597 |  |  | 40330 |  | 46567 | 6.765% | 43417 | 68.27% | 29641.334 | 27.6% | 11983.762 | 4.127% |  | 1791.904 | 23.4% | 10159.862 | 48.8% | 21187.729 | 43.34% | 18816.77 | 0.2831% | 122.90386 | 0.2968% | 128.84674 | 0.3225% | 0.02534% | 11.00171 | 21.56% | 116.9521299 | 91.57% | 92.24% | 597 | 9.152% | 23.77% | 22.26% | 129.0278448 | 120.8924526 |  | 518.6 |  | 1123.46 | 0
16 | 1 | Мария Лачева | 13500 | 0 | 16029 | 1 | 4.3 | 16360 | 2.2 | 15864 | 6.7% | 14801 | 74.5% | 11026.745 | 22.4% | 3315.424 | 3.1% | 26.87% | 458.831 | 24% | 3552.24 | 48.3% | 7148.883 | 43% | 6364.43 | 0.29% | 42.9229 | 0.285% | 42.18285 | 0.2853% | 0.023% | 3.40423 | 21.75% | 35.1560475 | 92.03% | 92.03% | 179 | 9.7% | 24.02% | 22.92% | 38.8252074 | 37.0472004 | 1.5 |  | 1302.46
| 2 | Николинка Мутафова | 15531 | 0 | 13002 | 0.3 | 4 | 12818 | 3.4 | 15965 | 6.8% | 14879 | 73.9% | 10995.581 | 19.2% | 2856.768 | 6.9% | 27.14% | 1026.651 | 24.6% | 3660.234 | 48.4% | 7201.436 | 44% | 6546.76 | 0.285% | 42.40515 | 0.304% | 45.23216 | 0.3035% | 0.024% | 3.57096 | 21.33% | 37.449081 | 92.21% | 92.19% | 194 | 9.5% | 23.69% | 22.18% | 41.592533 | 38.941426 | 1.55 |  | 1496.46
| 3 | Димитър Цончев | 15700 | 2 | 17471 | 0.4 | 4.1 | 17164 | 3 | 15945 | 6.9% | 14845 | 72.1% | 10703.245 | 24% | 3562.8 | 3.9% | 25.51% | 578.955 | 24.2% | 3592.49 | 48% | 7125.6 | 44% | 6531.8 | 0.281% | 41.71445 | 0.291% | 43.19895 | 0.3182% | 0.024% | 3.5628 | 21.43% | 40.5181296 | 91.86% | 92.55% | 208 | 9.1% | 23.1% | 22% | 43.675632 | 41.59584 | 1.6 |  | 1704.46
| Общо |  | 44731 |  | 46502 |  |  | 46342 |  | 47774 | 6.8% | 44525 | 73.5% | 32725.571 | 21.86% | 9734.992 | 4.637% |  | 2064.437 | 24.27% | 10804.964 | 48.23% | 21475.919 | 43.67% | 19442.99 | 0.2853% | 127.0425 | 0.2933% | 130.61396 | 0.3024% | 0.02367% | 10.53799 | 21.5% | 113.1232581 | 92.03% | 92.27% | 581 | 9.418% | 23.6% | 22.37% | 124.0933724 | 117.5844664 |  | 0 |  | 1704.46 | 0
17 | 1 | Цвета Владова | 12600 | 0 | 17073 | 0.3 | 3.9 | 16724 | 2.3 | 15994 | 6.9% | 14890 | 66.6% | 9916.74 | 30.6% | 4556.34 | 2.8% | 25.5% | 416.92 | 24.8% | 3692.72 | 47.5% | 7072.75 | 45% | 6700.5 | 0.278% | 41.3942 | 0.288% | 42.8832 | 0.2984% | 0.023% | 3.4247 | 21.36% | 37.4842368 | 92.11% | 92.38% | 192 | 8.6% | 23.37% | 22.28% | 41.0115456 | 39.0987264 | 1.55 |  | 1896.46
| 2 | Николинка Мутафова | 20090 | 1 | 16019 | 0.3 | 4.2 | 16121 | 2.3 | 16036 | 5.8% | 15106 | 73.5% | 11102.91 | 17.8% | 2688.868 | 8.7% | 25.3% | 1314.222 | 25.4% | 3836.924 | 46.7% | 7054.502 | 45% | 6797.7 | 0.289% | 43.65634 | 0.292% | 44.10952 | 0.295% | 0.022% | 3.32332 | 20.69% | 36.8621316 | 92.56% | 92.63% | 196 | 9.1% | 23.15% | 22.18% | 41.244966 | 39.5167752 | 1.55 |  | 2092.46
| 3 | Димитър Цончев | 16220 | 3 | 17692 | 0.1 | 3.6 | 17124 | 2 | 16035 | 7.1% | 14897 | 66.5% | 9906.505 | 28.7% | 4275.439 | 4.8% | 25.77% | 715.056 | 26.3% | 3917.911 | 46.4% | 6912.208 | 44% | 6554.68 | 0.273% | 40.66881 | 0.289% | 43.05233 | 0.3076% | 0.023% | 3.42631 | 20.89% | 37.6141162 | 92.14% | 92.61% | 197 | 8.6% | 23.55% | 22.73% | 42.403659 | 40.9271834 | 1.55 |  | 2289.46
| Общо |  | 48910 |  | 50784 |  |  | 49969 |  | 48065 | 6.6% | 44893 | 68.89% | 30926.155 | 25.66% | 11520.647 | 5.449% |  | 2446.198 | 25.5% | 11447.555 | 46.87% | 21039.46 | 44.67% | 20052.88 | 0.28% | 125.71935 | 0.2897% | 130.04505 | 0.3003% | 0.02267% | 10.17433 | 20.98% | 111.9604846 | 92.28% | 92.54% | 585 | 8.768% | 23.36% | 22.4% | 124.6601706 | 119.542685 |  | 0 |  | 2289.46 | 0
18 | 1 | Цвета Владова | 5661 | 0 | 11604 | 0.6 | 3 | 11972 | 3.2 | 15535 | 6.9% | 14463 | 61.9% | 8952.597 | 31.7% | 4584.771 | 6.4% | 25.67% | 925.632 | 25.6% | 3702.528 | 46.4% | 6710.832 | 46% | 6652.98 | 0.278% | 40.20714 | 0.286% | 41.36418 | 0.3007% | 0.023% | 3.32649 | 20.94% | 36.967476 | 92.06% | 92.44% | 194 | 9% | 22.75% | 22.05% | 40.16285 | 38.92707 | 1.55 | 1064.14 | 1419.32
| 2 | Георги Томов | 19700 | 5 | 17794 | 0.1 | 2.8 | 17160 | 1.8 | 15074 | 6.7% | 14064 | 74.4% | 10463.616 | 24.1% | 3389.424 | 1.5% | 26.08% | 210.96 | 24.9% | 3501.936 | 47.6% | 6694.464 | 44% | 6188.16 | 0.289% | 40.64496 | 0.286% | 40.22304 | 0.2885% | 0.023% | 3.23472 | 20.8% | 33.69184 | 92.06% | 92.12% | 178 | 9% | 23.05% | 22.89% | 37.33639 | 37.077222 | 1.55 |  | 1597.32
| 3 | Димитър Цончев | 20944 | 2 | 17056 | 0.3 | 4 | 16990 | 1.5 | 15072 | 7.3% | 13972 | 63.8% | 8914.136 | 33.3% | 4652.676 | 2.9% | 25.1% | 405.188 | 25.4% | 3548.888 | 47.3% | 6608.756 | 44% | 6147.68 | 0.284% | 39.68048 | 0.285% | 39.8202 | 0.3044% | 0.022% | 3.07384 | 20.69% | 36.348192 | 92.38% | 92.86% | 192 | 8.5% | 22.46% | 22.32% | 39.457728 | 39.211776 | 1.55 |  | 1789.32
| Общо |  | 46305 |  | 46454 |  |  | 46122 |  | 45681 | 6.966% | 42499 | 66.66% | 28330.349 | 29.71% | 12626.871 | 3.628% |  | 1541.78 | 25.3% | 10753.352 | 47.09% | 20014.052 | 44.68% | 18988.82 | 0.2836% | 120.53258 | 0.2857% | 121.40742 | 0.2979% | 0.02267% | 9.63505 | 20.81% | 107.007508 | 92.16% | 92.48% | 564 | 8.83% | 22.75% | 22.42% | 116.956968 | 115.216068 |  | 1064.14 |  | 1789.32 | 0
19 | 1 | Цвета Владова | 2356 | 3 | 9657 | 0.5 | 3.8 | 9567 | 4 | 15642 | 7% | 14547 | 66.6% | 9688.302 | 29.5% | 4291.365 | 3.9% | 25.47% | 567.333 | 25.4% | 3694.938 | 47.6% | 6924.372 | 46% | 6691.62 | 0.287% | 41.74989 | 0.292% | 42.47724 | 0.2994% | 0.025% | 3.63675 | 21.08% | 36.44732 | 91.55% | 91.75% | 190 | 9% | 23.09% | 22.32% | 39.92261 | 38.59128 | 1.55 | 1065.52 | 952.84 | 39.04
| 2 | Георги Томов | 20500 | 4 | 17033 | 0.3 | 3.5 | 16732 | 3.2 | 15794 | 5.9% | 14862 | 66.1% | 9823.782 | 30.2% | 4488.324 | 3.7% | 26.81% | 549.894 | 25.4% | 3774.948 | 45.7% | 6791.934 | 46% | 6836.52 | 0.283% | 42.05946 | 0.294% | 43.69428 | 0.2937% | 0.024% | 3.56688 | 20.55% | 35.796456 | 91.94% | 91.92% | 191 | 8.8% | 23.01% | 22.28% | 40.0815792 | 38.8099776 | 1.55 |  | 1143.84
| 3 | Мария Лачева | 19349 | 1 | 16620 | 0.6 | 3.2 | 16539 | 2.1 | 15517 | 6.5% | 14508 | 75.3% | 10924.524 | 21.8% | 3162.744 | 2.9% | 25.68% | 420.732 | 24% | 3481.92 | 48.6% | 7050.888 | 45% | 6528.6 | 0.293% | 42.50844 | 0.304% | 44.10432 | 0.3073% | 0.024% | 3.48192 | 20.98% | 38.5431972 | 92.21% | 92.29% | 201 | 8.6% | 22.37% | 21.78% | 41.0968218 | 40.0129092 | 1.6 |  | 1344.84
| Общо |  | 42205 |  | 43310 |  |  | 42838 |  | 46953 | 6.465% | 43917 | 69.3% | 30436.608 | 27.19% | 11942.433 | 3.502% |  | 1537.959 | 24.94% | 10951.806 | 47.29% | 20767.194 | 45.67% | 20056.74 | 0.2876% | 126.31779 | 0.2966% | 130.27584 | 0.3001% | 0.02433% | 10.68555 | 20.87% | 110.7869732 | 91.9% | 91.99% | 582 | 8.796% | 22.83% | 22.13% | 121.101011 | 117.4141668 |  | 1065.52 |  | 1344.84 | 0
20 | 1 | Николинка Мутафова | 2900 | 1 | 10689 | 0.5 | 4.1 | 10503 | 4.7 | 15781 | 6.6% | 14739 | 70.1% | 10332.039 | 27.1% | 3994.269 | 2.8% | 25.53% | 412.692 | 25.3% | 3728.967 | 47.1% | 6942.069 | 46% | 6779.94 | 0.306% | 45.10134 | 0.315% | 46.42785 | 0.2863% | 0.026% | 3.83214 | 21.5% | 36.15784 | 91.86% | 91.02% | 184 | 8.6% | 22.81% | 21.73% | 38.3609456 | 36.5446448 | 1.55 | 1067.82 | 461.02
| 2 | Иванка Копаранска | 22100 | 1 | 14866 | 0.3 | 4.7 | 15151 | 4.4 | 15569 | 7% | 14479 | 71.8% | 10395.922 | 24.2% | 3503.918 | 4% | 25.19% | 579.16 | 25.4% | 3677.666 | 46.1% | 6674.819 | 46% | 6660.34 | 0.288% | 41.69952 | 0.31% | 44.8849 | 0.3539% | 0.026% | 3.76454 | 20.55% | 41.9312475 | 91.73% | 92.76% | 223 | 8.5% | 23.27% | 21.95% | 47.4812715 | 44.7878775 | 1.6 |  | 684.02
| 3 | Мария Лачева | 13620 | 1 | 16045 | 0.7 | 4.2 | 16037 | 2.8 | 14181 | 7.3% | 13146 | 64.1% | 8426.586 | 29.1% | 3825.486 | 6.8% | 23.55% | 893.928 | 23% | 3023.58 | 48% | 6310.08 | 46% | 6047.16 | 0.277% | 36.41442 | 0.292% | 38.38632 | 0.2793% | 0.024% | 3.15504 | 21.21% | 32.3390991 | 91.88% | 91.51% | 167 | 8.7% | 22.01% | 20.81% | 33.5588671 | 31.7292151 | 1.55 |  | 851.02
| Общо |  | 38620 |  | 41600 |  |  | 41691 |  | 45531 | 6.955% | 42364 | 68.82% | 29154.547 | 26.73% | 11323.673 | 4.451% |  | 1885.78 | 24.62% | 10430.213 | 47.04% | 19926.968 | 46% | 19487.44 | 0.2908% | 123.21528 | 0.3062% | 129.69907 | 0.3072% | 0.02538% | 10.75172 | 21.08% | 110.4281866 | 91.82% | 91.84% | 574 | 8.59% | 22.72% | 21.52% | 119.4010842 | 113.0617374 |  | 1067.82 |  | 851.02 | 0
21 | 1 | Николинка Мутафова | 5700 | 0 | 16425 | 0.4 | 3.9 | 16345 | 2.4 | 15447 | 7.1% | 14350 | 83.1% | 11924.85 | 13.8% | 1980.3 | 3.1% | 26.25% | 444.85 | 25.5% | 3659.25 | 47.7% | 6844.95 | 46% | 6601 | 0.267% | 38.3145 | 0.282% | 40.467 | 0.2772% | 0.026% | 3.731 | 21.05% | 33.2482645 | 90.89% | 90.72% | 173 | 8.7% | 22.82% | 21.73% | 36.0439618 | 34.3223177 | 1.55 | 501.8 | 522.22
| 2 | Димитър Цончев | 20700 | 5 | 16397 | 0.1 | 3.9 | 15557 | 2.6 | 15856 | 6.4% | 14841 | 75% | 11130.75 | 20.7% | 3072.087 | 4.3% | 27.8% | 638.163 | 25.8% | 3828.978 | 45.4% | 6737.814 | 48% | 7123.68 | 0.257% | 38.14137 | 0.268% | 39.77388 | 0.2673% | 0.026% | 3.85866 | 21.02% | 32.900504 | 90.41% | 90.38% | 172 | 9% | 22.88% | 22.05% | 35.811776 | 34.51266 | 1.58 |  | 694.22
| 3 | Мария Лачева | 20300 | 0 | 17478 | 0.4 | 3.6 | 17400 | 1.7 | 15806 | 6.7% | 14747 | 74.5% | 10986.515 | 21% | 3096.87 | 4.5% | 28.25% | 663.615 | 26.9% | 3966.943 | 45.7% | 6739.379 | 46% | 6783.62 | 0.251% | 37.01497 | 0.257% | 37.89979 | 0.2667% | 0.028% | 4.12916 | 20.89% | 33.258969 | 89.22% | 89.61% | 174 | 8.5% | 22.11% | 21.01% | 35.201331 | 33.450021 | 1.55 |  | 868.22
| Общо |  | 46700 |  | 50300 |  |  | 49302 |  | 47109 | 6.73% | 43938 | 77.48% | 34042.115 | 18.55% | 8149.257 | 3.975% |  | 1746.628 | 26.07% | 11455.171 | 46.25% | 20322.143 | 46.68% | 20508.3 | 0.2583% | 113.47084 | 0.2689% | 118.14067 | 0.2703% | 0.02667% | 11.71882 | 20.99% | 99.4077375 | 90.2% | 90.24% | 519 | 8.732% | 22.6% | 21.6% | 107.0570688 | 102.2849987 |  | 501.8 |  | 868.22 | 0
22 | 1 | Николинка Мутафова | 5500 | 0 | 9502 | 0.3 | 4.9 | 9633 | 4.1 | 15921 | 6.6% | 14870 | 70% | 10409 | 24% | 3568.8 | 6% | 27.42% | 892.2 | 26.4% | 3925.68 | 46.5% | 6914.55 | 45% | 6691.5 | 0.265% | 39.4055 | 0.257% | 38.2159 | 0.267% | 0.031% | 4.6097 | 21.33% | 34.1996688 | 88.07% | 88.52% | 176 | 8.9% | 21.89% | 20.53% | 35.0975504 | 32.9169808 | 1.55 | 501.62 | 570.6 | 28
| 2 | Димитър Цончев | 18280 | 2 | 16436 | 0.5 | 5.2 | 15684 | 3.9 | 15725 | 6.6% | 14687 | 68.7% | 10089.969 | 27.1% | 3980.177 | 4.2% | 26.96% | 616.854 | 24.6% | 3613.002 | 47.9% | 7035.073 | 45% | 6609.15 | 0.267% | 39.21429 | 0.257% | 37.74559 | 0.2735% | 0.031% | 4.55297 | 21.21% | 33.6208194 | 88.07% | 88.79% | 174 | 8.9% | 22.47% | 21.54% | 35.6180958 | 34.1439156 | 1.55 |  | 744.6
| 3 | Иванка Копаранска | 16800 | 0 | 16088 | 0.3 | 4.2 | 16079 | 3.5 | 15358 | 6.5% | 14360 | 63.8% | 9161.68 | 30% | 4308 | 6.2% | 27.79% | 890.32 | 24.3% | 3489.48 | 48.9% | 7022.04 | 46% | 6605.6 | 0.264% | 37.9104 | 0.252% | 36.1872 | 0.2715% | 0.033% | 4.7388 | 20.91% | 32.4307827 | 87.04% | 87.98% | 171 | 9.3% | 22.08% | 20.97% | 34.2454176 | 32.5238409 | 1.55 |  | 915.6
| Общо |  | 40580 |  | 42026 |  |  | 41396 |  | 47004 | 6.567% | 43917 | 67.54% | 29660.649 | 27% | 11856.977 | 5.463% |  | 2399.374 | 25.11% | 11028.162 | 47.75% | 20971.663 | 45.33% | 19906.25 | 0.2653% | 116.53019 | 0.2554% | 112.14869 | 0.2707% | 0.03165% | 13.90147 | 21.15% | 100.2512709 | 87.74% | 88.43% | 521 | 9.031% | 22.15% | 21.01% | 104.9610638 | 99.5847373 |  | 501.62 |  | 915.6 | 0
23 | 1 | Георги Томов | 12963 | 0 | 16046 | 0.3 | 3.3 | 15453 | 3.3 | 15113 | 7.1% | 14040 | 63.6% | 8929.44 | 32.1% | 4506.84 | 4.3% | 26.2% | 603.72 | 23.3% | 3271.32 | 50.8% | 7132.32 | 46% | 6458.4 | 0.256% | 35.9424 | 0.242% | 33.9768 | 0.2722% | 0.031% | 4.3524 | 21.58% | 32.8464864 | 87.32% | 88.74% | 168 | 9.4% | 22.25% | 21.13% | 33.86628 | 32.1615504 | 1.55 |  | 1083.6
| 2 | Димитър Цончев | 18712 | 1 | 15084 | 0.3 | 4.1 | 14814 | 3.5 | 15170 | 7.8% | 13987 | 73.3% | 10252.471 | 24.8% | 3468.776 | 1.9% | 26.67% | 265.753 | 23.8% | 3328.906 | 49.4% | 6909.578 | 43% | 6014.41 | 0.258% | 36.08646 | 0.247% | 34.54789 | 0.2612% | 0.028% | 3.91636 | 21.42% | 31.9119444 | 88.78% | 89.39% | 163 | 8.6% | 21.89% | 21.27% | 32.6121598 | 31.6884714 | 1.5 |  | 1246.6
| 3 | Иванка Копаранска | 14000 | 0 | 15356 | 0.5 | 3.4 | 15043 | 2.6 | 14547 | 7.6% | 13441 | 70.9% | 9529.669 | 27.7% | 3723.157 | 1.4% | 25.72% | 188.174 | 23.8% | 3198.958 | 47.2% | 6344.152 | 47% | 6317.27 | 0.257% | 34.54337 | 0.248% | 33.33368 | 0.2746% | 0.025% | 3.36025 | 21.41% | 31.9171716 | 90.02% | 91% | 164 | 9.1% | 22.5% | 21.27% | 33.5421 | 31.7084652 | 1.5 |  | 1410.6
| Общо |  | 45675 |  | 46486 |  |  | 45310 |  | 44830 | 7.499% | 41468 | 69.24% | 28711.58 | 28.21% | 11698.773 | 2.551% |  | 1057.647 | 23.63% | 9799.184 | 49.16% | 20386.05 | 45.31% | 18790.08 | 0.257% | 106.57223 | 0.2456% | 101.85837 | 0.2692% | 0.02804% | 11.62901 | 21.47% | 96.6756024 | 88.7% | 89.7% | 495 | 9.037% | 22.21% | 21.22% | 100.0205398 | 95.558487 |  | 0 |  | 1410.6 | 0
24 | 1 | Георги Томов | 12361 | 0 | 16746 | 0.4 | 3 | 16393 | 2.3 | 13854 | 7.8% | 12773 | 71% | 9068.83 | 24% | 3065.52 | 5% | 25.48% | 638.65 | 22.9% | 2925.017 | 47.9% | 6118.267 | 45% | 5747.85 | 0.259% | 33.08207 | 0.243% | 31.03839 | 0.2783% | 0.024% | 3.06552 | 21.41% | 30.8419614 | 90.22% | 91.47% | 159 | 9.4% | 22.55% | 21.55% | 32.484177 | 31.043637 | 1.5 |  | 1569.6
| 2 | Мария Лачева | 15994 | 0 | 11137 | 0.2 | 3.2 | 11092 | 3.3 | 13675 | 7.6% | 12636 | 74% | 9350.64 | 25.5% | 3222.18 | 0.5% | 25.73% | 63.18 | 22.3% | 2817.828 | 47.9% | 6052.644 | 47% | 5938.92 | 0.254% | 32.09544 | 0.235% | 29.6946 | 0.2302% | 0.023% | 2.90628 | 20.72% | 24.5917392 | 90.31% | 90.1% | 131 | 9.4% | 22.06% | 20.77% | 26.1821316 | 24.6510822 | 1.5 |  | 1700.6
| 3 | Иванка Копаранска | 13500 | 1 | 15021 | 0.5 | 3.5 | 14415 | 1.1 | 11810 | 7.3% | 10948 | 65.3% | 7149.044 | 30.5% | 3339.14 | 4.2% | 22.56% | 459.816 | 19.2% | 2102.016 | 51.1% | 5594.428 | 46% | 5036.08 | 0.248% | 27.15104 | 0.235% | 25.7278 | 0.2785% | 0.019% | 2.08012 | 21.12% | 28.0038528 | 92% | 93.26% | 147 | 9.8% | 21.43% | 20.3% | 28.4148942 | 26.916582 | 1.5 |  | 1847.6
| Общо |  | 41855 |  | 42904 |  |  | 41900 |  | 39339 | 7.58% | 36357 | 70.33% | 25568.514 | 26.48% | 9626.84 | 3.195% |  | 1161.646 | 21.58% | 7844.861 | 48.86% | 17765.339 | 46% | 16722.85 | 0.2539% | 92.32855 | 0.2378% | 86.46079 | 0.2617% | 0.02215% | 8.05192 | 21.08% | 83.4375534 | 90.78% | 91.63% | 437 | 9.535% | 22.04% | 20.9% | 87.0812028 | 82.6113012 |  | 0 |  | 1847.6 | 0
25 | 1 | Георги Томов | 6569 | 0 | 10810 | 0.4 | 3.5 | 10752 | 1.6 | 13068 | 6.9% | 12166 | 68.8% | 8370.208 | 26.5% | 3223.99 | 4.7% | 25.27% | 571.802 | 20.4% | 2481.864 | 48.8% | 5937.008 | 43% | 5231.38 | 0.259% | 31.50994 | 0.238% | 28.95508 | 0.266% | 0.02% | 2.4332 | 20.64% | 27.114768 | 91.69% | 92.56% | 145 | 9.4% | 22.78% | 21.82% | 29.926086 | 28.664934 | 1.5 |  | 1992.6
| 2 | Мария Лачева | 13665 | 0 | 11208 | 0.4 | 3.9 | 10841 | 2.7 | 12360 | 7.3% | 11458 | 74.4% | 8524.752 | 20.6% | 2360.348 | 5% | 27.78% | 572.9 | 24.5% | 2807.21 | 45.7% | 5236.306 | 48% | 5499.84 | 0.222% | 25.43676 | 0.208% | 23.83264 | 0.2198% | 0.022% | 2.52076 | 19.67% | 20.9196351 | 89.52% | 90.08% | 117 | 9.1% | 21.31% | 20.25% | 22.6638243 | 21.5364825 | 1.5 |  | 2109.6
| 3 | Николинка Мутафова | 14700 | 1 | 11755 | 0.4 | 4.8 | 11744 | 0.8 | 9804 | 6.1% | 9206 | 60.1% | 5532.806 | 36.1% | 3323.366 | 3.8% | 24.58% | 349.828 | 21% | 1933.26 | 51.8% | 4768.708 | 46% | 4234.76 | 0.212% | 19.51672 | 0.202% | 18.59612 | 0.2747% | 0.02% | 1.8412 | 18.97% | 23.9926869 | 90.19% | 92.82% | 141 | 10.3% | 18.54% | 17.17% | 23.4488358 | 21.7161009 | 1.55 |  | 2250.6
| Общо |  | 34934 |  | 33773 |  |  | 33337 |  | 35232 | 6.818% | 32830 | 68.31% | 22427.766 | 27.13% | 8907.704 | 4.552% |  | 1494.53 | 22% | 7222.334 | 48.56% | 15942.022 | 45.59% | 14965.98 | 0.2329% | 76.46342 | 0.2174% | 71.38384 | 0.2523% | 0.0207% | 6.79516 | 19.83% | 72.02709 | 90.58% | 91.89% | 403 | 9.628% | 21.08% | 19.98% | 76.0387461 | 71.9175174 |  | 0 |  | 2250.6 | 0
26 | 1 | Иванка Копаранска | 1106 | 0 | 3160 | 0.3 | 3.9 | 3280 | 4.4 | 8601 | 7.1% | 7990 | 81.1% | 6479.89 | 15.3% | 1222.47 | 3.6% | 20.9% | 287.64 | 21.7% | 1733.83 | 51.4% | 4106.86 | 49% | 3915.1 | 0.225% | 17.9775 | 0.214% | 17.0986 | 0.2214% | 0.023% | 1.8377 | 20.37% | 16.2585192 | 89.35% | 89.72% | 88 | 9.3% | 19.86% | 18.4% | 15.8514576 | 14.686144 | 1.5 | 1004.1 | 1334.5
| 2 | Мария Лачева | 10000 | 2 | 8377 | 0.5 | 4 | 7981 | 2.5 | 6738 | 7% | 6266 | 70.3% | 4404.998 | 28.5% | 1785.81 | 1.2% | 23.2% | 75.192 | 20.2% | 1265.732 | 50.7% | 3176.862 | 48% | 3007.68 | 0.227% | 14.22382 | 0.214% | 13.40924 | 0.3085% | 0.022% | 1.37852 | 20.14% | 16.8426792 | 89.82% | 92.97% | 92 | 9.1% | 21.47% | 19.39% | 17.9549316 | 16.2154692 | 1.5 |  | 1426.5
| 3 | Николинка Мутафова | 8400 | 0 | 12379 | 0.4 | 3.6 | 12095 | 1 | 8746 | 7.8% | 8064 | 67.1% | 5410.944 | 26.4% | 2128.896 | 6.5% | 23.95% | 524.16 | 21% | 1693.44 | 50.7% | 4088.448 | 46% | 3709.44 | 0.234% | 18.86976 | 0.229% | 18.46656 | 0.2633% | 0.024% | 1.93536 | 21.05% | 19.8701475 | 89.62% | 90.99% | 105 | 10.1% | 20.44% | 18.61% | 19.294338 | 17.5669095 | 1.5 |  | 1531.5
| Общо |  | 19506 |  | 23916 |  |  | 23356 |  | 24085 | 7.326% | 22320 | 73.01% | 16295.832 | 23.02% | 5137.176 | 3.974% |  | 886.992 | 21.03% | 4693.002 | 50.95% | 11372.17 | 47.64% | 10632.22 | 0.2288% | 51.07108 | 0.2194% | 48.9744 | 0.261% | 0.02308% | 5.15158 | 20.55% | 52.9713459 | 89.58% | 91.26% | 285 | 9.53% | 20.52% | 18.75% | 53.1007272 | 48.4685227 |  | 1004.1 |  | 1531.5 | 0
27 | 1 | Иванка Копаранска | 6492 | 0 | 5414 | 0.2 | 4.4 | 4448 | 4 | 8810 | 6.7% | 8220 | 68.6% | 5638.92 | 25.2% | 2071.44 | 6.2% | 25.91% | 509.64 | 24.5% | 2013.9 | 49.5% | 4068.9 | 49% | 4027.8 | 0.243% | 19.9746 | 0.238% | 19.5636 | 0.2956% | 0.026% | 2.1372 | 20.91% | 21.0515607 | 89.19% | 91.31% | 111 | 9.3% | 22.01% | 19.64% | 22.1590077 | 19.7729628 | 1.5 | 1007.4 | 635.1
| 2 | Цвета Владова | 13000 | 0 | 11425 | 0.2 | 3.7 | 11491 | 1.2 | 6899 | 7.3% | 6395 | 62.3% | 3984.085 | 30.5% | 1950.475 | 7.2% | 22.09% | 460.44 | 17.6% | 1125.52 | 52% | 3325.4 | 45% | 2877.75 | 0.25% | 15.9875 | 0.241% | 15.41195 | 0.3101% | 0.025% | 1.59875 | 18.83% | 15.5074465 | 89.75% | 92.04% | 91 | 9.5% | 22.14% | 20.37% | 18.233397 | 16.7757135 | 1.5 |  | 726.1
| 3 | Николинка Мутафова | 7000 | 0 | 8363 | 0.3 | 4.2 | 8059 | 1.3 | 7646 | 7.3% | 7088 | 62.8% | 4451.264 | 25.4% | 1800.352 | 11.8% | 23.41% | 836.384 | 19% | 1346.72 | 53.9% | 3820.432 | 46% | 3260.48 | 0.241% | 17.08208 | 0.234% | 16.58592 | 0.3011% | 0.024% | 1.70112 | 19.05% | 17.698593 | 89.86% | 92.13% | 103 | 9.8% | 21.14% | 19.34% | 19.6403284 | 17.9680204 | 1.5 |  | 829.1
| Общо |  | 26492 |  | 25202 |  |  | 23998 |  | 23355 | 7.074% | 21703 | 64.85% | 14074.269 | 26.83% | 5822.267 | 8.324% |  | 1806.464 | 20.67% | 4486.14 | 51.67% | 11214.732 | 46.84% | 10166.03 | 0.2444% | 53.04418 | 0.2376% | 51.56147 | 0.3017% | 0.02505% | 5.43707 | 19.69% | 54.2576002 | 89.57% | 91.8% | 305 | 9.529% | 21.76% | 19.76% | 60.0327331 | 54.5166967 |  | 1007.4 |  | 829.1 | 0
28 | 1 | Иванка Копаранска | 3089 | 0 | 4534 | 0.4 | 4.2 | 4397 | 4.5 | 8924 | 7.5% | 8255 | 54.7% | 4515.485 | 40.7% | 3359.785 | 4.6% | 24.07% | 379.73 | 20.3% | 1675.765 | 52% | 4292.6 | 45% | 3714.75 | 0.253% | 20.88515 | 0.245% | 20.22475 | 0.2796% | 0.025% | 2.06375 | 21.64% | 20.7133752 | 89.9% | 91.16% | 106 | 9.7% | 21.96% | 20.03% | 21.0196728 | 19.1723154 | 1.5 | 1003.04 | -50.52 | -17.42
| 2 | Цвета Владова | 14200 | 2 | 12392 | 0.7 | 4.6 | 11384 | 1.4 | 6892 | 7% | 6410 | 61% | 3910.1 | 32.8% | 2102.48 | 6.2% | 20.59% | 397.42 | 17% | 1089.7 | 54.8% | 3512.68 | 45% | 2884.5 | 0.26% | 16.666 | 0.26% | 16.666 | 0.3515% | 0.024% | 1.5384 | 21.41% | 20.5159184 | 90.87% | 93.27% | 106 | 9.6% | 21.91% | 19.78% | 20.9950384 | 18.9539872 | 1.5 |  | 55.48
| 3 | Георги Томов | 8400 | 4 | 10491 | 0.3 | 3.3 | 10360 | 0.7 | 6212 | 7.3% | 5759 | 66.8% | 3847.012 | 29% | 1670.11 | 4.2% | 16.48% | 241.878 | 12.2% | 702.598 | 57.8% | 3328.702 | 40% | 2303.6 | 0.276% | 15.89484 | 0.282% | 16.24038 | 0.3544% | 0.025% | 1.43975 | 20.68% | 17.58317 | 91.25% | 93.05% | 95 | 10.5% | 22.31% | 20.6% | 18.9690775 | 17.51515 | 1.5 |  | 150.48
| Общо |  | 25689 |  | 27417 |  |  | 26141 |  | 22028 | 7.287% | 20424 | 60.09% | 12272.597 | 34.92% | 7132.375 | 4.989% |  | 1019.028 | 16.98% | 3468.063 | 54.51% | 11133.982 | 43.59% | 8902.85 | 0.2617% | 53.44599 | 0.2601% | 53.13113 | 0.3233% | 0.02469% | 5.0419 | 21.3% | 58.8124636 | 90.62% | 92.47% | 307 | 9.913% | 22.04% | 20.11% | 60.9837887 | 55.6414526 |  | 1003.04 |  | 150.48 | 0
29 | 1 | Мария Лачева | 4952 | 1 | 7237 | 0.5 | 3.2 | 6735 | 4 | 15775 | 7.7% | 14560 | 70.9% | 10323.04 | 22.9% | 3334.24 | 6.2% | 26.02% | 902.72 | 23.2% | 3377.92 | 46.9% | 6828.64 | 46% | 6697.6 | 0.296% | 43.0976 | 0.297% | 43.2432 | 0.2551% | 0.031% | 4.5136 | 20.93% | 30.9431213 | 89.7% | 87.97% | 163 | 9.3% | 22.07% | 21.05% | 32.6285087 | 31.1205305 | 1.65 | 415.88 | -50.52 | -51.88
| 2 | Цвета Владова | 20097 | 2 | 17692 | 0.7 | 4.1 | 16671 | 3.8 | 17080 | 6.4% | 15987 | 64.2% | 10263.654 | 30.4% | 4860.048 | 5.4% | 24.87% | 863.298 | 26.2% | 4188.594 | 48.1% | 7689.747 | 44% | 7034.28 | 0.282% | 45.08334 | 0.293% | 46.84191 | 0.3173% | 0.028% | 4.47636 | 21.13% | 46.6258806 | 90.56% | 91.3% | 246 | 10.3% | 20.96% | 20.64% | 46.2507552 | 45.5446368 | 1.65 |  | 195.48
| 3 | Георги Томов | 12300 | 0 | 17060 | 0.5 | 4 | 16698 | 3.8 | 17108 | 7% | 15910 | 69.2% | 11009.72 | 23% | 3659.3 | 7.8% | 25.74% | 1240.98 | 25.8% | 4104.78 | 45.9% | 7302.69 | 43% | 6841.3 | 0.273% | 43.4343 | 0.284% | 45.1844 | 0.2939% | 0.029% | 4.6139 | 20.96% | 38.2958064 | 89.91% | 90.25% | 201 | 9.1% | 23.07% | 22.47% | 42.1509663 | 41.0547123 | 1.5 |  | 396.48
| Общо |  | 37349 |  | 41989 |  |  | 40104 |  | 49963 | 7.016% | 46457 | 68.01% | 31596.414 | 25.52% | 11853.588 | 6.473% |  | 3006.998 | 25.12% | 11671.294 | 46.97% | 21821.077 | 44.28% | 20573.18 | 0.2833% | 131.61524 | 0.2912% | 135.26951 | 0.2898% | 0.02929% | 13.60386 | 21.01% | 115.8648083 | 90.07% | 90.01% | 610 | 9.637% | 22.03% | 21.4% | 121.0302302 | 117.7198796 |  | 415.88 |  | 396.48 | 0
30 | 1 | Мария Лачева | 12920 | 0 | 15253 | 0.9 | 7.2 | 15318 | 3.8 | 17144 | 6.2% | 16081 | 57.8% | 9294.818 | 25.7% | 4132.817 | 16.5% | 27.64% | 2653.365 | 26.9% | 4325.789 | 45.7% | 7349.017 | 46% | 7397.26 | 0.277% | 44.54437 | 0.305% | 49.04705 | 0.2942% | 0.03% | 4.8243 | 20.47% | 38.8891107 | 90.3% | 89.92% | 209 | 9.1% | 22.36% | 21.74% | 42.4797516 | 41.3018694 | 1.55 |  | 605.48
| 2 | Николинка Мутафова | 20000 | 2 | 15974 | 0.4 | 4.9 | 15284 | 4.2 | 17248 | 6.8% | 16075 | 67.9% | 10914.925 | 24.3% | 3906.225 | 7.8% | 28.95% | 1253.85 | 27% | 4340.25 | 46.3% | 7442.725 | 44% | 7073 | 0.28% | 45.01 | 0.305% | 49.02875 | 0.2829% | 0.025% | 4.01875 | 21.11% | 39.2316684 | 91.91% | 91.27% | 204 | 8.9% | 22.31% | 21.55% | 41.4617964 | 40.049382 | 1.55 |  | 809.48
| 3 | Георги Томов | 11000 | 0 | 15019 | 0.6 | 4.5 | 14758 | 4.2 | 16890 | 6.8% | 15741 | 78.8% | 12403.908 | 15.6% | 2455.596 | 5.6% | 27.07% | 881.496 | 26.5% | 4171.365 | 46.8% | 7366.788 | 43% | 6768.63 | 0.285% | 44.86185 | 0.308% | 48.48228 | 0.2972% | 0.026% | 4.09266 | 21% | 38.9844 | 91.67% | 91.36% | 204 | 9% | 23% | 22.29% | 42.6972 | 41.379156 | 1.5 |  | 1013.48
| Общо |  | 43920 |  | 46246 |  |  | 45360 |  | 51282 | 6.599% | 47897 | 68.09% | 32613.651 | 21.91% | 10494.638 | 9.998% |  | 4788.711 | 26.8% | 12837.404 | 46.26% | 22158.53 | 44.34% | 21238.89 | 0.2806% | 134.41622 | 0.306% | 146.55808 | 0.2914% | 0.027% | 12.93571 | 20.86% | 117.1051791 | 91.29% | 90.84% | 617 | 9.001% | 22.55% | 21.86% | 126.638748 | 122.7304074 |  | 0 |  | 1013.48 | 0
31 | 1 | Мария Лачева | 12143 | 0 | 15034 | 0.3 | 4.5 | 14890 | 4.7 | 16650 | 6.4% | 15584 | 68.4% | 10659.456 | 19.1% | 2976.544 | 12% | 28.05% | 1870.08 | 27% | 4207.68 | 45.6% | 7106.304 | 44% | 6856.96 | 0.28% | 43.6352 | 0.305% | 47.5312 | 0.2802% | 0.027% | 4.20768 | 20.57% | 36.314278 | 91.27% | 90.47% | 194 | 9% | 22.35% | 21.78% | 39.45669 | 38.450412 | 1.55 |  | 1183.86 | -23.62
| 2 | Николинка Мутафова | 20000 | 2 | 14840 | 0.4 | 4.4 | 14440 | 5.5 | 16602 | 7.1% | 15423 | 74.6% | 11505.558 | 19.7% | 3038.331 | 5.7% | 28.38% | 879.111 | 26% | 4009.98 | 47.8% | 7372.194 | 45% | 6940.35 | 0.288% | 44.41824 | 0.32% | 49.3536 | 0.2951% | 0.025% | 3.85575 | 20.87% | 39.6054164 | 92.3% | 91.63% | 209 | 9.2% | 21.95% | 20.64% | 41.654954 | 39.1689408 | 1.55 |  | 1392.86
| 3 | Димитър Цончев | 12300 | 0 | 16410 | 0.3 | 4.2 | 15909 | 5 | 16633 | 7% | 15469 | 77.8% | 12034.882 | 17.8% | 2753.482 | 4.4% | 27.53% | 680.636 | 26.2% | 4052.878 | 46.8% | 7239.492 | 46% | 7115.74 | 0.278% | 43.00382 | 0.306% | 47.33514 | 0.2839% | 0.027% | 4.17663 | 20.8% | 37.09888 | 91.29% | 90.6% | 196 | 9% | 22.28% | 21.06% | 39.738608 | 37.562616 | 1.6 |  | 1588.86
| Общо |  | 44443 |  | 46284 |  |  | 45239 |  | 49885 | 6.833% | 46476 | 73.59% | 34199.896 | 18.87% | 8768.357 | 7.38% |  | 3429.827 | 26.4% | 12270.538 | 46.73% | 21717.99 | 45% | 20913.05 | 0.282% | 131.05726 | 0.3103% | 144.21994 | 0.2864% | 0.02633% | 12.24006 | 20.75% | 113.0185744 | 91.63% | 90.91% | 599 | 9.07% | 22.19% | 21.16% | 120.850252 | 115.1819688 |  | 0 |  | 1588.86 | 0

## Юни
Дата | Смяна | Диспечер | Подадена руда от МГТЛ за денонощието | Състояние на склад №2 | Натрошена руда от Цех ССТ | Класа +15,0мм. | Класа +12,5мм. | Превозена руда до междинни бункери | Състояние на междинни бункери | Преработена руда в цех МФЦ | Влага на преработената руда | Суха преработена руда | Грано диорити |  | Дайки |  | Шисти | Показания на Гранулометър PSI500i руда, +0,20мм |  | Смилане класа + 0,20мм |  | Смилане класа -0,08мм |  | Плътност на пулпа |  | Съдържание на мед в рудите по Химия | Метал мед в рудите по Химия | Съдържание на мед в рудите по Куриер | Метал мед в рудите по Куриер | Коригирана съдържание на мед в рудите | Съдържание на мед в отпадъка по Куриер | Метал мед в отпадъка по Куриер | Съдържание на мед в медния к-т Куриер | Метал мед в концентрата по Куриер | Технологично извличане по Куриер | Товарно извличане | Добит меден концентрат | Влага на медния концентрат | Съдържание на мед в медния к-т | Съдържание на мед в медния к-т /химия-товарен/ | Метал мед в медния концентрат | Метал мед в медния концентрат /химия/ | Литрово тегло в сгъстителя | Меден концентрат, автомобилна везна | Меден концентрат в склад | Меден концентрат в склад | Добит молибденов концентрат | Съдържание на Мо в молибденовия к-т | последни данни за съдържания в 8-ма пречистка |  | последни данни за съдържания във 2-ра пречистка
|  |  | тона | метра | тона | % | % | тона |  | тона | % | тона | % |  | % |  | % |  |  | % |  | % |  | % |  | % | % | % | % | % | % | тона | % | тона | % | % | тона | % | % |  | тона |  | кг/литър | тон | тон | тон | кг. | % | Мо % | Cu % | Мо % | Cu %
1446.46
1 | 1 | Цвета Владова | 6697 | 1 | 15196 | 0.9 | 4.9 | 14880 | 4.9 | 15957 | 6.4% | 14936 | 57.6% | 8603.136 | 29% | 4331.44 | 13.4% | 26.05% | 2001.424 | 26.1% | 3898.296 | 46.9% | 7004.984 | 44% | 6571.84 | 0.271% | 40.47656 | 0.286% | 42.71696 | 0.2692% | 0.026% | 3.88336 | 20.37% | 35.6185746 | 91.03% | 90.45% | 193 | 9.4% | 20.77% | 19.82% | 36.3180066 | 34.6568556 | 1.6 | 1115.2 | 524.26
| 2 | Николинка Мутафова | 23700 | 2 | 15130 | 1.2 | 6.2 | 14970 | 5.4 | 16146 | 5.6% | 15242 | 61.1% | 9312.862 | 25.4% | 3871.468 | 13.5% | 24.51% | 2057.67 | 24.9% | 3795.258 | 47.5% | 7239.95 | 42% | 6401.64 | 0.257% | 39.17194 | 0.254% | 38.71468 | 0.2607% | 0.023% | 3.50566 | 20.71% | 33.6566494 | 91.05% | 91.27% | 178 | 8.7% | 22.29% | 21.79% | 36.2243706 | 35.4118006 | 1.55 |  | 702.26
| 3 | Димитър Цончев | 16300 | 2 | 19328 | 0.8 | 4.5 | 18886 | 3.9 | 16354 | 7% | 15209 | 65.6% | 9977.104 | 29% | 4410.61 | 5.4% | 23.88% | 821.286 | 25.6% | 3893.504 | 47.4% | 7209.066 | 43% | 6539.87 | 0.266% | 40.45594 | 0.265% | 40.30385 | 0.2786% | 0.024% | 3.65016 | 20.66% | 36.1853702 | 91.05% | 91.49% | 191 | 8.3% | 22.11% | 20.87% | 38.7250017 | 36.5531789 | 1.55 |  | 893.26
| Общо |  | 46697 |  | 49654 |  |  | 48736 |  | 48457 | 6.336% | 45387 | 61.46% | 27893.102 | 27.79% | 12613.518 | 10.75% |  | 4880.38 | 25.53% | 11587.058 | 47.27% | 21454 | 42.99% | 19513.35 | 0.2646% | 120.10444 | 0.2682% | 121.73549 | 0.2695% | 0.02433% | 11.03918 | 20.58% | 105.4605942 | 91.04% | 91.07% | 562 | 8.804% | 21.73% | 20.83% | 111.2673789 | 106.6218351 |  | 1115.2 |  | 893.26 | 0
2 | 1 | Цвета Владова | 7905 | 1 | 13015 | 1 | 4.1 | 12771 | 5.8 | 16305 | 6.5% | 15245 | 70.7% | 10778.215 | 22% | 3353.9 | 7.3% | 25.21% | 1112.885 | 26.1% | 3978.945 | 46.9% | 7149.905 | 46% | 7012.7 | 0.282% | 42.9909 | 0.278% | 42.3811 | 0.2765% | 0.027% | 4.11615 | 21.2% | 36.501948 | 90.4% | 90.35% | 189 | 8.9% | 22.09% | 21.28% | 38.0343411 | 36.6396912 | 1.55 | 1019.06 | 63.2
| 2 | Георги Томов | 18800 | 4 | 16908 | 0.7 | 5 | 16045 | 5.3 | 16904 | 6.2% | 15856 | 74.5% | 11812.72 | 19.6% | 3107.776 | 5.9% | 27.01% | 935.504 | 27.9% | 4423.824 | 46.3% | 7341.328 | 46% | 7293.76 | 0.256% | 40.59136 | 0.255% | 40.4328 | 0.2635% | 0.026% | 4.12256 | 21.3% | 35.08323 | 89.91% | 90.23% | 181 | 9% | 22.86% | 22.06% | 37.652706 | 36.335026 | 1.5 |  | 244.2
| 3 | Димитър Цончев | 19435 | 1 | 18032 | 1 | 4.5 | 17273 | 5 | 17021 | 6.4% | 15932 | 74.8% | 11917.136 | 21.9% | 3489.108 | 3.3% | 25.21% | 525.756 | 27.3% | 4349.436 | 48.8% | 7774.816 | 47% | 7488.04 | 0.266% | 42.37912 | 0.264% | 42.06048 | 0.268% | 0.026% | 4.14232 | 21.08% | 36.44732 | 90.26% | 90.4% | 190 | 9% | 22.3% | 21.28% | 38.5567 | 36.79312 | 1.55 |  | 434.2
| Общо |  | 46140 |  | 47955 |  |  | 46089 |  | 50230 | 6.365% | 47033 | 73.37% | 34508.071 | 21.16% | 9950.784 | 5.473% |  | 2574.145 | 27.11% | 12752.205 | 47.34% | 22266.049 | 46.34% | 21794.5 | 0.2678% | 125.96138 | 0.2655% | 124.87438 | 0.2692% | 0.02632% | 12.38103 | 21.19% | 108.032498 | 90.2% | 90.33% | 560 | 8.966% | 22.42% | 21.54% | 114.2437471 | 109.7678372 |  | 1019.06 |  | 434.2 | 0
3 | 1 | Цвета Владова | 4523 | 0 | 13406 | 1.4 | 4.6 | 13271 | 4.8 | 13577 | 6.4% | 12708 | 61.1% | 7764.588 | 31.5% | 4003.02 | 7.4% | 25.58% | 940.392 | 26.6% | 3380.328 | 48.1% | 6112.548 | 48% | 6099.84 | 0.27% | 34.3116 | 0.263% | 33.42204 | 0.3058% | 0.029% | 3.68532 | 20.85% | 32.752014 | 89.1% | 90.63% | 173 | 9.2% | 22.39% | 21.39% | 35.1711076 | 33.6002676 | 1.55 | 503.94 | 130.76 | 27.5
| 2 | Георги Томов | 22200 | 5 | 16981 | 0.6 | 4.1 | 16455 | 5.5 | 17058 | 6.7% | 15915 | 69% | 10981.35 | 22.8% | 3628.62 | 8.2% | 27.61% | 1305.03 | 27.9% | 4440.285 | 46.5% | 7400.475 | 47% | 7480.05 | 0.28% | 44.562 | 0.284% | 45.1986 | 0.2778% | 0.031% | 4.93365 | 21.34% | 37.9783712 | 89.21% | 88.97% | 196 | 9.2% | 22.07% | 21.28% | 39.2775376 | 37.8715904 | 1.55 |  | 326.76
| 3 | Мария Лачева | 18877 | 1 | 16647 | 1.5 | 5.1 | 16530 | 4.8 | 17080 | 7.1% | 15867 | 68% | 10789.56 | 23.9% | 3792.213 | 8.1% | 27.55% | 1285.227 | 27.4% | 4347.558 | 42.9% | 6806.943 | 47% | 7457.49 | 0.288% | 45.69696 | 0.299% | 47.44233 | 0.2875% | 0.028% | 4.44276 | 21.11% | 38.1613914 | 90.76% | 90.37% | 198 | 8.7% | 22.78% | 22.03% | 41.1803172 | 39.8245122 | 1.55 |  | 524.76
| Общо |  | 45600 |  | 47034 |  |  | 46256 |  | 47715 | 6.758% | 44490 | 66.39% | 29535.498 | 25.68% | 11423.853 | 7.936% |  | 3530.649 | 27.35% | 12168.171 | 45.67% | 20319.966 | 47.29% | 21037.38 | 0.28% | 124.57056 | 0.2834% | 126.06297 | 0.2893% | 0.02936% | 13.06173 | 21.12% | 108.8917766 | 89.76% | 89.97% | 567 | 9.025% | 22.42% | 21.58% | 115.6289624 | 111.2963702 |  | 503.94 |  | 524.76 | 0
4 | 1 | Николинка Мутафова | 6517 | 0 | 14451 | 1.7 | 5.3 | 14380 | 5.5 | 17076 | 6.3% | 16000 | 61.7% | 9872 | 30.7% | 4912 | 7.6% | 27.41% | 1216 | 26.7% | 4272 | 46.9% | 7504 | 45% | 7200 | 0.29% | 46.4 | 0.311% | 49.76 | 0.2858% | 0.026% | 4.16 | 21.58% | 39.2080546 | 91.75% | 91.01% | 199 | 8.7% | 22.88% | 22.1% | 41.5699856 | 40.152827 | 1.55 | 509.5 | 234.02 | 19.76
| 2 | Георги Томов | 0 | 15 | 15124 | 1.7 | 5.8 | 14541 | 5.7 | 16246 | 7.4% | 15044 | 80.6% | 12125.464 | 14.2% | 2136.248 | 5.2% | 27.31% | 782.288 | 26.1% | 3926.484 | 44.9% | 6754.756 | 45% | 6769.8 | 0.284% | 42.72496 | 0.297% | 44.68068 | 0.3238% | 0.025% | 3.761 | 20.67% | 40.174212 | 91.69% | 92.38% | 215 | 9.6% | 23.13% | 21.79% | 44.955468 | 42.351044 | 1.55 |  | 449.02
| 3 | Мария Лачева | 22371 | 8 | 15827 | 1.1 | 3.9 | 15211 | 5.9 | 16299 | 6.9% | 15174 | 71.8% | 10894.932 | 25.4% | 3854.196 | 2.8% | 26.73% | 424.872 | 25.7% | 3899.718 | 46.7% | 7086.258 | 46% | 6980.04 | 0.275% | 41.7285 | 0.286% | 43.39764 | 0.2945% | 0.026% | 3.94524 | 19.86% | 34.7375232 | 91.03% | 91.27% | 192 | 8.9% | 23.29% | 20.73% | 40.7370048 | 36.2592576 | 1.6 |  | 641.02
| Общо |  | 28888 |  | 45402 |  |  | 44132 |  | 49621 | 6.857% | 46218 | 71.17% | 32892.396 | 23.59% | 10902.444 | 5.243% |  | 2423.16 | 26.18% | 12098.202 | 46.18% | 21345.014 | 45.33% | 20949.84 | 0.2831% | 130.85346 | 0.2982% | 137.83832 | 0.301% | 0.02567% | 11.86624 | 20.72% | 114.1197898 | 91.5% | 91.57% | 606 | 9.083% | 23.1% | 21.55% | 127.2624584 | 118.7631286 |  | 509.5 |  | 641.02 | 0
5 | 1 | Николинка Мутафова | 15982 | 4 | 15132 | 1.3 | 4.9 | 14717 | 6.8 | 16772 | 6.8% | 15632 | 60.9% | 9519.888 | 27% | 4220.64 | 12.1% | 27.69% | 1891.472 | 26.4% | 4126.848 | 47.1% | 7362.672 | 46% | 7190.72 | 0.272% | 42.51904 | 0.292% | 45.64544 | 0.299% | 0.026% | 4.06432 | 21.6% | 41.035896 | 91.21% | 91.41% | 209 | 9.1% | 22.46% | 20.97% | 42.6697326 | 39.8390157 | 1.55 | 506.5 | 336.22 | -7.3
| 2 | Димитър Цончев | 20000 | 6 | 16043 | 1 | 5.1 | 15594 | 7.1 | 16905 | 6.7% | 15772 | 65.4% | 10314.888 | 30.3% | 4778.916 | 4.3% | 27.19% | 678.196 | 25.5% | 4021.86 | 47.3% | 7460.156 | 46% | 7255.12 | 0.27% | 42.5844 | 0.283% | 44.63476 | 0.2856% | 0.026% | 4.10072 | 21.6% | 37.698048 | 90.92% | 91% | 192 | 9.1% | 23.46% | 21.79% | 40.9442688 | 38.0296512 | 1.55 |  | 528.22
| 3 | Мария Лачева | 16907 | 3 | 16746 | 1.3 | 4.2 | 16285 | 6.7 | 17003 | 6.7% | 15864 | 81.5% | 12929.16 | 14.8% | 2347.872 | 3.7% | 27.23% | 586.968 | 25.9% | 4108.776 | 45.5% | 7218.12 | 47% | 7456.08 | 0.278% | 44.10192 | 0.296% | 46.95744 | 0.2897% | 0.026% | 4.12464 | 21% | 39.13245 | 91.33% | 91.13% | 205 | 9.1% | 22.45% | 20.99% | 41.8344525 | 39.1138155 | 1.6 |  | 733.22
| Общо |  | 52889 |  | 47921 |  |  | 46596 |  | 50680 | 6.733% | 47268 | 69.32% | 32763.936 | 24.01% | 11347.428 | 6.678% |  | 3156.636 | 25.93% | 12257.484 | 46.63% | 22040.948 | 46.34% | 21901.92 | 0.2733% | 129.20536 | 0.2903% | 137.23764 | 0.2914% | 0.026% | 12.28968 | 21.4% | 117.866394 | 91.16% | 91.18% | 606 | 9.1% | 22.79% | 21.25% | 125.4484539 | 116.9824824 |  | 506.5 |  | 733.22 | 0
6 | 1 | Николинка Мутафова | 19400 | 0 | 17276 | 1.7 | 6.3 | 16592 | 6.7 | 16947 | 5.9% | 15947 | 62.4% | 9950.928 | 22.5% | 3588.075 | 15.1% | 26.74% | 2407.997 | 25.7% | 4098.379 | 46.9% | 7479.143 | 46% | 7335.62 | 0.261% | 41.62167 | 0.267% | 42.57849 | 0.2822% | 0.026% | 4.14622 | 21.21% | 38.7937263 | 90.37% | 90.89% | 203 | 9.9% | 22.34% | 20.44% | 40.8605302 | 37.3853732 | 1.55 |  | 936.22
| 2 | Димитър Цончев | 20300 | 1 | 15354 | 3.5 | 7.2 | 14985 | 6.9 | 16842 | 6.8% | 15697 | 65.5% | 10281.535 | 28.9% | 4536.433 | 5.6% | 25.71% | 879.032 | 25.9% | 4065.523 | 47.8% | 7503.166 | 47% | 7377.59 | 0.258% | 40.49826 | 0.258% | 40.49826 | 0.2627% | 0.028% | 4.39516 | 21.84% | 35.8931664 | 89.26% | 89.45% | 182 | 9.7% | 22.42% | 21.05% | 36.8463732 | 34.594833 | 1.5 |  | 1118.22
| 3 | Цвета Владова | 10800 | 0 | 15350 | 1.2 | 4.3 | 14871 | 7.1 | 16627 | 7.4% | 15397 | 55.1% | 8483.747 | 36.6% | 5635.302 | 8.3% | 26.55% | 1277.951 | 26% | 4003.22 | 47.7% | 7344.369 | 47% | 7236.59 | 0.274% | 42.18778 | 0.288% | 44.34336 | 0.3009% | 0.027% | 4.15719 | 21.55% | 40.865265 | 90.74% | 91.14% | 210 | 9.7% | 22.24% | 20.73% | 42.173712 | 39.310299 | 1.55 |  | 1328.22
| Общо |  | 50500 |  | 47980 |  |  | 46448 |  | 50416 | 6.695% | 47041 | 61.05% | 28716.21 | 29.25% | 13759.81 | 9.704% |  | 4564.98 | 25.86% | 12167.122 | 47.46% | 22326.678 | 46.66% | 21949.8 | 0.2643% | 124.30771 | 0.2709% | 127.42011 | 0.2818% | 0.027% | 12.69857 | 21.53% | 115.5521577 | 90.15% | 90.53% | 595 | 9.768% | 22.33% | 20.74% | 119.8806154 | 111.2905052 |  | 0 |  | 1328.22 | 0
7 | 1 | Иванка Копаранска | 14000 | 0 | 15786 | 1 | 4.8 | 15738 | 7.1 | 16610 | 7.2% | 15414 | 75.5% | 11637.57 | 18.4% | 2836.176 | 6.1% | 28.03% | 940.254 | 25.7% | 3961.398 | 47.5% | 7321.65 | 47% | 7244.58 | 0.292% | 45.00888 | 0.295% | 45.4713 | 0.3205% | 0.028% | 4.31592 | 21.16% | 41.6009832 | 90.63% | 91.37% | 217 | 9.4% | 22.93% | 21.37% | 45.0808386 | 42.0138474 | 1.58 |  | 1545.22
| 2 | Димитър Цончев | 18898 | 1 | 15198 | 1 | 4.3 | 14833 | 8 | 16625 | 6.6% | 15528 | 66.2% | 10279.536 | 26.3% | 4083.864 | 7.5% | 27% | 1164.6 | 26.4% | 4099.392 | 46.6% | 7236.048 | 46% | 7142.88 | 0.274% | 42.54672 | 0.277% | 43.01256 | 0.2697% | 0.027% | 4.19256 | 20.98% | 36.1046918 | 90.37% | 90.1% | 191 | 9.9% | 21.9% | 20.57% | 37.687929 | 35.3991187 | 1.56 |  | 1736.22
| 3 | Цвета Владова | 14300 | 0 | 15736 | 0.8 | 5 | 14785 | 7.8 | 15970 | 6.8% | 14884 | 65% | 9674.6 | 29.5% | 4390.78 | 5.5% | 26.42% | 818.62 | 26.1% | 3884.724 | 46.6% | 6935.944 | 50% | 7442 | 0.265% | 39.4426 | 0.266% | 39.59144 | 0.267% | 0.028% | 4.16752 | 19.77% | 31.6685745 | 89.6% | 89.63% | 177 | 9.5% | 22.21% | 20.76% | 35.5770885 | 33.254406 | 1.6 |  | 1913.22
| Общо |  | 47198 |  | 46720 |  |  | 45356 |  | 49205 | 6.867% | 45826 | 68.94% | 31591.706 | 24.68% | 11310.82 | 6.38% |  | 2923.474 | 26.07% | 11945.514 | 46.9% | 21493.642 | 47.64% | 21829.46 | 0.2771% | 126.9982 | 0.2795% | 128.0753 | 0.2859% | 0.02766% | 12.676 | 20.65% | 109.3742495 | 90.22% | 90.44% | 585 | 9.594% | 22.35% | 20.9% | 118.3458561 | 110.6673721 |  | 0 |  | 1913.22 | 0
8 | 1 | Иванка Копаранска | 5000 | 0 | 10752 | 1.2 | 5.5 | 11586 | 9.7 | 15536 | 6.6% | 14511 | 84.5% | 12261.795 | 11.1% | 1610.721 | 4.4% | 27.64% | 638.484 | 26% | 3772.86 | 44.2% | 6413.862 | 48% | 6965.28 | 0.265% | 38.45415 | 0.258% | 37.43838 | 0.2809% | 0.029% | 4.20819 | 20.77% | 34.8848766 | 88.88% | 89.79% | 186 | 9.7% | 21.76% | 20.46% | 36.5476608 | 34.3642068 | 1.55 | 1005.14 | 1094.08
| 2 | Димитър Цончев | 18525 | 2 | 15402 | 2.3 | 5.4 | 16406 | 8 | 14976 | 6.2% | 14047 | 70.3% | 9875.041 | 22.8% | 3202.716 | 6.9% | 26.59% | 969.243 | 24.8% | 3483.656 | 47.4% | 6658.278 | 48% | 6742.56 | 0.257% | 36.10079 | 0.251% | 35.25797 | 0.2195% | 0.032% | 4.49504 | 21.25% | 26.9841 | 87.38% | 85.55% | 143 | 11.2% | 20.74% | 18.7% | 26.3364816 | 23.746008 | 1.52 |  | 1237.08
| 3 | Цвета Владова | 20200 | 1 | 18568 | 1.4 | 4.6 | 17899 | 6.6 | 15234 | 6.8% | 14198 | 65.8% | 9342.284 | 27.1% | 3847.658 | 7.1% | 26.52% | 1008.058 | 26.5% | 3762.47 | 47.2% | 6701.456 | 48% | 6815.04 | 0.268% | 38.05064 | 0.268% | 38.05064 | 0.3423% | 0.03% | 4.2594 | 20.94% | 44.97912 | 88.93% | 91.37% | 240 | 10.5% | 20.64% | 19.23% | 44.33472 | 41.30604 | 1.55 |  | 1477.08
| Общо |  | 43725 |  | 44722 |  |  | 45891 |  | 45746 | 6.536% | 42756 | 73.63% | 31479.12 | 20.26% | 8661.095 | 6.118% |  | 2615.785 | 25.77% | 11018.986 | 46.25% | 19773.596 | 48% | 20522.88 | 0.2634% | 112.60558 | 0.259% | 110.74699 | 0.2811% | 0.03032% | 12.96263 | 20.98% | 106.8480966 | 88.42% | 89.34% | 569 | 10.41% | 21.05% | 19.47% | 107.2188624 | 99.4162548 |  | 1005.14 |  | 1477.08 | 0
9 | 1 | Иванка Копаранска | 4300 | 0 | 17537 | 0.6 | 4.5 | 17376 | 4.5 | 10525 | 6.5% | 9841 | 74.9% | 7370.909 | 20% | 1968.2 | 5.1% | 24.74% | 501.891 | 22% | 2165.02 | 50.4% | 4959.864 | 50% | 4920.5 | 0.263% | 25.88183 | 0.256% | 25.19296 | 0.3271% | 0.028% | 2.75548 | 22% | 28.6781 | 89.18% | 91.55% | 145 | 10.1% | 22.58% | 21.06% | 29.434159 | 27.452763 | 1.5 | 1007.86 | 625.98 | 11.76
| 2 | Николинка Мутафова | 20310 | 5 | 14552 | 1.2 | 4.6 | 15990 | 5 | 15186 | 7.2% | 14093 | 74.1% | 10442.913 | 20.9% | 2945.437 | 5% | 25.1% | 704.65 | 25.3% | 3565.529 | 47.2% | 6651.896 | 45% | 6341.85 | 0.253% | 35.65529 | 0.246% | 34.66878 | 0.2281% | 0.027% | 3.80511 | 21.63% | 27.5202816 | 89.14% | 88.27% | 142 | 10.4% | 22.28% | 20.82% | 28.3472896 | 26.4897024 | 1.5 |  | 767.98
| 3 | Цвета Владова | 22600 | 1 | 17427 | 1.4 | 5.2 | 16791 | 3.3 | 15166 | 6.8% | 14135 | 72.4% | 10233.74 | 22.8% | 3222.78 | 4.8% | 23.74% | 678.48 | 24.9% | 3519.615 | 47% | 6643.45 | 45% | 6360.75 | 0.243% | 34.34805 | 0.259% | 36.60965 | 0.2826% | 0.024% | 3.3924 | 21.34% | 35.8665648 | 90.84% | 91.61% | 188 | 10.6% | 21.75% | 20.46% | 36.55566 | 34.3875312 | 1.55 |  | 955.98
| Общо |  | 47210 |  | 49516 |  |  | 50157 |  | 40877 | 6.871% | 38069 | 73.68% | 28047.562 | 21.37% | 8136.417 | 4.952% |  | 1885.021 | 24.3% | 9250.164 | 47.95% | 18255.21 | 46.29% | 17623.1 | 0.2519% | 95.88517 | 0.2534% | 96.47139 | 0.274% | 0.02614% | 9.95299 | 21.62% | 92.0649464 | 89.79% | 90.56% | 475 | 10.39% | 22.16% | 20.75% | 94.3371086 | 88.3299966 |  | 1007.86 |  | 955.98 | 0
10 | 1 | Димитър Цончев | 4000 | 0 | 16773 | 1.6 | 6.1 | 16747 | 2.9 | 15195 | 6.6% | 14192 | 77.8% | 11041.376 | 17.6% | 2497.792 | 4.6% | 27.34% | 652.832 | 25.4% | 3604.768 | 47.1% | 6684.432 | 43% | 6102.56 | 0.255% | 36.1896 | 0.265% | 37.6088 | 0.2671% | 0.023% | 3.26416 | 21.12% | 33.9487104 | 91.42% | 91.49% | 179 | 10.2% | 21.55% | 20.26% | 34.639901 | 32.5663292 | 1.55 | 325.42 | 809.56
| 2 | Иванка Копаранска | 21705 | 4 | 14449 | 4.9 | 7.6 | 14282 | 3.1 | 14679 | 6.4% | 13740 | 74.6% | 10250.04 | 19.7% | 2706.78 | 5.7% | 27.01% | 783.18 | 24.4% | 3352.56 | 47.4% | 6512.76 | 43% | 5908.2 | 0.25% | 34.35 | 0.263% | 36.1362 | 0.2571% | 0.023% | 3.1602 | 21.65% | 31.3598085 | 91.35% | 91.15% | 159 | 8.9% | 22.21% | 21.21% | 32.1709629 | 30.7224729 | 1.5 |  | 968.56
| 3 | Николинка Мутафова | 18900 | 2 | 16793 | 2.5 | 6.8 | 16945 | 1.5 | 14311 | 5.8% | 13481 | 68.3% | 9207.523 | 28.1% | 3788.161 | 3.6% | 25.16% | 485.316 | 25.3% | 3410.693 | 47.5% | 6403.475 | 46% | 6201.26 | 0.256% | 34.51136 | 0.267% | 35.99427 | 0.27% | 0.023% | 3.10063 | 21.39% | 31.5883242 | 91.48% | 91.58% | 163 | 9.4% | 22.55% | 21.12% | 33.301389 | 31.1895936 | 1.55 |  | 1131.56
| Общо |  | 44605 |  | 48015 |  |  | 47974 |  | 44185 | 6.274% | 41413 | 73.65% | 30498.939 | 21.71% | 8992.733 | 4.639% |  | 1921.328 | 25.04% | 10368.021 | 47.33% | 19600.667 | 43.98% | 18212.02 | 0.2537% | 105.05096 | 0.265% | 109.73927 | 0.2647% | 0.023% | 9.52499 | 21.38% | 96.8968431 | 91.42% | 91.41% | 501 | 9.527% | 22.09% | 20.85% | 100.1122529 | 94.4783957 |  | 325.42 |  | 1131.56 | 0
11 | 1 | Димитър Цончев | 6200 | 0 | 5283 | 1.8 | 5.9 | 5359 | 6.4 | 14254 | 6.3% | 13356 | 78% | 10417.68 | 18.1% | 2417.436 | 3.9% | 24.69% | 520.884 | 25.7% | 3432.492 | 48.2% | 6437.592 | 46% | 6143.76 | 0.26% | 34.7256 | 0.277% | 36.99612 | 0.2814% | 0.028% | 3.73968 | 21.79% | 33.3491592 | 90.01% | 90.16% | 168 | 8.9% | 22.11% | 20.94% | 33.8389128 | 32.0482512 | 1.55 | 669.26 | 630.3
| 2 | Цвета Владова | 7000 | 3 | 6618 | 1.9 | 5.4 | 6444 | 7 | 14709 | 6.6% | 13738 | 67.2% | 9231.936 | 25.5% | 3503.19 | 7.3% |  | 1002.874 | 26.6% | 3654.308 | 46.3% | 6360.694 | 46% | 6319.48 | 0.256% | 35.16928 | 0.259% | 35.58142 | 0.2619% | 0.029% | 3.98402 | 20.96% | 29.99376 | 88.93% | 89.04% | 159 | 10% | 22.36% | 20.96% | 31.99716 | 29.99376 | 1.52 |  | 789.3
| 3 | Николинка Мутафова | 15800 | 2 | 17763 | 2.7 | 6 | 17114 | 5.7 | 14130 | 6% | 13282 | 69.6% | 9244.272 | 28.6% | 3798.652 | 1.8% |  | 239.076 | 26.6% | 3533.012 | 42.3% | 5618.286 | 46% | 6109.72 | 0.255% | 33.8691 | 0.263% | 34.93166 | 0.2749% | 0.027% | 3.58614 | 21.85% | 32.3032585 | 89.84% | 90.29% | 163 | 9.3% | 22.27% | 21.19% | 32.9241907 | 31.3275079 | 1.55 |  | 952.3
| Общо |  | 29000 |  | 29664 |  |  | 28917 |  | 43093 | 6.304% | 40376 | 71.56% | 28893.888 | 24.07% | 9719.278 | 4.366% |  | 1762.834 | 26.3% | 10619.812 | 45.61% | 18416.572 | 46% | 18572.96 | 0.257% | 103.76398 | 0.2663% | 107.5092 | 0.2726% | 0.02801% | 11.30984 | 21.53% | 95.6461777 | 89.6% | 89.84% | 490 | 9.39% | 22.25% | 21.03% | 98.7602635 | 93.3695191 |  | 669.26 |  | 952.3 | 0
12 | 1 | Димитър Цончев | 5817 | 0 | 16618 | 6 | 7.7 | 17184 | 3.6 | 11792 | 6% | 11084 | 87.5% | 9698.5 | 11.4% | 1263.576 | 1.1% |  | 121.924 | 26.1% | 2892.924 | 43.9% | 4865.876 | 46% | 5098.64 | 0.256% | 28.37504 | 0.26% | 28.8184 | 0.2777% | 0.024% | 2.66016 | 21.41% | 25.912523 | 90.87% | 91.45% | 133 | 9% | 23.23% | 21.69% | 28.115269 | 26.251407 | 1.5 | 501.16 | 584.14
| 2 | Цвета Владова | 20400 | 6 | 15778 | 4 | 6.6 | 15941 | 3.8 | 14931 | 6.2% | 14005 | 72.9% | 10209.645 | 23.2% | 3249.16 | 3.9% | 28.56% | 546.195 | 26.3% | 3683.315 | 45.8% | 6414.29 | 48% | 6722.4 | 0.25% | 35.0125 | 0.265% | 37.11325 | 0.264% | 0.026% | 3.6413 | 21.5% | 31.575545 | 90.3% | 90.26% | 163 | 9.9% | 22.7% | 21.46% | 33.337901 | 31.5167998 | 1.5 |  | 747.14
| 3 | Иванка Копаранска | 17800 | 4 | 17456 | 1.6 | 6.3 | 17185 | 2.6 | 14995 | 6.2% | 14065 | 76.8% | 10801.92 | 20.2% | 2841.13 | 3% | 28.28% | 421.95 | 26.8% | 3769.42 | 44.6% | 6272.99 | 48% | 6751.2 | 0.248% | 34.8812 | 0.279% | 39.24135 | 0.2857% | 0.027% | 3.79755 | 21.49% | 34.3805616 | 90.44% | 90.66% | 176 | 9.1% | 22.74% | 21.83% | 36.3803616 | 34.9245072 | 1.55 |  | 923.14
| Общо |  | 44017 |  | 49852 |  |  | 50310 |  | 41718 | 6.143% | 39154 | 78.43% | 30710.065 | 18.78% | 7353.866 | 2.784% |  | 1090.069 | 26.42% | 10345.659 | 44.83% | 17553.156 | 47.43% | 18572.24 | 0.251% | 98.26874 | 0.2686% | 105.173 | 0.2757% | 0.02579% | 10.09901 | 21.47% | 91.8686296 | 90.51% | 90.75% | 472 | 9.348% | 22.86% | 21.66% | 97.8335316 | 92.692714 |  | 501.16 |  | 923.14 | 0
13 | 1 | Мария Лачева | 18588 | 0 | 16301 | 2.6 | 5.7 | 16284 | 3 | 15026 | 5.9% | 14139 | 82.2% | 11622.258 | 15% | 2120.85 | 2.8% | 28.65% | 395.892 | 26.4% | 3732.696 | 47.4% | 6701.886 | 47% | 6645.33 | 0.274% | 38.74086 | 0.293% | 41.42727 | 0.284% | 0.028% | 3.95892 | 21.31% | 33.5197776 | 90.56% | 90.25% | 174 | 9.6% | 23.01% | 21.65% | 36.1938096 | 34.054584 | 1.57 |  | 1290.06
| 2 | Цвета Владова | 20500 | 1 | 17524 | 0.8 | 5.4 | 17698 | 2 | 15232 | 6.1% | 14303 | 76% | 10870.28 | 21.7% | 3103.751 | 2.3% | 28.19% | 328.969 | 26.2% | 3747.386 | 46.6% | 6665.198 | 46% | 6579.38 | 0.289% | 41.33567 | 0.304% | 43.48112 | 0.3017% | 0.028% | 4.00484 | 21.54% | 37.03803 | 90.91% | 90.83% | 190 | 9.5% | 22.77% | 21.79% | 39.153015 | 37.467905 | 1.55 |  | 1480.06
| 3 | Иванка Копаранска | 15200 | 2 | 17180 | 1.2 | 4.7 | 16503 | 2 | 15248 | 6.4% | 14272 | 74.9% | 10689.728 | 23.2% | 3311.104 | 1.9% | 26.62% | 271.168 | 25.9% | 3696.448 | 47.1% | 6722.112 | 45% | 6422.4 | 0.292% | 41.67424 | 0.314% | 44.81408 | 0.3365% | 0.028% | 3.99616 | 21.2% | 40.010124 | 91.2% | 91.79% | 209 | 9.7% | 23.33% | 22.38% | 44.0300091 | 42.2371026 | 1.55 |  | 1689.06
| Общо |  | 54288 |  | 51005 |  |  | 50485 |  | 45506 | 6.134% | 42714 | 77.68% | 33182.266 | 19.98% | 8535.705 | 2.332% |  | 996.029 | 26.17% | 11176.53 | 47.03% | 20089.196 | 46% | 19647.11 | 0.285% | 121.75077 | 0.3037% | 129.72247 | 0.3075% | 0.028% | 11.95992 | 21.35% | 110.5679316 | 90.9% | 91% | 573 | 9.603% | 23.04% | 21.94% | 119.3768337 | 113.7595916 |  | 0 |  | 1689.06 | 0
14 | 1 | Мария Лачева | 10246 | 0 | 14442 | 1.2 | 4 | 14507 | 1.9 | 15133 | 6.3% | 14180 | 74.2% | 10521.56 | 23.2% | 3289.76 | 2.6% | 27.41% | 368.68 | 25.7% | 3644.26 | 48.2% | 6834.76 | 45% | 6381 | 0.309% | 43.8162 | 0.323% | 45.8014 | 0.3212% | 0.028% | 3.9704 | 21.43% | 39.3493374 | 91.45% | 91.39% | 202 | 9.1% | 22.64% | 21.28% | 41.5711152 | 39.0739104 | 1.6 |  | 1891.06
| 2 | Цвета Владова | 18700 | 0 | 13901 | 0.7 | 5 | 14028 | 3.2 | 15265 | 6.7% | 14242 | 61.2% | 8716.104 | 32.6% | 4642.892 | 6.2% | 27.03% | 883.004 | 26.9% | 3831.098 | 46.3% | 6594.046 | 45% | 6408.9 | 0.301% | 42.86842 | 0.319% | 45.43198 | 0.3323% | 0.028% | 3.98776 | 21.33% | 40.76163 | 91.34% | 91.69% | 210 | 9% | 22.68% | 21.42% | 43.34148 | 40.93362 | 1.6 |  | 2101.06
| 3 | Иванка Копаранска | 15000 | 0 | 15772 | 0.3 | 5.7 | 15997 | 2 | 15256 | 6.9% | 14203 | 67.7% | 9615.431 | 29.3% | 4161.479 | 3% | 26.51% | 426.09 | 26.2% | 3721.186 | 46.7% | 6632.801 | 45% | 6391.35 | 0.292% | 41.47276 | 0.306% | 43.46118 | 0.332% | 0.027% | 3.83481 | 21.03% | 40.232493 | 91.29% | 91.98% | 210 | 8.9% | 22.64% | 21.87% | 43.312584 | 41.839497 | 1.55 |  | 2311.06
| Общо |  | 43946 |  | 44115 |  |  | 44532 |  | 45654 | 6.634% | 42625 | 67.69% | 28853.095 | 28.37% | 12094.131 | 3.936% |  | 1677.774 | 26.27% | 11196.544 | 47.07% | 20061.607 | 45% | 19181.25 | 0.3007% | 128.15738 | 0.316% | 134.69456 | 0.3285% | 0.02767% | 11.79297 | 21.26% | 120.3434604 | 91.36% | 91.69% | 622 | 8.999% | 22.65% | 21.52% | 128.2251792 | 121.8470274 |  | 0 |  | 2311.06 | 0
15 | 1 | Мария Лачева | 3490 | 0 | 8078 | 1.1 | 4 | 8802 | 4.4 | 14758 | 6.5% | 13799 | 67.9% | 9369.521 | 29.1% | 4015.509 | 3% | 24.73% | 413.97 | 25.4% | 3504.946 | 47.8% | 6595.922 | 43% | 5933.57 | 0.286% | 39.46514 | 0.294% | 40.56906 | 0.3104% | 0.028% | 3.86372 | 21.59% | 36.8549936 | 90.59% | 91.09% | 188 | 9.2% | 22.83% | 21.6% | 38.9717232 | 36.872064 | 1.55 | 1010.48 | 1517.54 | 28.96
| 2 | Димитър Цончев | 20000 | 2 | 16669 | 2 | 5.3 | 16167 | 3.4 | 15232 | 6.4% | 14257 | 74.1% | 10564.437 | 24.3% | 3464.451 | 1.6% | 26.2% | 228.112 | 26.6% | 3792.362 | 47.3% | 6743.561 | 46% | 6558.22 | 0.275% | 39.20675 | 0.281% | 40.06217 | 0.298% | 0.031% | 4.41967 | 21.81% | 36.320193 | 89.09% | 89.72% | 183 | 9% | 22.86% | 21.01% | 38.068758 | 34.987953 | 1.5 |  | 1700.54
| 3 | Иванка Копаранска | 13500 | 0 | 16840 | 0.6 | 4.3 | 16188 | 3 | 15481 | 6.4% | 14490 | 71.8% | 10403.82 | 27.2% | 3941.28 | 1% | 24.97% | 144.9 | 23.9% | 3463.11 | 49.5% | 7172.55 | 46% | 6665.4 | 0.27% | 39.123 | 0.278% | 40.2822 | 0.3143% | 0.03% | 4.347 | 21.25% | 38.8025 | 89.33% | 90.58% | 200 | 8.7% | 22.56% | 20.37% | 41.19456 | 37.19562 | 1.6 |  | 1900.54
| Общо |  | 36990 |  | 41587 |  |  | 41157 |  | 45471 | 6.432% | 42546 | 71.31% | 30337.778 | 26.84% | 11421.24 | 1.85% |  | 786.982 | 25.29% | 10760.418 | 48.21% | 20512.033 | 45.03% | 19157.19 | 0.2769% | 117.79489 | 0.2842% | 120.91343 | 0.3076% | 0.02969% | 12.63039 | 21.55% | 111.9776866 | 89.68% | 90.47% | 571 | 8.961% | 22.75% | 20.98% | 118.2350412 | 109.055637 |  | 1010.48 |  | 1900.54 | 0
16 | 1 | Цвета Владова | 9000 | 0 | 11232 | 0.9 | 5.6 | 11132 | 4.6 | 15512 | 6.2% | 14550 | 59.5% | 8657.25 | 38.1% | 5543.55 | 2.4% | 25.8% | 349.2 | 25.1% | 3652.05 | 47% | 6838.5 | 46% | 6693 | 0.286% | 41.613 | 0.289% | 42.0495 | 0.3147% | 0.03% | 4.365 | 21.68% | 41.063004 | 89.74% | 90.59% | 207 | 8.5% | 21.87% | 19.68% | 41.4228735 | 37.274904 | 1.6 | 1045.16 | 1062.38
| 2 | Мария Лачева | 20200 | 2 | 16942 | 1.1 | 4.9 | 16230 | 3.6 | 15156 | 7.3% | 14050 | 67.6% | 9497.8 | 28.9% | 4060.45 | 3.5% | 25.89% | 491.75 | 25.4% | 3568.7 | 48.3% | 6786.15 | 45% | 6322.5 | 0.278% | 39.059 | 0.283% | 39.7615 | 0.2961% | 0.027% | 3.7935 | 22.07% | 35.5090851 | 90.57% | 90.99% | 177 | 9.1% | 23.5% | 21.83% | 37.809855 | 35.1229419 | 1.58 |  | 1239.38
| 3 | Димитър Цончев | 15400 | 2 | 17547 | 0.4 | 4.4 | 17282 | 2.4 | 14911 | 7.2% | 13837 | 68% | 9409.16 | 27.9% | 3860.523 | 4.1% | 26.16% | 567.317 | 25.1% | 3473.087 | 48.4% | 6697.108 | 45% | 6226.65 | 0.28% | 38.7436 | 0.288% | 39.85056 | 0.3148% | 0.028% | 3.87436 | 22.16% | 37.1862528 | 90.39% | 91.21% | 184 | 8.8% | 23.65% | 22.47% | 39.686592 | 37.7064576 | 1.56 |  | 1423.38
| Общо |  | 44600 |  | 45721 |  |  | 44644 |  | 45579 | 6.893% | 42437 | 64.95% | 27564.21 | 31.73% | 13464.523 | 3.318% |  | 1408.267 | 25.2% | 10693.837 | 47.89% | 20321.758 | 45.34% | 19242.15 | 0.2814% | 119.4156 | 0.2867% | 121.66156 | 0.3086% | 0.02835% | 12.03286 | 21.97% | 113.7583419 | 90.23% | 90.93% | 568 | 8.784% | 22.99% | 21.31% | 118.9193205 | 110.1043035 |  | 1045.16 |  | 1423.38 | 0
17 | 1 | Цвета Владова | 6200 | 0 | 10654 | 0.5 | 3.9 | 10846 | 3.8 | 15225 | 7.5% | 14083 | 68.5% | 9646.855 | 27.8% | 3915.074 | 3.7% | 26.24% | 521.071 | 25.4% | 3577.082 | 47.8% | 6731.674 | 46% | 6478.18 | 0.283% | 39.85489 | 0.29% | 40.8407 | 0.3032% | 0.031% | 4.36573 | 21.82% | 35.8205848 | 89.44% | 89.89% | 182 | 9.8% | 23.35% | 21.74% | 38.332294 | 35.6892536 | 1.5 | 534.24 | 1086.78 | 15.64
| 2 | Георги Томов | 22700 | 1 | 16935 | 1 | 4.7 | 16377 | 3 | 15198 | 6.8% | 14165 | 67.8% | 9603.87 | 28.5% | 4037.025 | 3.7% | 25.39% | 524.105 | 25.6% | 3626.24 | 48.2% | 6827.53 | 46% | 6515.9 | 0.286% | 40.5119 | 0.281% | 39.80365 | 0.3375% | 0.03% | 4.2495 | 21.5% | 40.17103 | 89.45% | 91.23% | 206 | 9.3% | 23.31% | 22.27% | 43.5528702 | 41.6097134 | 1.55 |  | 1292.78
| 3 | Димитър Цончев | 14000 | 2 | 16898 | 0.5 | 4.6 | 15832 | 2.5 | 15309 | 6.4% | 14329 | 66.6% | 9543.114 | 28.9% | 4141.081 | 4.5% | 25.02% | 644.805 | 25.3% | 3625.237 | 48% | 6877.92 | 46% | 6591.34 | 0.272% | 38.97488 | 0.269% | 38.54501 | 0.2795% | 0.032% | 4.58528 | 21.96% | 34.381674 | 88.23% | 88.68% | 173 | 9.5% | 22.65% | 21.51% | 35.4619725 | 33.6771315 | 1.55 |  | 1465.78
| Общо |  | 42900 |  | 44487 |  |  | 43055 |  | 45732 | 6.899% | 42577 | 67.63% | 28793.839 | 28.4% | 12093.18 | 3.969% |  | 1689.981 | 25.43% | 10828.559 | 48% | 20437.124 | 46% | 19585.42 | 0.2803% | 119.34167 | 0.2799% | 119.18936 | 0.3066% | 0.031% | 13.20051 | 21.76% | 110.3732888 | 89.05% | 90.01% | 561 | 9.524% | 23.1% | 21.84% | 117.3471367 | 110.9760985 |  | 534.24 |  | 1465.78 | 0
18 | 1 | Цвета Владова | 5700 | 0 | 10910 | 1.1 | 4 | 11261 | 4.2 | 15150 | 6.6% | 14150 | 58.4% | 8263.6 | 35.4% | 5009.1 | 6.2% | 24.89% | 877.3 | 23.8% | 3367.7 | 48.5% | 6862.75 | 46% | 6509 | 0.271% | 38.3465 | 0.267% | 37.7805 | 0.2787% | 0.033% | 4.6695 | 21.77% | 32.6689328 | 87.77% | 88.29% | 166 | 9.6% | 23.17% | 22.27% | 34.7698288 | 33.4192528 | 1.5 | 556.64 | 1075.14
| 2 | Георги Томов | 18600 | 3 | 14504 | 0.5 | 4.3 | 14272 | 3.7 | 14486 | 7% | 13472 | 69.1% | 9309.152 | 27.1% | 3650.912 | 3.8% | 24.75% | 511.936 | 20.9% | 2815.648 | 48% | 6466.56 | 45% | 6062.4 | 0.252% | 33.94944 | 0.253% | 34.08416 | 0.285% | 0.029% | 3.90688 | 21.21% | 32.559471 | 88.66% | 89.94% | 170 | 9.7% | 22.47% | 21.63% | 34.493697 | 33.204213 | 1.55 |  | 1245.14
| 3 | Мария Лачева | 17144 | 1 | 16124 | 0.7 | 4.4 | 15331 | 2.8 | 14754 | 7% | 13721 | 69.8% | 9577.258 | 25.6% | 3512.576 | 4.6% | 24% | 631.166 | 22.5% | 3087.225 | 46.5% | 6380.265 | 45% | 6174.45 | 0.241% | 33.06761 | 0.24% | 32.9304 | 0.2596% | 0.027% | 3.70467 | 20.92% | 29.5022208 | 88.86% | 89.71% | 156 | 9.6% | 22.63% | 20.99% | 31.9137312 | 29.6009376 | 1.5 |  | 1401.14
| Общо |  | 41444 |  | 41538 |  |  | 40864 |  | 44390 | 6.863% | 41343 | 65.67% | 27150.01 | 29.44% | 12172.588 | 4.887% |  | 2020.402 | 22.42% | 9270.573 | 47.67% | 19709.575 | 45.34% | 18745.85 | 0.2549% | 105.36355 | 0.2535% | 104.79506 | 0.2744% | 0.0297% | 12.28105 | 21.3% | 94.7306246 | 88.4% | 89.29% | 492 | 9.635% | 22.76% | 21.64% | 101.177257 | 96.2244034 |  | 556.64 |  | 1401.14 | 0
19 | 1 | Иванка Копаранска | 4600 | 0 | 11969 | 0.5 | 5.8 | 11860 | 4.4 | 14750 | 6.6% | 13777 | 69.9% | 9630.123 | 28.3% | 3898.891 | 1.8% | 24.73% | 247.986 | 23.2% | 3196.264 | 47.2% | 6502.744 | 46% | 6337.42 | 0.244% | 33.61588 | 0.24% | 33.0648 | 0.2724% | 0.028% | 3.85756 | 20.64% | 32.0826096 | 88.45% | 89.84% | 171 | 9.1% | 21.66% | 20.33% | 33.6680874 | 31.6007487 | 1.55 | 554.6 | 1017.54
| 2 | Георги Томов | 20300 | 2 | 14338 | 0.7 | 4.8 | 14807 | 1 | 5309 | 6.8% | 4948 | 71.6% | 3542.768 | 23.6% | 1167.728 | 4.8% | 21.85% | 237.504 | 20.1% | 994.548 | 53.3% | 2637.284 | 47% | 2325.56 | 0.25% | 12.37 | 0.243% | 12.02364 | 0.4327% | 0.026% | 1.28648 | 21.12% | 19.57824 | 89.41% | 94.1% | 103 | 10% | 21.71% | 20.12% | 20.12517 | 18.65124 | 1.5 |  | 1120.54
| 3 | Мария Лачева | 13825 | 0 | 13679 | 0.8 | 3.5 | 12869 | 1 | 13537 | 6.9% | 12603 | 67.1% | 8456.613 | 27.4% | 3453.222 | 5.5% | 22.45% | 693.165 | 21.2% | 2671.836 | 51.5% | 6490.545 | 45% | 5671.35 | 0.261% | 32.89383 | 0.255% | 32.13765 | 0.2551% | 0.026% | 3.27678 | 21.1% | 28.6749 | 89.91% | 89.92% | 151 | 10% | 21.25% | 19.15% | 28.87875 | 26.02485 | 1.5 |  | 1271.54
| Общо |  | 38725 |  | 39986 |  |  | 39536 |  | 33596 | 6.752% | 31328 | 69.04% | 21629.504 | 27.2% | 8519.841 | 3.762% |  | 1178.655 | 21.91% | 6862.648 | 49.89% | 15630.573 | 45.76% | 14334.33 | 0.2518% | 78.87971 | 0.2465% | 77.22609 | 0.2908% | 0.02688% | 8.42082 | 20.9% | 80.3357496 | 89.21% | 90.87% | 425 | 9.638% | 21.5% | 19.82% | 82.6720074 | 76.2768387 |  | 554.6 |  | 1271.54 | 0
20 | 1 | Иванка Копаранска | 7500 | 0 | 13227 | 0.5 | 3.3 | 12335 | 2.2 | 16449 | 7.1% | 15281 | 63.5% | 9703.435 | 30.6% | 4675.986 | 5.9% | 25.57% | 901.579 | 24.8% | 3789.688 | 48.5% | 7411.285 | 43% | 6570.83 | 0.262% | 40.03622 | 0.26% | 39.7306 | 0.2808% | 0.026% | 3.97306 | 21.08% | 36.7095552 | 90.11% | 90.85% | 192 | 9.3% | 22.36% | 21.24% | 38.9385984 | 36.9881856 | 1.6 |  | 1463.54
| 2 | Димитър Цончев | 19400 | 1 | 15858 | 0.7 | 5.1 | 15425 | 0.9 | 13607 | 7.4% | 12600 | 66.1% | 8328.6 | 30.5% | 3843 | 3.4% | 25.24% | 428.4 | 24% | 3024 | 46.5% | 5859 | 43% | 5418 | 0.27% | 34.02 | 0.266% | 33.516 | 0.3269% | 0.026% | 3.276 | 21.79% | 35.890309 | 90.33% | 92.15% | 181 | 9% | 23.02% | 21.83% | 37.916242 | 35.956193 | 1.6 |  | 1644.54
| 3 | Мария Лачева | 11925 | 1 | 10275 | 0.6 | 3.9 | 10738 | 0.9 | 8392 | 6.7% | 7830 | 70.2% | 5496.66 | 27.3% | 2137.59 | 2.5% | 19.91% | 195.75 | 17.3% | 1354.59 | 52.7% | 4126.41 | 44% | 3445.2 | 0.27% | 21.141 | 0.263% | 20.5929 | 0.2643% | 0.027% | 2.1141 | 21.02% | 17.7631612 | 89.85% | 89.9% | 94 | 10.1% | 21.99% | 20.15% | 18.5828694 | 17.027959 | 1.5 |  | 1738.54
| Общо |  | 38825 |  | 39360 |  |  | 38498 |  | 38448 | 7.119% | 35711 | 65.89% | 23528.695 | 29.84% | 10656.576 | 4.272% |  | 1525.729 | 22.87% | 8168.278 | 48.72% | 17396.695 | 43.22% | 15434.03 | 0.2666% | 95.19722 | 0.2628% | 93.8395 | 0.2935% | 0.02622% | 9.36316 | 21.32% | 90.3630254 | 90.13% | 91.17% | 467 | 9.345% | 22.51% | 21.21% | 95.4377098 | 89.9723376 |  | 0 |  | 1738.54 | 0
21 | 1 | Иванка Копаранска | 6700 | 0 | 10936 | 0.6 | 5.3 | 10278 | 2.6 | 13865 | 6.9% | 12908 | 66.4% | 8570.912 | 31.1% | 4014.388 | 2.5% | 23.63% | 322.7 | 24.2% | 3123.736 | 47.3% | 6105.484 | 48% | 6195.84 | 0.268% | 34.59344 | 0.268% | 34.59344 | 0.3203% | 0.023% | 2.96884 | 21.18% | 36.459252 | 91.52% | 92.91% | 190 | 9.4% | 22.29% | 20.65% | 38.370006 | 35.54691 | 1.5 |  | 1928.54
| 2 | Димитър Цончев | 11830 | 0 | 8588 | 0.4 | 4.7 | 8001 | 1 | 5013 | 7.3% | 4647 | 61.8% | 2871.846 | 35.2% | 1635.744 | 3% | 19.97% | 139.41 | 17.3% | 803.931 | 53% | 2462.91 | 48% | 2230.56 | 0.269% | 12.50043 | 0.267% | 12.40749 | 0.4612% | 0.031% | 1.44057 | 21.36% | 19.4809608 | 88.52% | 93.41% | 101 | 9.7% | 21.92% | 19.85% | 19.9916976 | 18.1037955 | 1.5 |  | 2029.54
| 3 | Цвета Владова | 14890 | 0 | 16197 | 0.6 | 4.6 | 15536 | 2 | 16248 | 7.3% | 15062 | 64.2% | 9669.804 | 31.9% | 4804.778 | 3.9% | 22.73% | 587.418 | 21.4% | 3223.268 | 51% | 7681.62 | 43% | 6476.66 | 0.271% | 40.81802 | 0.272% | 40.96864 | 0.2069% | 0.024% | 3.61488 | 21.18% | 27.7068288 | 91.28% | 88.5% | 146 | 10.4% | 21.06% | 18.83% | 27.5498496 | 24.6326528 | 1.55 |  | 2175.54
| Общо |  | 33420 |  | 35721 |  |  | 33815 |  | 35126 | 7.142% | 32617 | 64.73% | 21112.562 | 32.05% | 10454.91 | 3.218% |  | 1049.528 | 21.92% | 7150.935 | 49.82% | 16250.014 | 45.69% | 14903.06 | 0.2695% | 87.91189 | 0.2697% | 87.96957 | 0.288% | 0.0246% | 8.02429 | 21.21% | 83.6470416 | 90.98% | 91.56% | 437 | 9.803% | 21.67% | 19.69% | 85.9115532 | 78.2833583 |  | 0 |  | 2175.54 | 0
22 | 1 | Георги Томов | 4007 | 0 | 11495 | 0.4 | 4.7 | 11620 | 3.5 | 16848 | 7.2% | 15635 | 73.5% | 11491.725 | 20.6% | 3220.81 | 5.9% | 24.17% | 922.465 | 24.5% | 3830.575 | 48.2% | 7536.07 | 43% | 6723.05 | 0.281% | 43.93435 | 0.277% | 43.30895 | 0.3333% | 0.025% | 3.90875 | 21.06% | 44.3641536 | 91.08% | 92.6% | 232 | 9.2% | 22.88% | 21.95% | 48.1980928 | 46.238992 | 1.55 | 1040.52 | 1367.02
| 2 | Димитър Цончев | 17340 | 4 | 15106 | 0.3 | 4.7 | 14259 | 3 | 13874 | 5.9% | 13055 | 72.4% | 9451.82 | 26.4% | 3446.52 | 1.2% | 21.9% | 156.66 | 23% | 3002.65 | 49.7% | 6488.335 | 41% | 5352.55 | 0.27% | 35.2485 | 0.279% | 36.42345 | 0.3422% | 0.025% | 3.26375 | 21.21% | 37.8560322 | 91.15% | 92.79% | 197 | 9.4% | 23.2% | 22.06% | 41.407824 | 39.3731292 | 1.6 |  | 1564.02
| 3 | Цвета Владова | 9800 | 0 | 6526 | 0.4 | 3.9 | 6824 | 1.8 | 5263 | 7.4% | 4874 | 70% | 3411.8 | 25.6% | 1247.744 | 4.4% | 19.17% | 214.456 | 26.2% | 1276.988 | 47.3% | 2305.402 | 48% | 2339.52 | 0.259% | 12.62366 | 0.272% | 13.25728 | 0.3343% | 0.024% | 1.16976 | 20% | 14.1094 | 91.29% | 92.93% | 79 | 10.7% | 21.44% | 19.49% | 15.1252768 | 13.7496103 | 1.5 |  | 1643.02
| Общо |  | 31147 |  | 33127 |  |  | 32703 |  | 35985 | 6.728% | 33564 | 72.56% | 24355.345 | 23.58% | 7915.074 | 3.854% |  | 1293.581 | 24.16% | 8110.213 | 48.65% | 16329.807 | 42.95% | 14415.12 | 0.2735% | 91.80651 | 0.2771% | 92.98968 | 0.3369% | 0.02485% | 8.34226 | 20.96% | 96.3295858 | 91.14% | 92.72% | 508 | 9.511% | 22.79% | 21.63% | 104.7311936 | 99.3617315 |  | 1040.52 |  | 1643.02 | 0
23 | 1 | Георги Томов | 3549 | 0 | 8089 | 0.3 | 4 | 7990 | 4.3 | 9542 | 7.3% | 8845 | 74.1% | 6554.145 | 20% | 1769 | 5.9% | 15.61% | 521.855 | 22.2% | 1963.59 | 49.9% | 4413.655 | 48% | 4245.6 | 0.27% | 23.8815 | 0.274% | 24.2353 | 0.2643% | 0.027% | 2.38815 | 20.05% | 18.467253 | 90.27% | 89.89% | 102 | 9.7% | 22.79% | 21.61% | 20.9909574 | 19.9041066 | 1.5 | 986.32 | 762.76 | 4.06
| 2 | Мария Лачева | 18402 | 2 | 16471 | 0.5 | 4.9 | 15821 | 3.3 | 16049 | 7.5% | 14845 | 69.9% | 10376.655 | 28.3% | 4201.135 | 1.8% | 25.89% | 267.21 | 23.5% | 3488.575 | 49.5% | 7348.275 | 46% | 6828.7 | 0.27% | 40.0815 | 0.279% | 41.41755 | 0.2901% | 0.029% | 4.30505 | 21.45% | 37.395072 | 89.73% | 90.12% | 192 | 9.2% | 22.23% | 21.11% | 38.7548928 | 36.8023296 | 1.55 |  | 954.76
| 3 | Цвета Владова | 15300 | 0 | 15648 | 0.7 | 5 | 15095 | 3.7 | 16791 | 6.6% | 15683 | 68.2% | 10695.806 | 30.5% | 4783.315 | 1.3% | 24.51% | 203.879 | 24.6% | 3858.018 | 48% | 7527.84 | 46% | 7214.18 | 0.277% | 43.44191 | 0.282% | 44.22606 | 0.3007% | 0.029% | 4.54807 | 20.79% | 38.4854085 | 89.84% | 90.47% | 205 | 9.7% | 23.02% | 21.56% | 42.613473 | 39.910794 | 1.6 |  | 1159.76
| Общо |  | 37251 |  | 40208 |  |  | 38906 |  | 42382 | 7.098% | 39373 | 70.17% | 27626.606 | 27.31% | 10753.45 | 2.522% |  | 992.944 | 23.65% | 9310.183 | 48.99% | 19289.77 | 46.45% | 18288.48 | 0.2728% | 107.40491 | 0.2791% | 109.87891 | 0.2885% | 0.02855% | 11.24127 | 20.87% | 94.3477335 | 89.89% | 90.22% | 499 | 9.508% | 22.67% | 21.4% | 102.3593232 | 96.6172302 |  | 986.32 |  | 1159.76 | 0
24 | 1 | Георги Томов | 5200 | 0 | 12732 | 0.4 | 3.8 | 13112 | 4.9 | 16850 | 7% | 15671 | 72.1% | 11298.791 | 25.4% | 3980.434 | 2.5% | 24.08% | 391.775 | 25.5% | 3996.105 | 46.3% | 7255.673 | 46% | 7208.66 | 0.273% | 42.78183 | 0.269% | 42.15499 | 0.2883% | 0.028% | 4.38788 | 21.12% | 37.9285632 | 89.71% | 90.4% | 198 | 9.3% | 22.71% | 22.09% | 40.7839806 | 39.6705474 | 1.55 | 1107.32 | 241.06 | -9.38
| 2 | Мария Лачева | 20707 | 2 | 14898 | 0.4 | 4.7 | 14240 | 5.3 | 16852 | 7.1% | 15656 | 71.3% | 11162.728 | 25.3% | 3960.968 | 3.4% | 24.46% | 532.304 | 25.3% | 3960.968 | 47.1% | 7373.976 | 44% | 6888.64 | 0.267% | 41.80152 | 0.267% | 41.80152 | 0.2754% | 0.024% | 3.75744 | 20.55% | 35.648085 | 91.12% | 91.38% | 190 | 8.7% | 22.69% | 22.09% | 39.360343 | 38.319523 | 1.6 |  | 431.06
| 3 | Николинка Мутафова | 17000 | 0 | 16265 | 0.4 | 4.5 | 15633 | 5 | 16861 | 6.8% | 15714 | 72.7% | 11424.078 | 24.5% | 3849.93 | 2.8% | 25.18% | 439.992 | 26.1% | 4101.354 | 46.8% | 7354.152 | 44% | 6914.16 | 0.258% | 40.54212 | 0.253% | 39.75642 | 0.2654% | 0.021% | 3.29994 | 21.02% | 35.195888 | 91.79% | 92.17% | 184 | 9% | 22.94% | 22.11% | 38.410736 | 37.020984 | 1.55 |  | 615.06
| Общо |  | 42907 |  | 43895 |  |  | 42985 |  | 50563 | 6.967% | 47041 | 72.03% | 33885.597 | 25.07% | 11791.332 | 2.9% |  | 1364.071 | 25.63% | 12058.427 | 46.73% | 21983.801 | 44.67% | 21011.46 | 0.266% | 125.12547 | 0.263% | 123.71293 | 0.2764% | 0.02433% | 11.44526 | 20.9% | 108.7725362 | 90.85% | 91.29% | 572 | 9.004% | 22.78% | 22.1% | 118.5550596 | 115.0110544 |  | 1107.32 |  | 615.06 | 0
25 | 1 | Георги Томов | 5000 | 0 | 14025 | 0.5 | 5.8 | 13205 | 6.2 | 15993 | 6.8% | 14905 | 68.6% | 10224.83 | 29.2% | 4352.26 | 2.2% | 24.39% | 327.91 | 25.7% | 3830.585 | 44% | 6558.2 | 44% | 6558.2 | 0.269% | 40.09445 | 0.284% | 42.3302 | 0.2718% | 0.024% | 3.5772 | 20.75% | 34.554975 | 91.66% | 91.27% | 183 | 9% | 22.18% | 21.7% | 36.936354 | 36.13701 | 1.55 | 505.18 | 309.52 | 16.64
| 2 | Мария Лачева | 17521 | 5 | 16241 | 0.6 | 5.4 | 15807 | 5.5 | 15906 | 7.1% | 14777 | 73.9% | 10920.203 | 24.1% | 3561.257 | 2% | 25.82% | 295.54 | 26.3% | 3886.351 | 45.4% | 6708.758 | 44% | 6501.88 | 0.289% | 42.70553 | 0.289% | 42.70553 | 0.297% | 0.024% | 3.54648 | 20.81% | 37.5605933 | 91.8% | 92.02% | 199 | 9.3% | 22.35% | 21.52% | 40.3401855 | 38.8420936 | 1.6 |  | 508.52
| 3 | Николинка Мутафова | 21900 | 2 | 16692 | 0.7 | 4.4 | 16417 | 5.3 | 16715 | 6.9% | 15562 | 68.1% | 10597.722 | 28.1% | 4372.922 | 3.8% | 24.4% | 591.356 | 25.9% | 4030.558 | 48% | 7469.76 | 44% | 6847.28 | 0.274% | 42.63988 | 0.274% | 42.63988 | 0.2858% | 0.022% | 3.42364 | 20.83% | 38.2257579 | 92.07% | 92.39% | 201 | 8.7% | 22.37% | 21.61% | 41.0518581 | 39.6571593 | 1.55 |  | 709.52
| Общо |  | 44421 |  | 46958 |  |  | 45429 |  | 48614 | 6.933% | 45244 | 70.16% | 31742.755 | 27.16% | 12286.439 | 2.685% |  | 1214.806 | 25.96% | 11747.494 | 45.83% | 20736.718 | 44% | 19907.36 | 0.2773% | 125.43986 | 0.2822% | 127.67561 | 0.2848% | 0.02331% | 10.54732 | 20.8% | 110.3413262 | 91.84% | 91.91% | 583 | 8.999% | 22.3% | 21.61% | 118.3283976 | 114.6362629 |  | 505.18 |  | 709.52 | 0
26 | 1 | Иванка Копаранска | 5200 | 0 | 14455 | 0.3 | 4.6 | 13884 | 6 | 16563 | 7.7% | 15288 | 70.2% | 10732.176 | 25.4% | 3883.152 | 4.4% | 25.74% | 672.672 | 23.5% | 3592.68 | 48.7% | 7445.256 | 43% | 6573.84 | 0.274% | 41.88912 | 0.276% | 42.19488 | 0.2865% | 0.023% | 3.51624 | 21.12% | 38.4983808 | 91.77% | 92.07% | 199 | 8.4% | 22.1% | 21.24% | 40.284764 | 38.7171216 | 1.55 | 566.36 | 339.16 | -3
| 2 | Цвета Владова | 17978 | 5 | 16763 | 0.6 | 4.8 | 15845 | 5.8 | 16840 | 7.3% | 15611 | 68.3% | 10662.313 | 26.9% | 4199.359 | 4.8% | 24.73% | 749.328 | 22.1% | 3450.031 | 52.5% | 8195.775 | 44% | 6868.84 | 0.272% | 42.46192 | 0.278% | 43.39858 | 0.2918% | 0.024% | 3.74664 | 21.74% | 38.620023 | 91.47% | 91.87% | 195 | 8.9% | 23.53% | 22.75% | 41.7998685 | 40.4142375 | 1.55 |  | 534.16
| 3 | Николинка Мутафова | 17500 | 4 | 15826 | 0.9 | 4.8 | 15614 | 6.2 | 17130 | 6.2% | 16068 | 67% | 10765.56 | 28.3% | 4547.244 | 4.7% | 23.33% | 755.196 | 25.6% | 4113.408 | 48% | 7712.64 | 44% | 7069.92 | 0.267% | 42.90156 | 0.273% | 43.86564 | 0.2848% | 0.026% | 4.17768 | 20.68% | 38.663328 | 90.59% | 90.98% | 205 | 8.8% | 22.24% | 21.38% | 41.579904 | 39.972048 | 1.55 |  | 739.16
| Общо |  | 40678 |  | 47044 |  |  | 45343 |  | 50533 | 7.058% | 46967 | 68.47% | 32160.049 | 26.89% | 12629.755 | 4.636% |  | 2177.196 | 23.75% | 11156.119 | 49.72% | 23353.671 | 43.67% | 20512.6 | 0.2709% | 127.2526 | 0.2756% | 129.4591 | 0.2877% | 0.02435% | 11.44056 | 21.18% | 115.7817318 | 91.27% | 91.63% | 599 | 8.7% | 22.62% | 21.79% | 123.6645365 | 119.1034071 |  | 566.36 |  | 739.16 | 0
27 | 1 | Иванка Копаранска | 15600 | 0 | 16852 | 0.2 | 5.9 | 16203 | 6.1 | 16964 | 6.8% | 15810 | 75.7% | 11968.17 | 22.5% | 3557.25 | 1.8% | 22.17% | 284.58 | 23.6% | 3731.16 | 50.1% | 7920.81 | 43% | 6798.3 | 0.261% | 41.2641 | 0.263% | 41.5803 | 0.2777% | 0.026% | 4.1106 | 20.96% | 37.7401568 | 90.23% | 90.74% | 197 | 8.6% | 22.1% | 21.06% | 39.792818 | 37.9202148 | 1.55 |  | 936.16
| 2 | Цвета Владова | 18766 | 3 | 16837 | 0.5 | 4.5 | 16561 | 2.8 | 6252 | 6.8% | 5827 | 76.9% | 4480.963 | 21.2% | 1235.324 | 1.9% | 20.78% | 110.713 | 22.2% | 1293.594 | 51.8% | 3018.386 | 46% | 2680.42 | 0.267% | 15.55809 | 0.265% | 15.44155 | 0.413% | 0.031% | 1.80637 | 20.64% | 21.8594112 | 88.43% | 92.63% | 116 | 8.7% | 21.02% | 19.51% | 22.2618616 | 20.6626508 | 1.5 |  | 1052.16
| 3 | Георги Томов | 18500 | 1 | 17148 | 0.5 | 5.1 | 16589 | 1.6 | 13219 | 7.6% | 12214 | 73.3% | 8952.862 | 23.9% | 2919.146 | 2.8% | 21% | 341.992 | 22% | 2687.08 | 51.6% | 6302.424 | 46% | 5618.44 | 0.263% | 32.12282 | 0.258% | 31.51212 | 0.2608% | 0.031% | 3.78634 | 21.58% | 27.77346 | 88.11% | 88.24% | 143 | 10% | 21.81% | 19.37% | 28.06947 | 24.92919 | 1.5 |  | 1195.16
| Общо |  | 52866 |  | 50837 |  |  | 49353 |  | 36435 | 7.09% | 33851 | 75.04% | 25401.995 | 22.78% | 7711.72 | 2.178% |  | 737.285 | 22.78% | 7711.834 | 50.93% | 17241.62 | 44.6% | 15097.16 | 0.2628% | 88.94501 | 0.2615% | 88.53397 | 0.2949% | 0.02867% | 9.70331 | 21.13% | 87.373028 | 89.16% | 90.4% | 456 | 9.064% | 21.81% | 20.18% | 90.1241496 | 83.5120556 |  | 0 |  | 1195.16 | 0
28 | 1 | Мария Лачева | 12901 | 0 | 15280 | 0.4 | 4.1 | 14439 | 2.3 | 16543 | 6.1% | 15534 | 78.1% | 12132.054 | 19.5% | 3029.13 | 2.4% | 23.37% | 372.816 | 22.9% | 3557.286 | 50.1% | 7782.534 | 44% | 6834.96 | 0.277% | 43.02918 | 0.282% | 43.80588 | 0.2885% | 0.032% | 4.97088 | 21.57% | 37.6456896 | 88.78% | 89.03% | 192 | 9.1% | 22.83% | 21.24% | 39.8447424 | 37.0697472 | 1.65 |  | 1387.16
| 2 | Цвета Владова | 19159 | 3 | 16640 | 0.8 | 4.7 | 16191 | 2.5 | 16832 | 6.1% | 15805 | 73.9% | 11679.895 | 24.2% | 3824.81 | 1.9% | 24.36% | 300.295 | 24.5% | 3872.225 | 46.6% | 7365.13 | 45% | 7112.25 | 0.285% | 45.04425 | 0.297% | 46.94085 | 0.3237% | 0.03% | 4.7415 | 21.31% | 43.8265722 | 90.03% | 90.85% | 227 | 9.4% | 22.57% | 20.43% | 46.4179134 | 42.0167466 | 1.6 |  | 1614.16
| 3 | Георги Томов | 15000 | 2 | 16171 | 0.5 | 5.8 | 15972 | 2 | 16977 | 6.7% | 15840 | 70.2% | 11119.68 | 27.4% | 4340.16 | 2.4% | 23.48% | 380.16 | 24.3% | 3849.12 | 45.5% | 7207.2 | 45% | 7128 | 0.286% | 45.3024 | 0.3% | 47.52 | 0.3216% | 0.03% | 4.752 | 21.23% | 43.5656584 | 90.13% | 90.79% | 227 | 9.6% | 22.51% | 20.67% | 46.1923208 | 42.4164936 | 1.55 |  | 1841.16
| Общо |  | 47060 |  | 48091 |  |  | 46602 |  | 50352 | 6.302% | 47179 | 74.04% | 34931.629 | 23.73% | 11194.1 | 2.232% |  | 1053.271 | 23.91% | 11278.631 | 47.38% | 22354.864 | 44.67% | 21075.21 | 0.2827% | 133.37583 | 0.2931% | 138.26673 | 0.3114% | 0.03066% | 14.46438 | 21.37% | 125.0379202 | 89.67% | 90.28% | 646 | 9.381% | 22.64% | 20.78% | 132.4549766 | 121.5029874 |  | 0 |  | 1841.16 | 0
29 | 1 | Мария Лачева | 6744 | 0 | 15254 | 0.6 | 4.8 | 14788 | 3.1 | 17058 | 7.1% | 15847 | 72.8% | 11536.616 | 25.1% | 3977.597 | 2.1% | 25.67% | 332.787 | 25.3% | 4009.291 | 45.9% | 7273.773 | 45% | 7131.15 | 0.294% | 46.59018 | 0.299% | 47.38253 | 0.3091% | 0.031% | 4.91257 | 20.44% | 43.374702 | 89.77% | 90.11% | 235 | 9.7% | 20.77% | 18.9% | 44.0749785 | 40.106745 | 1.65 | 1069.26 | 1006.9
| 2 | Николинка Мутафова | 20600 | 5 | 16704 | 0.8 | 5.2 | 16414 | 3.1 | 17026 | 6.5% | 15919 | 70.3% | 11191.057 | 27.6% | 4393.644 | 2.1% | 26.51% | 334.299 | 25% | 3979.75 | 47.7% | 7593.363 | 45% | 7163.55 | 0.262% | 41.70778 | 0.268% | 42.66292 | 0.2943% | 0.031% | 4.93489 | 20.94% | 40.9412598 | 88.56% | 89.6% | 217 | 9.9% | 21.44% | 19.49% | 41.9188448 | 38.1062633 | 1.6 |  | 1223.9
| 3 | Иванка Копаранска | 20000 | 2 | 17594 | 0.5 | 4.7 | 17237 | 2.3 | 17081 | 7.6% | 15783 | 76.2% | 12026.646 | 21.3% | 3361.779 | 2.5% | 24.44% | 394.575 | 25.2% | 3977.316 | 47.8% | 7544.274 | 46% | 7260.18 | 0.247% | 38.98401 | 0.245% | 38.66835 | 0.2674% | 0.033% | 5.20839 | 20.77% | 33.9809662 | 86.67% | 87.79% | 179 | 8.6% | 22.61% | 21.02% | 36.9913166 | 34.3899812 | 1.55 |  | 1402.9
| Общо |  | 47344 |  | 49552 |  |  | 48439 |  | 51165 | 7.067% | 47549 | 73.09% | 34754.319 | 24.68% | 11733.02 | 2.233% |  | 1061.661 | 25.17% | 11966.357 | 47.13% | 22411.41 | 45.33% | 21554.88 | 0.2677% | 127.28197 | 0.2707% | 128.7138 | 0.2903% | 0.03167% | 15.05585 | 20.72% | 118.296928 | 88.44% | 89.22% | 631 | 9.457% | 21.61% | 19.8% | 122.9851399 | 112.6029895 |  | 1069.26 |  | 1402.9 | 0
30 | 1 | Мария Лачева | 5155 | 1 | 5466 | 2 | 5.3 | 6257 | 4.3 | 8243 | 7.3% | 7641 | 68.9% | 5264.649 | 24.9% | 1902.609 | 6.2% | 19.92% | 473.742 | 19.8% | 1512.918 | 49.9% | 3812.859 | 46% | 3514.86 | 0.252% | 19.25532 | 0.233% | 17.80353 | 0.3691% | 0.03% | 2.2923 | 20.18% | 23.6372376 | 87.25% | 92% | 129 | 9.2% | 22.12% | 18.78% | 25.9095984 | 21.9973896 | 1.5 | 534.12 | 1030.7 | 32.92
| 2 | Николинка Мутафова | 13500 | 2 | 11487 | 1.8 | 5.1 | 11972 | 4.8 | 16725 | 7.2% | 15521 | 63.3% | 9824.793 | 27.3% | 4237.233 | 9.4% | 23.27% | 1458.974 | 23.2% | 3600.872 | 50.4% | 7822.584 | 44% | 6829.24 | 0.247% | 38.33687 | 0.248% | 38.49208 | 0.2401% | 0.036% | 5.58756 | 20.48% | 32.29184 | 85.63% | 85.16% | 175 | 9.9% | 20.09% | 18.39% | 31.6769075 | 28.9964325 | 1.58 |  | 1205.7
| 3 | Георги Томов | 16300 | 1 | 17205 | 1 | 5.8 | 16846 | 4.5 | 16612 | 6.9% | 15466 | 66.2% | 10238.492 | 25% | 3866.5 | 8.8% | 22.78% | 1361.008 | 24.6% | 3804.636 | 46.2% | 7145.292 | 45% | 6959.7 | 0.254% | 39.28364 | 0.273% | 42.22218 | 0.2857% | 0.032% | 4.94912 | 21.77% | 38.5884135 | 88.41% | 88.93% | 195 | 9.1% | 22.14% | 20.67% | 39.244257 | 36.6386085 | 1.55 |  | 1400.7
| Общо |  | 34955 |  | 34158 |  |  | 35075 |  | 41580 | 7.1% | 38628 | 65.57% | 25327.934 | 25.9% | 10006.342 | 8.527% |  | 3293.724 | 23.09% | 8918.426 | 48.62% | 18780.735 | 44.8% | 17303.8 | 0.2508% | 96.87583 | 0.255% | 98.51779 | 0.2839% | 0.03321% | 12.82898 | 20.94% | 94.5174911 | 87.12% | 88.44% | 499 | 9.406% | 21.31% | 19.38% | 96.8307629 | 87.6324306 |  | 534.12 |  | 1400.7 | 0

## Юли
Дата | Смяна | Диспечер | Подадена руда от МГТЛ за денонощието | Състояние на склад №2 | Натрошена руда от Цех ССТ | Класа +15,0мм. | Класа +12,5мм. | Превозена руда до междинни бункери | Състояние на междинни бункери | Преработена руда в цех МФЦ | Влага на преработената руда | Суха преработена руда | Грано диорити |  | Дайки |  | Шисти | Показания на Гранулометър PSI500i руда, +0,20мм |  | Смилане класа + 0,20мм |  | Смилане класа -0,08мм |  | Плътност на пулпа |  | Съдържание на мед в рудите по Химия | Метал мед в рудите по Химия | Съдържание на мед в рудите по Куриер | Метал мед в рудите по Куриер | Коригирана съдържание на мед в рудите | Съдържание на мед в отпадъка по Куриер | Метал мед в отпадъка по Куриер | Съдържание на мед в медния к-т Куриер | Метал мед в концентрата по Куриер | Технологично извличане по Куриер | Товарно извличане | Добит меден концентрат | Влага на медния концентрат | Съдържание на мед в медния к-т | Съдържание на мед в медния к-т /химия-товарен/ | Метал мед в медния концентрат | Метал мед в медния концентрат /химия/ | Литрово тегло в сгъстителя | Меден концентрат, автомобилна везна | Меден концентрат в склад | Меден концентрат в склад | Добит молибденов концентрат | Съдържание на Мо в молибденовия к-т | последни данни за съдържания в 8-ма пречистка |  | последни данни за съдържания във 2-ра пречистка
|  |  | тона | метра | тона | % | % | тона |  | тона | % | тона | % |  | % |  | % |  |  | % |  | % |  | % |  | % | % | % | % | % | % | тона | % | тона | % | % | тона | % | % |  | тона |  | кг/литър | тон | тон | тон | кг. | % | Мо % | Cu % | Мо % | Cu %
1446.46
1 | 1 | Цвета Владова | 4867 | 0 | 14526 | 1.8 | 4.8 | 14364 | 4.1 | 15196 | 6.5% | 14208 | 68.1% | 9675.648 | 27.7% | 3935.616 | 4.2% | 21.19% | 596.736 | 22.3% | 3168.384 | 48.5% | 6890.88 | 41% | 5825.28 | 0.287% | 40.77696 | 0.294% | 41.77152 | 0.2825% | 0.031% | 4.40448 | 21.69% | 33.4550898 | 89.58% | 89.15% | 171 | 9.8% | 23.17% | 21.81% | 35.7378714 | 33.6401802 | 1.55 | 1030.7 | 586.76
| 2 | Николинка Мутафова | 22100 | 5 | 16556 | 0.7 | 5.1 | 15976 | 4 | 15203 | 6.6% | 14200 | 65.9% | 9357.8 | 28.6% | 4061.2 | 5.5% | 20.66% | 781 | 20.3% | 2882.6 | 51.4% | 7298.8 | 40% | 5680 | 0.294% | 41.748 | 0.297% | 42.174 | 0.3233% | 0.031% | 4.402 | 21.94% | 37.6174464 | 89.69% | 90.53% | 188 | 8.8% | 24.21% | 22.29% | 41.5094976 | 38.2175424 | 1.55 |  | 774.76
| 3 | Мария Лачева | 18800 | 1 | 17390 | 0.9 | 5.3 | 17206 | 2.5 | 15190 | 7.4% | 14066 | 69.2% | 9733.672 | 29.5% | 4149.47 | 1.3% | 23.19% | 182.858 | 21.2% | 2981.992 | 51.1% | 7187.726 | 41% | 5767.06 | 0.281% | 39.52546 | 0.286% | 40.22876 | 0.3137% | 0.027% | 3.79782 | 21.27% | 35.6155515 | 90.67% | 91.49% | 183 | 8.5% | 24.08% | 22.56% | 40.320756 | 37.775592 | 1.56 |  | 957.76
| Общо |  | 45767 |  | 48472 |  |  | 47546 |  | 45589 | 6.833% | 42474 | 67.73% | 28767.12 | 28.6% | 12146.286 | 3.674% |  | 1560.594 | 21.27% | 9032.976 | 50.33% | 21377.406 | 40.67% | 17272.34 | 0.2874% | 122.05042 | 0.2924% | 124.17428 | 0.3065% | 0.02967% | 12.6043 | 21.63% | 106.6880877 | 89.97% | 90.43% | 542 | 9.014% | 23.82% | 22.22% | 117.568125 | 109.6333146 |  | 1030.7 |  | 957.76 | 0
2 | 1 | Цвета Владова | 6000 | 0 | 10426 | 0.5 | 4.4 | 10540 | 5.3 | 15132 | 6.7% | 14118 | 63.2% | 8922.576 | 30.3% | 4277.754 | 6.5% | 25.3% | 917.67 | 22.8% | 3218.904 | 49.6% | 7002.528 | 40% | 5647.2 | 0.285% | 40.2363 | 0.283% | 39.95394 | 0.2904% | 0.026% | 3.67068 | 21.39% | 33.8593005 | 90.92% | 91.15% | 173 | 8.5% | 23.58% | 21.88% | 37.325961 | 34.634946 | 1.55 | 1002.98 | 147.9 | 20.12
| 2 | Георги Томов | 19200 | 1 | 13613 | 0.9 | 6 | 13030 | 5 | 15152 | 6.5% | 14167 | 66.6% | 9435.222 | 29.6% | 4193.432 | 3.8% | 25.83% | 538.346 | 22.5% | 3187.575 | 48.7% | 6899.329 | 40% | 5666.8 | 0.286% | 40.51762 | 0.284% | 40.23428 | 0.3175% | 0.022% | 3.11674 | 20.73% | 36.5681346 | 92.35% | 93.16% | 193 | 8.6% | 23.73% | 20.6% | 41.8601946 | 36.338812 | 1.55 |  | 340.9
| 3 | Николинка Мутафова | 13100 | 1 | 16496 | 0.4 | 5 | 15663 | 4.2 | 15162 | 6.9% | 14116 | 70.4% | 9937.664 | 26.8% | 3783.088 | 2.8% | 25.68% | 395.248 | 21.7% | 3063.172 | 49.9% | 7043.884 | 40% | 5646.4 | 0.302% | 42.63032 | 0.296% | 41.78336 | 0.3137% | 0.028% | 3.95248 | 20.99% | 36.0326934 | 90.66% | 91.18% | 187 | 8.2% | 23.49% | 22.32% | 40.3243434 | 38.3158512 | 1.55 |  | 527.9
| Общо |  | 38300 |  | 40535 |  |  | 39233 |  | 45446 | 6.7% | 42401 | 66.73% | 28295.462 | 28.9% | 12254.274 | 4.366% |  | 1851.264 | 22.33% | 9469.651 | 49.4% | 20945.741 | 40% | 16960.4 | 0.291% | 123.38424 | 0.2877% | 121.97158 | 0.3072% | 0.02533% | 10.7399 | 21.04% | 106.4601285 | 91.3% | 91.85% | 553 | 8.433% | 23.6% | 21.6% | 119.510499 | 109.2896092 |  | 1002.98 |  | 527.9 | 0
3 | 1 | Мария Лачева | 5400 | 0 | 11628 | 0.4 | 4.4 | 11742 | 5.4 | 15146 | 7.2% | 14055 | 63.4% | 8910.87 | 32.4% | 4553.82 | 4.2% | 25.69% | 590.31 | 22.4% | 3148.32 | 50% | 7027.5 | 40% | 5622 | 0.305% | 42.86775 | 0.292% | 41.0406 | 0.3009% | 0.028% | 3.9354 | 21.07% | 34.664364 | 5.4% | 90.8% | 180 | 8.6% | 23.31% | 22.2% | 38.349612 | 36.52344 | 1.55 | 509.08 | 202.96 | 4.14
| 2 | Георги Томов | 19000 | 4 | 15589 | 2.4 | 6.2 | 15357 | 5.3 | 14649 | 7.1% | 13609 | 66.4% | 9036.376 | 26% | 3538.34 | 7.6% | 19.95% | 1034.284 | 20.8% | 2830.672 | 47.2% | 6423.448 | 40% | 5443.6 | 0.284% | 38.64956 | 0.279% | 37.96911 | 0.3084% | 0.028% | 3.81052 | 21.11% | 34.3105052 | 90.08% | 91.03% | 179 | 9.2% | 23.48% | 22.47% | 38.1625136 | 36.5209404 | 1.55 |  | 381.96
| 3 | Цвета Владова | 16400 | 1 | 13403 | 2.9 | 5.5 | 12583 | 5.7 | 16291 | 7.1% | 15134 | 65.4% | 9897.636 | 24.2% | 3662.428 | 10.4% | 24.56% | 1573.936 | 22.9% | 3465.686 | 46.2% | 6991.908 | 42% | 6356.28 | 0.283% | 42.82922 | 0.293% | 44.34262 | 0.2917% | 0.029% | 4.38886 | 21.24% | 35.6041872 | 90.23% | 90.17% | 183 | 8.4% | 23.72% | 22.47% | 39.7613616 | 37.6660116 | 1.6 |  | 564.96
| Общо |  | 40800 |  | 40620 |  |  | 39682 |  | 46086 | 7.133% | 42798 | 65.06% | 27844.882 | 27.47% | 11754.588 | 7.474% |  | 3198.53 | 22.07% | 9444.678 | 47.77% | 20442.856 | 40.71% | 17421.88 | 0.2905% | 124.34653 | 0.2882% | 123.35233 | 0.3% | 0.02835% | 12.13478 | 21.14% | 104.5790564 | 61.96% | 90.66% | 542 | 8.731% | 23.51% | 22.38% | 116.2734872 | 110.710392 |  | 509.08 |  | 564.96 | 0
4 | 1 | Николинка Мутафова | 13600 | 0 | 17966 | 2 | 7.1 | 17988 | 4.8 | 16458 | 5.8% | 15503 | 77.4% | 11999.322 | 19.7% | 3054.091 | 2.9% | 23.49% | 449.587 | 23.9% | 3705.217 | 46.2% | 7162.386 | 43% | 6666.29 | 0.298% | 46.19894 | 0.317% | 49.14451 | 0.3204% | 0.028% | 4.34084 | 21.36% | 41.6878848 | 91.29% | 91.37% | 214 | 8.8% | 23.23% | 21.88% | 45.3375264 | 42.7027584 | 1.58 |  | 778.96
| 2 | Георги Томов | 20000 | 2 | 16542 | 1.3 | 5.4 | 16225 | 4.7 | 16467 | 6.8% | 15347 | 76.8% | 11786.496 | 19.7% | 3023.359 | 3.5% | 24.32% | 537.145 | 23.7% | 3637.239 | 45.5% | 6982.885 | 43% | 6599.21 | 0.297% | 45.58059 | 0.317% | 48.64999 | 0.327% | 0.025% | 3.83675 | 20.94% | 41.0239728 | 92.22% | 92.45% | 216 | 9.3% | 23.66% | 22.65% | 46.3527792 | 44.374068 | 1.55 |  | 994.96
| 3 | Цвета Владова | 15999 | 1 | 17678 | 1 | 5.4 | 17072 | 4.3 | 16620 | 6.9% | 15473 | 69.3% | 10722.789 | 22.5% | 3481.425 | 8.2% | 23.43% | 1268.786 | 23.2% | 3589.736 | 46.9% | 7256.837 | 43% | 6653.39 | 0.29% | 44.8717 | 0.309% | 47.81157 | 0.2905% | 0.026% | 4.02298 | 20.63% | 36.0540195 | 91.7% | 91.15% | 191 | 8.5% | 23.42% | 22.43% | 40.929963 | 39.1997895 | 1.55 |  | 1185.96
| Общо |  | 49599 |  | 52186 |  |  | 51285 |  | 49545 | 6.501% | 46323 | 74.5% | 34508.607 | 20.64% | 9558.875 | 4.869% |  | 2255.518 | 23.6% | 10932.192 | 46.2% | 21402.108 | 43% | 19918.89 | 0.295% | 136.65123 | 0.3143% | 145.60607 | 0.3126% | 0.02633% | 12.20057 | 20.98% | 118.7658771 | 91.74% | 91.68% | 621 | 8.882% | 23.44% | 22.32% | 132.6202686 | 126.2766159 |  | 0 |  | 1185.96 | 0
5 | 1 | Николинка Мутафова | 14000 | 0 | 17463 | 0.4 | 5 | 16519 | 4.3 | 16568 | 6.5% | 15491 | 67.7% | 10487.407 | 23.9% | 3702.349 | 8.4% | 23.1% | 1301.244 | 23.1% | 3578.421 | 47.6% | 7373.716 | 43% | 6661.13 | 0.287% | 44.45917 | 0.302% | 46.78282 | 0.3148% | 0.028% | 4.33748 | 21.09% | 40.878747 | 90.85% | 91.22% | 213 | 9% | 22.92% | 21.61% | 44.425836 | 41.886663 | 1.58 |  | 1398.96
| 2 | Димитър Цончев | 20000 | 1 | 15859 | 0.7 | 5.5 | 15528 | 4.6 | 16586 | 6.6% | 15491 | 71.8% | 11122.538 | 19.8% | 3067.218 | 8.4% | 23.04% | 1301.244 | 22.9% | 3547.439 | 46.5% | 7203.315 | 43% | 6661.13 | 0.283% | 43.83953 | 0.302% | 46.78282 | 0.2937% | 0.028% | 4.33748 | 20.92% | 37.6269212 | 90.85% | 90.58% | 197 | 8.7% | 22.88% | 21.79% | 41.1521968 | 39.1917119 | 1.58 |  | 1595.96
| 3 | Мария Лачева | 13795 | 0 | 16714 | 1.3 | 5.6 | 16283 | 4.3 | 16382 | 6.9% | 15252 | 67.2% | 10249.344 | 26.7% | 4072.284 | 6.1% | 22.31% | 930.372 | 23.3% | 3553.716 | 46.1% | 7031.172 | 43% | 6558.36 | 0.282% | 43.01064 | 0.29% | 44.2308 | 0.2848% | 0.027% | 4.11804 | 20.76% | 36.3806544 | 90.81% | 90.63% | 193 | 9.2% | 22.44% | 21.52% | 39.3247536 | 37.7125088 | 1.6 |  | 1788.96
| Общо |  | 47795 |  | 50036 |  |  | 48330 |  | 49536 | 6.666% | 46234 | 68.91% | 31859.289 | 23.45% | 10841.851 | 7.641% |  | 3532.86 | 23.1% | 10679.576 | 46.74% | 21608.203 | 43% | 19880.62 | 0.284% | 131.30934 | 0.298% | 137.79644 | 0.2978% | 0.02767% | 12.793 | 20.92% | 114.8863226 | 90.84% | 90.82% | 603 | 8.966% | 22.75% | 21.64% | 124.9027864 | 118.7908837 |  | 0 |  | 1788.96 | 0
6 | 1 | Николинка Мутафова | 3784 | 1 | 12845 | 0.3 | 4.1 | 12979 | 5 | 14960 | 7.2% | 13883 | 67.6% | 9384.908 | 26.5% | 3678.995 | 5.9% | 24.82% | 819.097 | 24.6% | 3415.218 | 47.3% | 6566.659 | 43% | 5969.69 | 0.29% | 40.2607 | 0.297% | 41.23251 | 0.3145% | 0.028% | 3.88724 | 21.05% | 36.657312 | 90.69% | 91.21% | 192 | 9.3% | 22.84% | 21.24% | 39.7744896 | 36.9881856 | 1.55 | 1007.64 | 973.32
| 2 | Димитър Цончев | 20500 | 4 | 14541 | 0.5 | 4.2 | 14585 | 4.8 | 14727 | 6.4% | 13784 | 63.8% | 8794.192 | 28% | 3859.52 | 8.2% | 20.86% | 1130.288 | 23.5% | 3239.24 | 47.9% | 6602.536 | 41% | 5651.44 |  | 0 | 0.295% | 40.6628 | 0.2991% | 0.027% | 3.72168 | 20.35% | 33.888855 | 90.97% | 91.08% | 183 | 9% | 22.52% |  | 37.502556 | 0 | 1.6 |  | 1156.32
| 3 | Мария Лачева | 20306 | 1 | 17795 | 0.7 | 4.8 | 17556 | 3.5 | 14902 | 6.2% | 13978 | 64% | 8945.92 | 31.4% | 4389.092 | 4.6% | 20.82% | 642.988 |  | 0 |  | 0 | 41% | 5730.98 |  | 0 | 0.296% | 41.37488 | 0.028% | 0.028% | 3.91384 | 21.29% | 34.679281 | 90.66% | 0% | 179 | 9% |  |  | 0 | 0 | 1.55 |  | 1335.32
| Общо |  | 44590 |  | 45181 |  |  | 45120 |  | 44589 | 6.602% | 41645 | 65.13% | 27125.02 | 28.64% | 11927.607 | 6.225% |  | 2592.373 | 15.98% | 6654.458 | 31.62% | 13169.195 | 41.67% | 17352.11 | 0.09668% | 40.2607 | 0.296% | 123.27019 | 0.2132% | 0.02767% | 11.52276 | 20.9% | 105.225448 | 90.77% | 87.18% | 554 | 9.104% | 15.1% | 7.126% | 77.2770456 | 36.9881856 |  | 1007.64 |  | 1335.32 | 0
7 | 1 | Георги Томов | 6915 | 2 | 13683 | 1.2 | 5.3 | 13505 | 4.2 | 14742 | 5.7% | 13902 | 75% | 10426.5 | 21% | 2919.42 | 3.7% | 19.69% | 514.374 | 22.4% | 3114.048 | 49.6% | 6895.392 | 40% | 5560.8 | 0.276% | 38.36952 | 0.282% | 39.20364 | 0.3016% | 0.029% | 4.03158 | 20.61% | 34.2841167 | 89.84% | 90.5% | 183 | 9.1% | 22.78% | 21.75% | 37.8938466 | 36.1804725 | 1.55 | 1005.52 | 519.82 | 7.02
| 2 | Димитър Цончев | 19800 | 4 | 13750 | 1.7 | 5.8 | 13337 | 3.6 | 12194 | 7.2% | 11316 | 68.6% | 7762.776 | 28% | 3168.48 | 3.4% |  | 384.744 | 20.8% | 2353.728 | 50.7% | 5737.212 | 41% | 4639.56 | 0.282% | 31.91112 | 0.284% | 32.13744 | 0.2931% | 0.028% | 3.16848 | 20.29% | 28.7403792 | 90.27% | 90.57% | 156 | 9.2% | 21.18% | 20.29% | 30.0010464 | 28.7403792 | 1.55 |  | 675.82
| 3 | Цвета Владова | 19990 | 1 | 18040 | 1 | 7.2 | 17441 | 2.2 | 15186 | 5.7% | 14320 | 68.9% | 9866.48 | 28% | 4009.6 | 3.1% |  | 443.92 | 23.1% | 3307.92 | 49.1% | 7031.12 | 41% | 5871.2 | 0.269% | 38.5208 | 0.267% | 38.2344 | 0.2735% | 0.031% | 4.4392 | 20.87% | 33.3151984 | 88.52% | 88.79% | 176 | 9.3% | 21.75% | 20.84% | 34.71996 | 33.2673088 | 1.55 |  | 851.82
| Общо |  | 46705 |  | 45473 |  |  | 44283 |  | 42122 | 6.134% | 39538 | 70.96% | 28055.756 | 25.54% | 10097.5 | 3.397% |  | 1343.038 | 22.2% | 8775.696 | 49.73% | 19663.724 | 40.65% | 16071.56 | 0.2752% | 108.80144 | 0.2771% | 109.57548 | 0.289% | 0.02943% | 11.63926 | 20.61% | 96.3396943 | 89.51% | 89.94% | 515 | 9.199% | 21.95% | 21% | 102.614853 | 98.1881605 |  | 1005.52 |  | 851.82 | 0
8 | 1 | Георги Томов | 4000 | 0 | 8758 | 1.4 | 5.2 | 8910 | 5.1 | 15109 | 7.3% | 14006 | 74.4% | 10420.464 | 17.5% | 2451.05 | 8.1% |  | 1134.486 | 21.3% | 2983.278 | 50.3% | 7045.018 | 40% | 5602.4 | 0.259% | 36.27554 | 0.256% | 35.85536 | 0.2863% | 0.033% | 4.62198 | 20.94% | 32.7122586 | 87.25% | 88.6% | 173 | 9.7% | 22.71% | 21.22% | 35.4773349 | 33.1496718 | 1.55 | 513.7 | 508.1 | -3.02
| 2 | Мария Лачева | 20700 | 0 | 15744 | 2.1 | 5 | 15262 | 4 | 14924 | 7.4% | 13820 | 71.9% | 9936.58 | 24.8% | 3427.36 | 3.4% |  | 469.88 | 21.4% | 2957.48 | 50.5% | 6979.1 | 40% | 5528 | 0.242% | 33.4444 | 0.243% | 33.5826 | 0.2702% | 0.031% | 4.2842 | 20.96% | 30.6955008 | 87.37% | 88.65% | 162 | 9.6% | 22.57% | 21.29% | 33.0533136 | 31.1787792 | 1.55 |  | 670.1
| 3 | Цвета Владова | 15000 | 2 | 17307 | 1.8 | 5.3 | 16744 | 3.4 | 14999 | 6.9% | 13964 | 66.3% | 9258.132 | 27.7% | 3868.028 | 6% | 19.27% | 837.84 | 22.6% | 3155.864 | 49.1% | 6856.324 | 40% | 5585.6 | 0.245% | 34.2118 | 0.249% | 34.77036 | 0.2711% | 0.029% | 4.04956 | 21.28% | 30.6300064 | 88.47% | 89.41% | 158 | 8.9% | 23.49% | 22.38% | 33.8110362 | 32.2133244 | 1.55 |  | 828.1
| Общо |  | 39700 |  | 41809 |  |  | 40916 |  | 45032 | 7.2% | 41790 | 70.87% | 29615.176 | 23.32% | 9746.438 | 5.844% |  | 2442.206 | 21.77% | 9096.622 | 49.97% | 20880.442 | 40% | 16716 | 0.2487% | 103.93174 | 0.2494% | 104.20832 | 0.2759% | 0.031% | 12.95574 | 21.06% | 94.0377658 | 87.7% | 88.88% | 493 | 9.411% | 22.92% | 21.63% | 102.3416847 | 96.5417754 |  | 513.7 |  | 828.1 | 0
9 | 1 | Георги Томов | 4200 | 0 | 11461 | 1.5 | 5.6 | 11691 | 4.4 | 14966 | 7.1% | 13903 | 74.2% | 10316.026 | 22.5% | 3128.175 | 3.3% | 19.16% | 458.799 | 21.7% | 3016.951 | 48.3% | 6715.149 | 42% | 5839.26 | 0.257% | 35.73071 | 0.262% | 36.42586 | 0.2865% | 0.026% | 3.61478 | 20.72% | 32.6553416 | 90.19% | 91.03% | 173 | 8.9% | 22.98% | 21.74% | 36.2171694 | 34.2628922 | 1.55 | 509.56 | 495.24 | 3.7
| 2 | Мария Лачева | 19449 | 3 | 15246 | 1.8 | 6.5 | 14866 | 4.5 | 14999 | 6.7% | 13994 | 71.7% | 10033.698 | 26.5% | 3708.41 | 1.8% | 18.75% | 251.892 | 21.7% | 3036.698 | 49.6% | 6941.024 | 40% | 5597.6 | 0.258% | 36.10452 | 0.262% | 36.66428 | 0.266% | 0.025% | 3.4985 | 20.62% | 31.028976 | 90.57% | 90.7% | 165 | 8.8% | 22.41% | 20.97% | 33.722568 | 31.555656 | 1.6 |  | 660.24
| 3 | Николинка Мутафова | 19500 | 2 | 17474 | 1.3 | 6.6 | 17318 | 3.5 | 14980 | 6.2% | 14051 | 73.9% | 10383.689 | 24.1% | 3386.291 | 2% |  | 281.02 | 21.8% | 3063.118 | 49.4% | 6941.194 | 43% | 6041.93 | 0.262% | 36.81362 | 0.276% | 38.78076 | 0.2797% | 0.024% | 3.37224 | 20.81% | 32.334578 | 91.41% | 91.51% | 170 | 8.6% | 23.12% | 21.65% | 35.923856 | 33.63977 | 1.55 |  | 830.24
| Общо |  | 43149 |  | 44181 |  |  | 43875 |  | 44945 | 6.667% | 41948 | 73.27% | 30733.413 | 24.37% | 10222.876 | 2.364% |  | 991.711 | 21.73% | 9116.767 | 49.1% | 20597.367 | 41.67% | 17478.79 | 0.259% | 108.64885 | 0.2667% | 111.8709 | 0.2774% | 0.025% | 10.48552 | 20.72% | 96.0188956 | 90.74% | 91.09% | 508 | 8.767% | 22.84% | 21.45% | 105.8635934 | 99.4583182 |  | 509.56 |  | 830.24 | 0
10 | 1 | Димитър Цончев | 4860 | 1 | 12999 | 2.4 | 6.4 | 12337 | 4.8 | 15408 | 7.3% | 14283 | 68.4% | 9769.572 | 28.6% | 4084.938 | 3% |  | 428.49 | 23.1% | 3299.373 | 46.1% | 6584.463 | 43% | 6141.69 | 0.293% | 41.84919 | 0.308% | 43.99164 | 0.3102% | 0.026% | 3.71358 | 20.91% | 36.8739486 | 91.67% | 91.72% | 194 | 9.1% | 23.02% | 22.34% | 40.5948492 | 39.3956964 | 1.6 | 517.8 | 518.66 | 12.22
| 2 | Мария Лачева | 19549 | 3 | 16808 | 2.8 | 7.8 | 16205 | 4.2 | 16279 | 6.3% | 15253 | 72.2% | 11012.666 | 25.9% | 3950.527 | 1.9% |  | 289.807 | 23.9% | 3645.467 | 45.4% | 6924.862 | 42% | 6406.26 | 0.285% | 43.47105 | 0.302% | 46.06406 | 0.3005% | 0.026% | 3.96578 | 21.7% | 38.730594 | 91.5% | 91.45% | 197 | 9.4% | 23.46% | 22.15% | 41.8718772 | 39.533763 | 1.56 |  | 715.66
| 3 | Николинка Мутафова | 20300 | 1 | 17617 | 2 | 6.1 | 16969 | 3 | 16341 | 6.4% | 15295 | 72.3% | 11058.285 | 26% | 3976.7 | 1.7% |  | 260.015 | 24.6% | 3762.57 | 46% | 7035.7 | 42% | 6423.9 | 0.288% | 44.0496 | 0.311% | 47.56745 | 0.3203% | 0.027% | 4.12965 | 21.39% | 41.1160719 | 91.43% | 91.68% | 211 | 8.9% | 23.34% | 21.75% | 44.8643814 | 41.8080675 | 1.6 |  | 926.66
| Общо |  | 44709 |  | 47424 |  |  | 45511 |  | 48028 | 6.655% | 44831 | 71.02% | 31840.523 | 26.79% | 12012.165 | 2.182% |  | 978.312 | 23.88% | 10707.41 | 45.83% | 20545.025 | 42.32% | 18971.85 | 0.2886% | 129.36984 | 0.307% | 137.62315 | 0.3104% | 0.02634% | 11.80901 | 21.34% | 116.7206145 | 91.53% | 91.62% | 602 | 9.128% | 23.28% | 22.07% | 127.3311078 | 120.7375269 |  | 517.8 |  | 926.66 | 0
11 | 1 | Димитър Цончев | 14149 | 0 | 17346 | 1.5 | 7 | 16414 | 2.8 | 16250 | 6.6% | 15178 | 76.6% | 11626.348 | 19.7% | 2990.066 | 3.7% |  | 561.586 | 23% | 3490.94 | 48% | 7285.44 | 43% | 6526.54 | 0.289% | 43.86442 | 0.301% | 45.68578 | 0.3213% | 0.028% | 4.24984 | 21.04% | 39.9558016 | 90.82% | 91.39% | 208 | 8.7% | 23.44% | 22.07% | 44.5134976 | 41.9118128 | 1.6 |  | 1134.66
| 2 | Цвета Владова | 20558 | 1 | 15875 | 0.9 | 4.9 | 15332 | 3.1 | 16109 | 6.8% | 15014 | 65.8% | 9879.212 | 29.2% | 4384.088 | 5% | 19.9% | 750.7 | 22.9% | 3438.206 | 48.4% | 7266.776 | 42% | 6305.88 | 0.273% | 40.98822 | 0.279% | 41.88906 | 0.2891% | 0.03% | 4.5042 | 21.41% | 36.3533236 | 89.37% | 89.74% | 187 | 9.2% | 22.91% | 21.54% | 38.9002636 | 36.5740584 | 1.55 |  | 1321.66
| 3 | Николинка Мутафова | 14300 | 2 | 15521 | 0.8 | 4.7 | 15162 | 3.5 | 16038 | 7.3% | 14867 | 68.1% | 10124.427 | 27% | 4014.09 | 4.9% | 20.49% | 728.483 | 23.4% | 3478.878 | 49.6% | 7374.032 | 42% | 6244.14 | 0.263% | 39.10021 | 0.273% | 40.58691 | 0.2984% | 0.027% | 4.01409 | 20.79% | 36.7702335 | 90.23% | 91.06% | 195 | 9.3% | 22.81% | 21.09% | 40.3429065 | 37.3008285 | 1.55 |  | 1516.66
| Общо |  | 49007 |  | 48742 |  |  | 46908 |  | 48397 | 6.899% | 45059 | 70.2% | 31629.987 | 25.27% | 11388.244 | 4.529% |  | 2040.769 | 23.1% | 10408.024 | 48.66% | 21926.248 | 42.34% | 19076.56 | 0.2751% | 123.95285 | 0.2844% | 128.16175 | 0.303% | 0.02833% | 12.76813 | 21.08% | 113.0793587 | 90.16% | 90.76% | 590 | 9.057% | 23.05% | 21.57% | 123.7566677 | 115.7866997 |  | 0 |  | 1516.66 | 0
12 | 1 | Димитър Цончев | 12263 | 0 | 16638 | 1.1 | 5 | 15765 | 3 | 16055 | 7.4% | 14867 | 70.7% | 10510.969 | 26.9% | 3999.223 | 2.4% | 19.61% | 356.808 | 23.1% | 3434.277 | 49.1% | 7299.697 | 42% | 6244.14 | 0.27% | 40.1409 | 0.277% | 41.18159 | 0.3015% | 0.029% | 4.31143 | 20.88% | 38.191608 | 89.66% | 90.5% | 201 | 9% | 22.15% | 20.63% | 40.514565 | 37.734333 | 1.55 |  | 1717.66
| 2 | Цвета Владова | 18867 | 2 | 15847 | 1 | 4.9 | 15636 | 2.5 | 15635 | 6.5% | 14619 | 67.8% | 9911.682 | 28.8% | 4210.272 | 3.4% | 20.18% | 497.046 | 23% | 3362.37 | 48.9% | 7148.691 | 42% | 6139.98 | 0.279% | 40.78701 | 0.284% | 41.51796 | 0.2939% | 0.031% | 4.53189 | 21.66% | 37.3990224 | 89.21% | 89.58% | 191 | 9.6% | 22.26% | 20.51% | 38.4350064 | 35.4133864 | 1.55 |  | 1908.66
| 3 | Георги Томов | 16800 | 2 | 17191 | 0.4 | 5.3 | 16477 | 1.9 | 16017 | 6.7% | 14944 | 68% | 10161.92 | 28.7% | 4288.928 | 3.3% | 19.87% | 493.152 | 22.5% | 3362.4 | 50% | 7472 | 42% | 6276.48 | 0.299% | 44.68256 | 0.303% | 45.28032 | 0.3207% | 0.035% | 5.2304 | 20.58% | 38.349801 | 88.6% | 89.22% | 205 | 9.1% | 22.91% | 21.7% | 42.6916395 | 40.436865 | 1.55 |  | 2113.66
| Общо |  | 47930 |  | 49676 |  |  | 47878 |  | 47707 | 6.87% | 44430 | 68.84% | 30584.571 | 28.13% | 12498.423 | 3.032% |  | 1347.006 | 22.87% | 10159.047 | 49.34% | 21920.388 | 42% | 18660.6 | 0.2827% | 125.61047 | 0.288% | 127.97987 | 0.3055% | 0.03167% | 14.07372 | 21.03% | 113.9404314 | 89.14% | 89.76% | 597 | 9.226% | 22.44% | 20.95% | 121.6412109 | 113.5845844 |  | 0 |  | 2113.66 | 0
13 | 1 | Иванка Копаранска | 5132 | 0 | 11144 | 0.3 | 4.3 | 10908 | 4.3 | 16060 | 7.2% | 14904 | 75.1% | 11192.904 | 21.8% | 3249.072 | 3.1% | 19.74% | 462.024 | 22.5% | 3353.4 | 50.2% | 7481.808 | 42% | 6259.68 | 0.308% | 45.90432 | 0.302% | 45.01008 | 0.3265% | 0.037% | 5.51448 | 20.86% | 40.1988888 | 87.9% | 88.81% | 212 | 9.1% | 22.39% | 21.29% | 43.1473212 | 41.0275332 | 1.6 | 1006.44 | 1319.22
| 2 | Цвета Владова | 20600 | 4 | 16923 | 0.6 | 5 | 15991 | 3.1 | 16062 | 6.1% | 15082 | 66.4% | 10014.448 | 28.7% | 4328.534 | 4.9% | 19.77% | 739.018 | 22.7% | 3423.614 | 48.7% | 7344.934 | 43% | 6485.26 | 0.298% | 44.94436 | 0.305% | 46.0001 | 0.3145% | 0.034% | 5.12788 | 21.12% | 38.9934336 | 89% | 89.32% | 202 | 8.6% | 22.91% | 21.86% | 42.2982748 | 40.3596808 | 1.55 |  | 1521.22
| 3 | Георги Томов | 19400 | 2 | 18927 | 0.7 | 5.1 | 17791 | 2.2 | 16065 | 5.8% | 15133 | 66.4% | 10048.312 | 29.3% | 4433.969 | 4.3% | 19.77% | 650.719 | 21.8% | 3298.994 | 51.1% | 7732.963 | 43% | 6507.19 | 0.3% | 45.399 | 0.298% | 45.09634 | 0.3359% | 0.036% | 5.44788 | 20.86% | 41.945288 | 88.07% | 89.43% | 220 | 8.6% | 22.57% | 21.29% | 45.383756 | 42.809932 | 1.55 |  | 1741.22
| Общо |  | 45132 |  | 46994 |  |  | 44690 |  | 48187 | 6.367% | 45119 | 69.27% | 31255.664 | 26.62% | 12011.575 | 4.104% |  | 1851.761 | 22.33% | 10076.008 | 50% | 22559.705 | 42.67% | 19252.13 | 0.302% | 136.24768 | 0.3017% | 136.10652 | 0.3256% | 0.03567% | 16.09024 | 20.95% | 121.1376104 | 88.33% | 89.19% | 634 | 8.767% | 22.62% | 21.48% | 130.829352 | 124.197146 |  | 1006.44 |  | 1741.22 | 0
14 | 1 | Иванка Копаранска | 5979 | 0 | 11793 | 0.7 | 3.7 | 11698 | 3.9 | 15657 | 6.9% | 14577 | 61.9% | 9023.163 | 35.6% | 5189.412 | 2.5% | 18.95% | 364.425 | 22.6% | 3294.402 | 49.8% | 7259.346 | 44% | 6413.88 | 0.285% | 41.54445 | 0.292% | 42.56484 | 0.2994% | 0.033% | 4.81041 | 21.02% | 37.3533808 | 88.84% | 89.11% | 194 | 8.4% | 21.85% | 20.51% | 38.828324 | 36.4470904 | 1.55 | 1007.4 | 928.9 | 1.08
| 2 | Николинка Мутафова | 20500 | 2 | 15081 | 0.7 | 6 | 14147 | 4.2 | 16056 | 7.2% | 14900 | 74.6% | 11115.4 | 23.8% | 3546.2 | 1.6% | 19.43% | 238.4 | 22.5% | 3352.5 | 49.5% | 7375.5 | 43% | 6407 | 0.285% | 42.465 | 0.287% | 42.763 | 0.3133% | 0.029% | 4.321 | 21.01% | 39.1315452 | 90.02% | 90.86% | 204 | 8.7% | 22.74% | 21.27% | 42.3537048 | 39.6158004 | 1.55 |  | 1132.9
| 3 | Георги Томов | 18400 | 1 | 18437 | 0.7 | 5.1 | 17817 | 2.9 | 15885 | 7.4% | 14710 | 82.6% | 12150.46 | 14.5% | 2132.95 | 2.9% | 19.32% | 426.59 | 23.3% | 3427.43 | 48.1% | 7075.51 | 44% | 6472.4 | 0.269% | 39.5699 | 0.271% | 39.8641 | 0.2863% | 0.027% | 3.9717 | 20.81% | 36.3991872 | 90.15% | 90.68% | 192 | 8.9% | 21.81% | 21.86% | 38.1483072 | 38.2357632 | 1.55 |  | 1324.9
| Общо |  | 44879 |  | 45311 |  |  | 43662 |  | 47598 | 7.168% | 44187 | 73.07% | 32289.023 | 24.6% | 10868.562 | 2.33% |  | 1029.415 | 22.8% | 10074.332 | 49.13% | 21710.356 | 43.66% | 19293.28 | 0.2797% | 123.57935 | 0.2833% | 125.19194 | 0.2997% | 0.02965% | 13.10311 | 20.95% | 112.8841132 | 89.66% | 90.23% | 590 | 8.666% | 22.14% | 21.22% | 119.330336 | 114.298654 |  | 1007.4 |  | 1324.9 | 0
15 | 1 | Иванка Копаранска | 4068 | 0 | 12717 | 0.2 | 3.3 | 12461 | 3.9 | 15980 | 6.6% | 14925 | 68.3% | 10193.775 | 28.5% | 4253.625 | 3.2% | 19.12% | 477.6 | 23.2% | 3462.6 | 48.1% | 7178.925 | 45% | 6716.25 | 0.26% | 38.805 | 0.263% | 39.25275 | 0.2513% | 0.026% | 3.8805 | 20.6% | 31.30582 | 90.23% | 89.76% | 167 | 9% | 22.13% | 20.79% | 33.630961 | 31.594563 | 1.55 | 1049.42 | 442.48
| 2 | Николинка Мутафова | 19400 | 3 | 15501 | 0.4 | 3.8 | 14882 | 4.5 | 16092 | 7.5% | 14885 | 59.2% | 8811.92 | 33.1% | 4926.935 | 7.7% | 19.93% | 1146.145 | 23.3% | 3468.205 | 47.7% | 7100.145 | 43% | 6400.55 | 0.251% | 37.36135 | 0.248% | 36.9148 | 0.278% | 0.023% | 3.42355 | 21.24% | 35.0997372 | 90.82% | 91.82% | 181 | 8.7% | 22.97% | 21.57% | 37.9586141 | 35.6450721 | 1.6 |  | 623.48
| 3 | Димитър Цончев | 15400 | 2 | 17145 | 0.3 | 5.3 | 16256 | 3.9 | 16074 | 7.3% | 14901 | 70% | 10430.7 | 25.8% | 3844.458 | 4.2% | 18.5% | 625.842 | 22.9% | 3412.329 | 49.9% | 7435.599 | 42% | 6258.42 | 0.241% | 35.91141 | 0.253% | 37.69953 | 0.2719% | 0.022% | 3.27822 | 20.9% | 33.28325 | 91.4% | 91.99% | 175 | 9% | 23.38% | 21.4% | 37.23265 | 34.0795 | 1.6 |  | 798.48
| Общо |  | 38868 |  | 45363 |  |  | 43599 |  | 48146 | 7.135% | 44711 | 65.84% | 29436.395 | 29.13% | 13025.018 | 5.031% |  | 2249.587 | 23.13% | 10343.134 | 48.57% | 21714.669 | 43.33% | 19375.22 | 0.2507% | 112.07776 | 0.2547% | 113.86708 | 0.2671% | 0.02366% | 10.58227 | 20.91% | 99.6888072 | 90.81% | 91.23% | 523 | 8.896% | 22.83% | 21.25% | 108.8222251 | 101.3191351 |  | 1049.42 |  | 798.48 | 0
16 | 1 | Цвета Владова | 5520 | 2 | 14835 | 1 | 3.7 | 14151 | 4 | 16022 | 6.6% | 14965 | 65.6% | 9817.04 | 30.2% | 4519.43 | 4.2% | 17.88% | 628.53 | 23.3% | 3486.845 | 48.5% | 7258.025 | 43% | 6434.95 | 0.259% | 38.75935 | 0.26% | 38.909 | 0.2829% | 0.024% | 3.5916 | 21.31% | 35.5265403 | 90.87% | 91.61% | 183 | 8.9% | 23.24% | 21.72% | 38.7441012 | 36.2100636 | 1.55 | 513.64 | 467.84
| 2 | Николинка Мутафова | 19500 | 4 | 10764 | 0.5 | 4.2 | 10734 | 6.2 | 16131 | 6.8% | 15034 | 70% | 10523.8 | 26.7% | 4014.078 | 3.3% | 17.85% | 496.122 | 23.6% | 3548.024 | 48.7% | 7321.558 | 42% | 6314.28 |  | 0 | 0.259% | 38.93806 | 0.2816% | 0.022% | 3.30748 | 21.41% | 35.2256589 | 91.6% | 92.27% | 181 | 9.1% | 23.72% |  | 39.0262788 | 0 | 1.55 |  | 648.84
| 3 | Димитър Цончев | 17851 | 2 | 16600 | 0.4 | 5.3 | 16257 | 5.5 | 16130 | 7.3% | 14953 | 72.9% | 10900.737 | 24.9% | 3723.297 | 2.2% | 18.45% | 328.966 |  | 0 |  | 0 | 42% | 6280.26 |  | 0 | 0.258% | 38.57874 | 0.023% | 0.023% | 3.43919 | 21.05% | 34.0170105 | 91.18% | 0% | 177 | 8.7% |  |  | 0 | 0 | 1.55 |  | 825.84
17 | 1 | Цвета Владова | 4974 | 0 | 16278 | 0.6 | 4.9 | 15868 | 5.3 | 16247 | 7.1% | 15093 | 70.9% | 10700.937 | 24.4% | 3682.692 | 4.7% | 19.34% | 709.371 | 21.7% | 3275.181 | 49.3% | 7440.849 | 43% | 6489.99 | 0.246% | 37.12878 | 0.249% | 37.58157 | 0.2727% | 0.022% | 3.32046 | 20.47% | 33.902414 | 91.26% | 92.02% | 182 | 9% | 22.85% | 21.49% | 37.84417 | 35.591738 | 1.55 | 526.08 | 309.7 | 4.94
| 2 | Георги Томов | 18976 | 5 | 15407 | 0.3 | 5.2 | 15267 | 5.5 | 16379 | 7.7% | 15118 | 72.9% | 11021.022 | 24.2% | 3658.556 | 2.9% | 19.19% | 438.422 | 22.6% | 3416.668 | 48.3% | 7301.994 | 43% | 6500.74 | 0.233% | 35.22494 | 0.255% | 38.5509 | 0.2605% | 0.022% | 3.32596 | 20.78% | 31.5099608 | 91.47% | 91.64% | 167 | 9.2% | 23.78% | 22.7% | 36.0590408 | 34.421372 | 1.55 |  | 476.7
| 3 | Димитър Цончев | 18650 | 3 | 16522 | 1 | 6.2 | 16175 | 5.1 | 16353 | 7.2% | 15176 | 73.8% | 11199.888 | 23.3% | 3536.008 | 2.9% | 18.49% | 440.104 | 22.5% | 3414.6 | 49.2% | 7466.592 | 43% | 6525.68 | 0.249% | 37.78824 | 0.262% | 39.76112 | 0.2765% | 0.021% | 3.18696 | 20.22% | 34.6303896 | 92.08% | 92.49% | 188 | 8.9% | 22.64% | 21.29% | 38.7750752 | 36.4629572 | 1.55 |  | 664.7
| Общо |  | 42600 |  | 48207 |  |  | 47310 |  | 48979 | 7.334% | 45387 | 72.54% | 32921.847 | 23.97% | 10877.256 | 3.499% |  | 1587.897 | 22.27% | 10106.449 | 48.93% | 22209.435 | 43% | 19516.41 | 0.2427% | 110.14196 | 0.2553% | 115.89359 | 0.2699% | 0.02167% | 9.83338 | 20.49% | 100.0427644 | 91.61% | 92.06% | 537 | 9.027% | 23.09% | 21.83% | 112.678286 | 106.4760672 |  | 526.08 |  | 664.7 | 0
18 | 1 | Цвета Владова | 17000 | 0 | 18033 | 0.9 | 5.2 | 17378 | 4.2 | 16334 | 6.6% | 15256 | 61.3% | 9351.928 | 36.3% | 5537.928 | 2.4% | 19.59% | 366.144 | 23.1% | 3524.136 | 48.1% | 7338.136 | 44% | 6712.64 | 0.259% | 39.51304 | 0.275% | 41.954 | 0.2615% | 0.023% | 3.50888 | 20.87% | 33.4180875 | 91.74% | 91.3% | 175 | 8.5% | 22.72% | 21.56% | 36.3804 | 34.52295 | 1.55 |  | 839.7
| 2 | Георги Томов | 19700 | 3 | 16443 | 0.8 | 5.5 | 16151 | 4.5 | 16354 | 6.5% | 15291 | 73.4% | 11223.594 | 24.5% | 3746.295 | 2.1% | 19.3% | 321.111 | 24.6% | 3761.586 | 48.2% | 7370.262 | 44% | 6728.04 | 0.272% | 41.59152 | 0.289% | 44.19099 | 0.3082% | 0.023% | 3.51693 | 20.79% | 38.405367 | 92.14% | 92.63% | 203 | 9% | 23.61% | 22.34% | 43.614753 | 41.268682 | 1.55 |  | 1042.7
| 3 | Мария Лачева | 18250 | 1 | 17276 | 2.1 | 6.2 | 17093 | 4 | 16330 | 6.4% | 15285 | 70.3% | 10745.355 | 28% | 4279.8 | 1.7% | 19.6% | 259.845 | 24.1% | 3683.685 | 47.3% | 7229.805 | 43% | 6572.55 | 0.261% | 39.89385 | 0.285% | 43.56225 | 0.2818% | 0.023% | 3.51555 | 21.49% | 33.9898734 | 92.03% | 91.92% | 174 | 9.1% | 25.01% | 23.48% | 39.5573166 | 37.1373768 | 1.5 |  | 1216.7
| Общо |  | 54950 |  | 51752 |  |  | 50622 |  | 49018 | 6.5% | 45832 | 68.34% | 31320.877 | 29.6% | 13564.023 | 2.066% |  | 947.1 | 23.93% | 10969.407 | 47.87% | 21938.203 | 43.67% | 20013.23 | 0.264% | 120.99841 | 0.283% | 129.70724 | 0.2838% | 0.023% | 10.54136 | 21.05% | 105.8133279 | 91.97% | 91.99% | 552 | 8.873% | 23.78% | 22.46% | 119.5524696 | 112.9290088 |  | 0 |  | 1216.7 | 0
19 | 1 | Николинка Мутафова | 13000 | 0 | 17531 | 2.3 | 6.6 | 17237 | 3.4 | 16332 | 6.7% | 15238 | 71% | 10818.98 | 21.2% | 3230.456 | 7.8% | 20.82% | 1188.564 | 22.9% | 3489.502 | 48.2% | 7344.716 | 43% | 6552.34 | 0.27% | 41.1426 | 0.3% | 45.714 | 0.289% | 0.023% | 3.50474 | 21.27% | 37.7021385 | 92.43% | 92.14% | 195 | 9.1% | 22.87% | 21.22% | 40.5382185 | 37.613511 | 1.55 |  | 1411.7
| 2 | Георги Томов | 20100 | 2 | 17310 | 2.4 | 5.9 | 16877 | 3.1 | 16349 | 7.3% | 15156 | 76.7% | 11624.652 | 19.5% | 2955.42 | 3.8% | 22.21% | 575.928 | 24.6% | 3728.376 | 47% | 7123.32 | 43% | 6517.08 | 0.267% | 40.46652 | 0.301% | 45.61956 | 0.314% | 0.024% | 3.63744 | 20.98% | 39.2426704 | 92.13% | 92.45% | 206 | 9.2% | 23.5% | 21.52% | 43.95628 | 40.2527296 | 1.55 |  | 1617.7
| 3 | Мария Лачева | 16400 | 1 | 17863 | 2.6 | 5 | 17312 | 2.1 | 16312 | 6.3% | 15284 | 81.3% | 12425.892 | 16.1% | 2460.724 | 2.6% | 20.65% | 397.384 | 23.8% | 3637.592 | 47.2% | 7214.048 | 42% | 6419.28 | 0.275% | 42.031 | 0.299% | 45.69916 | 0.273% | 0.023% | 3.51532 | 21.32% | 37.1275008 | 92.41% | 91.67% | 192 | 9.3% | 21.94% | 20.79% | 38.2071936 | 36.2045376 | 1.55 |  | 1809.7
| Общо |  | 49500 |  | 52704 |  |  | 51426 |  | 48993 | 6.767% | 45678 | 76.34% | 34869.524 | 18.93% | 8646.6 | 4.733% |  | 2161.876 | 23.77% | 10855.47 | 47.47% | 21682.084 | 42.67% | 19488.7 | 0.2707% | 123.64012 | 0.3% | 137.03272 | 0.292% | 0.02333% | 10.6575 | 21.19% | 114.0723097 | 92.32% | 92.1% | 593 | 9.199% | 22.77% | 21.18% | 122.7016921 | 114.0707782 |  | 0 |  | 1809.7 | 0
20 | 1 | Николинка Мутафова | 3500 | 1 | 11628 | 2.1 | 5.2 | 11600 | 4.2 | 15920 | 6.9% | 14822 | 73% | 10820.06 | 25.4% | 3764.788 | 1.6% | 19.14% | 237.152 | 23.2% | 3438.704 | 48% | 7114.56 | 42% | 6225.24 | 0.28% | 41.5016 | 0.304% | 45.05888 | 0.3139% | 0.025% | 3.7055 | 21.64% | 39.34152 | 91.88% | 92.13% | 202 | 10% | 23.55% | 21.61% | 42.8139 | 39.28698 | 1.55 | 996.16 | 1015.54
| 2 | Иванка Копаранска | 19100 | 3 | 14676 | 1 | 4.4 | 14120 | 2.4 | 9308 | 7.4% | 8619 | 65.8% | 5671.302 | 32.4% | 2792.556 | 1.8% | 19.23% | 155.142 | 18.1% | 1560.039 | 52.5% | 4524.975 | 48% | 4137.12 | 0.275% | 23.70225 | 0.289% | 24.90891 | 0.3222% | 0.021% | 1.80999 | 20.62% | 24.232624 | 92.83% | 93.57% | 130 | 9.6% | 22.09% | 20.1% | 25.960168 | 23.62152 | 1.5 |  | 1145.54
| 3 | Мария Лачева | 19195 | 1 | 16172 | 1.9 | 5.3 | 15712 | 1.8 | 15753 | 7.2% | 14619 | 75% | 10964.25 | 22.8% | 3333.132 | 2.2% | 19.55% | 321.618 | 22.2% | 3245.418 | 48.1% | 7031.739 | 41% | 5993.79 | 0.275% | 40.20225 | 0.298% | 43.56462 | 0.2731% | 0.023% | 3.36237 | 21.01% | 33.960564 | 92.38% | 91.67% | 180 | 10.2% | 22.62% | 20.51% | 36.562968 | 33.152364 | 1.55 |  | 1325.54
| Общо |  | 41795 |  | 42476 |  |  | 41432 |  | 40981 | 7.129% | 38060 | 72.14% | 27455.612 | 25.99% | 9890.476 | 1.876% |  | 713.912 | 21.66% | 8244.161 | 49.06% | 18671.274 | 42.97% | 16356.15 | 0.2769% | 105.4061 | 0.2983% | 113.53241 | 0.3001% | 0.02332% | 8.87786 | 21.17% | 97.534708 | 92.28% | 92.32% | 512 | 9.969% | 22.86% | 20.84% | 105.337036 | 96.060864 |  | 996.16 |  | 1325.54 | 0
21 | 1 | Николинка Мутафова | 4200 | 0 | 11271 | 0.8 | 5.8 | 11286 | 3.6 | 15684 | 6.1% | 14727 | 68% | 10014.36 | 22.6% | 3328.302 | 9.4% | 19.86% | 1384.338 | 21.9% | 3225.213 | 49.2% | 7245.684 | 41% | 6038.07 | 0.278% | 40.94106 | 0.296% | 43.59192 | 0.3226% | 0.023% | 3.38721 | 21.91% | 41.9548017 | 92.33% | 92.96% | 213 | 10.1% | 23.04% | 21.42% | 44.1186048 | 41.0165154 | 1.55 | 1078.3 | 460.24
| 2 | Иванка Копаранска | 18270 | 2 | 14828 | 1.2 | 4.6 | 14259 | 4 | 15667 | 7.3% | 14523 | 81.7% | 11865.291 | 16.9% | 2454.387 | 1.4% | 19.79% | 203.322 | 21.7% | 3151.491 | 49% | 7116.27 | 40% | 5809.2 | 0.269% | 39.06687 | 0.296% | 42.98808 | 0.3184% | 0.022% | 3.19506 | 20.84% | 37.739156 | 92.67% | 93.18% | 199 | 9% | 23.77% | 22.2% | 43.045093 | 40.20198 | 1.55 |  | 659.24
| 3 | Цвета Владова | 15852 | 0 | 15016 | 0.6 | 5.9 | 14768 | 3.7 | 15656 | 6.8% | 14591 | 73.2% | 10680.612 | 24.7% | 3603.977 | 2.1% | 18.4% | 306.411 | 22.7% | 3312.157 | 47.3% | 6901.543 | 43% | 6274.13 | 0.264% | 38.52024 | 0.28% | 40.8548 | 0.2739% | 0.021% | 3.06411 | 21.26% | 35.984676 | 92.59% | 92.42% | 186 | 9% | 21.8% | 20.56% | 36.89868 | 34.799856 | 1.55 |  | 845.24
| Общо |  | 38322 |  | 41115 |  |  | 40313 |  | 47007 | 6.733% | 43841 | 74.27% | 32560.263 | 21.41% | 9386.666 | 4.32% |  | 1894.071 | 22.1% | 9688.861 | 48.5% | 21263.497 | 41.33% | 18121.4 | 0.2704% | 118.52817 | 0.2907% | 127.4348 | 0.305% | 0.022% | 9.64638 | 21.34% | 115.6786337 | 92.53% | 92.88% | 598 | 9.392% | 22.87% | 21.39% | 124.0623778 | 116.0183514 |  | 1078.3 |  | 845.24 | 0
22 | 1 | Георги Томов | 4910 | 0 | 16105 | 0.6 | 5.4 | 15493 | 3.7 | 15766 | 7% | 14662 | 81.5% | 11949.53 | 15.8% | 2316.596 | 2.7% | 18.59% | 395.874 | 24.1% | 3533.542 | 48% | 7037.76 | 42% | 6158.04 | 0.25% | 36.655 | 0.258% | 37.82796 | 0.2665% | 0.02% | 2.9324 | 20.9% | 32.22571 | 92.34% | 92.57% | 170 | 9.3% | 23.44% | 22.22% | 36.142136 | 34.261018 | 1.55 | 532.6 | 486.32 | 3.68
| 2 | Николинка Мутафова | 22100 | 2 | 14430 | 0.7 | 5.2 | 13947 | 4 | 15760 | 6.4% | 14751 | 76.5% | 11284.515 | 19% | 2802.69 | 4.5% | 18.4% | 663.795 | 23.6% | 3481.236 | 48% | 7080.48 | 42% | 6195.42 | 0.234% | 34.51734 | 0.24% | 35.4024 | 0.2638% | 0.021% | 3.09771 | 21.84% | 34.1182296 | 91.34% | 92.12% | 173 | 9.7% | 22.93% | 21.2% | 35.8210167 | 33.118428 | 1.55 |  | 659.32
| 3 | Цвета Владова | 15798 | 0 | 13241 | 0.7 | 5.2 | 13101 | 5.4 | 15729 | 6.5% | 14707 | 67.9% | 9986.053 | 27.1% | 3985.597 | 5% | 19.84% | 735.35 | 23.8% | 3500.266 | 46.7% | 6868.169 | 42% | 6176.94 | 0.237% | 34.85559 | 0.233% | 34.26731 | 0.2836% | 0.02% | 2.9414 | 20.53% | 32.9986902 | 91.51% | 93.03% | 178 | 9.7% | 24.12% | 22.48% | 38.7690408 | 36.1330032 | 1.55 |  | 837.32
| Общо |  | 42808 |  | 43776 |  |  | 42541 |  | 47255 | 6.633% | 44120 | 75.29% | 33220.098 | 20.64% | 9104.883 | 4.068% |  | 1795.019 | 23.83% | 10515.044 | 47.57% | 20986.409 | 42% | 18530.4 | 0.2403% | 106.02793 | 0.2436% | 107.49767 | 0.2713% | 0.02033% | 8.97151 | 21.09% | 99.3426298 | 91.74% | 92.59% | 521 | 9.569% | 23.5% | 21.97% | 110.7321935 | 103.5124492 |  | 532.6 |  | 837.32 | 0
23 | 1 | Георги Томов | 1956 | 0 | 12399 | 1.2 | 5.7 | 12277 | 5.5 | 15758 | 7% | 14655 | 71.6% | 10492.98 | 22.1% | 3238.755 | 6.3% | 18.62% | 923.265 | 23% | 3370.65 | 48% | 7034.4 | 41% | 6008.55 | 0.232% | 33.9996 | 0.222% | 32.5341 | 0.252% | 0.023% | 3.37065 | 20.12% | 30.6099644 | 89.74% | 90.97% | 167 | 8.9% | 22.06% | 21.06% | 33.5614222 | 32.0400522 | 1.6 | 530.78 | 473.54
| 2 | Мария Лачева | 19300 | 4 | 14772 | 2 | 6.2 | 14540 | 5.8 | 15614 | 5.7% | 14724 | 69.7% | 10262.628 | 20.2% | 2974.248 | 10.1% | 18.41% | 1487.124 | 23.8% | 3504.312 | 46.7% | 6876.108 | 41% | 6036.84 | 0.221% | 32.54004 | 0.21% | 30.9204 | 0.2308% | 0.024% | 3.53376 | 20.88% | 28.3443912 | 88.67% | 89.7% | 151 | 10.1% | 22.43% | 21.52% | 30.4485007 | 29.2131848 | 1.56 |  | 624.54
| 3 | Цвета Владова | 21759 | 1 | 16302 | 1.6 | 5.9 | 15771 | 5 | 15492 | 6.6% | 14470 | 60.5% | 8754.35 | 30.7% | 4442.29 | 8.8% | 17.63% | 1273.36 | 23.3% | 3371.51 | 48.5% | 7017.95 | 42% | 6077.4 | 0.234% | 33.8598 | 0.236% | 34.1492 | 0.2755% | 0.025% | 3.6175 | 21.17% | 33.4215024 | 89.51% | 91.02% | 176 | 10.3% | 22.96% | 21.15% | 36.2474112 | 33.389928 | 1.5 |  | 800.54
| Общо |  | 43015 |  | 43473 |  |  | 42588 |  | 46864 | 6.435% | 43849 | 67.3% | 29509.958 | 24.3% | 10655.293 | 8.401% |  | 3683.749 | 23.37% | 10246.472 | 47.73% | 20928.458 | 41.33% | 18122.79 | 0.229% | 100.39944 | 0.2226% | 97.6037 | 0.2526% | 0.02399% | 10.52191 | 20.72% | 92.375858 | 89.32% | 90.6% | 494 | 9.766% | 22.48% | 21.24% | 100.2573341 | 94.643165 |  | 530.78 |  | 800.54 | 0
24 | 1 | Георги Томов | 3108 | 1 | 11674 | 1.1 | 5.4 | 11330 | 7.7 | 15374 | 7.6% | 14206 | 69% | 9802.14 | 26.5% | 3764.59 | 4.5% | 16.53% | 639.27 | 21.7% | 3082.702 | 50.5% | 7174.03 | 42% | 5966.52 | 0.278% | 39.49268 | 0.274% | 38.92444 | 0.2983% | 0.029% | 4.11974 | 20.87% | 34.374977 | 89.54% | 90.39% | 182 | 9.5% | 23.23% | 21.47% | 38.262133 | 35.363237 | 1.6 | 547.46 | 449.48 | 14.4
| 2 | Мария Лачева | 19090 | 3 | 15517 | 0.8 | 4 | 14948 | 6.3 | 15531 | 7.6% | 14351 | 64.3% | 9227.693 | 32.1% | 4606.671 | 3.6% | 15.82% | 516.636 | 21.2% | 3042.412 | 46.8% | 6716.268 | 40% | 5740.4 | 0.277% | 39.75227 | 0.277% | 39.75227 | 0.2928% | 0.029% | 4.16179 | 20.72% | 34.877976 | 89.66% | 90.21% | 186 | 9.5% | 22.49% | 21.29% | 37.857417 | 35.837457 | 1.57 |  | 635.48
| 3 | Николинка Мутафова | 17500 | 0 | 16927 | 0.8 | 5.1 | 16695 | 6 | 15566 | 7.1% | 14461 | 59.7% | 8633.217 | 31.5% | 4555.215 | 8.8% | 16.85% | 1272.568 | 22% | 3181.42 | 49.6% | 7172.656 | 41% | 5929.01 | 0.295% | 42.65995 | 0.295% | 42.65995 | 0.3162% | 0.031% | 4.48291 | 21.79% | 38.2144304 | 89.62% | 90.32% | 194 | 9.6% | 23.52% | 21.99% | 41.2484352 | 38.5651824 | 1.58 |  | 829.48
| Общо |  | 39698 |  | 44118 |  |  | 42973 |  | 46471 | 7.433% | 43018 | 64.31% | 27663.05 | 30.05% | 12926.476 | 5.645% |  | 2428.474 | 21.63% | 9306.534 | 48.96% | 21062.954 | 41% | 17635.93 | 0.2834% | 121.9049 | 0.2821% | 121.33666 | 0.3025% | 0.02967% | 12.76444 | 21.13% | 107.4673834 | 89.61% | 90.31% | 562 | 9.535% | 23.08% | 21.58% | 117.3679852 | 109.7658764 |  | 547.46 |  | 829.48 | 0
25 | 1 | Иванка Копаранска | 14049 | 0 | 16928 | 0.7 | 4.6 | 16161 | 5.3 | 15815 | 7% | 14708 | 68% | 10001.44 | 29.9% | 4397.692 | 2.1% | 17.05% | 308.868 | 22.1% | 3250.468 | 48.8% | 7177.504 | 41% | 6030.28 | 0.286% | 42.06488 | 0.278% | 40.88824 | 0.3128% | 0.031% | 4.55948 | 20.65% | 36.775172 | 88.98% | 90.21% | 197 | 9.6% | 23.27% | 21.97% | 41.4410776 | 39.1259336 | 1.5 |  | 1026.48
| 2 | Мария Лачева | 20365 | 1 | 16154 | 0.5 | 4.5 | 15675 | 5.3 | 15977 | 6.5% | 14938 | 72.6% | 10844.988 | 25.1% | 3749.438 | 2.3% | 16.91% | 343.574 | 23.2% | 3465.616 | 46.7% | 6976.046 | 40% | 5975.2 | 0.262% | 39.13756 | 0.257% | 38.39066 | 0.2859% | 0.028% | 4.18264 | 21.24% | 35.403894 | 89.22% | 90.31% | 185 | 9.9% | 23.11% | 22.43% | 38.5209035 | 37.3874455 | 1.6 |  | 1211.48
| 3 | Николинка Мутафова | 14300 | 0 | 16286 | 0.5 | 4.7 | 15733 | 5.2 | 15975 | 6.6% | 14921 | 54.8% | 8176.708 | 41.5% | 6192.215 | 3.7% | 18.3% | 552.077 | 23.6% | 3521.356 | 47.6% | 7102.396 | 40% | 5968.4 | 0.276% | 41.18196 | 0.28% | 41.7788 | 0.2978% | 0.033% | 4.92393 | 20.55% | 36.10224 | 88.36% | 89.05% | 192 | 8.5% | 22.49% | 21.83% | 39.510432 | 38.350944 | 1.55 |  | 1403.48
| Общо |  | 48714 |  | 49368 |  |  | 47569 |  | 47767 | 6.699% | 44567 | 65.12% | 29023.136 | 32.17% | 14339.345 | 2.703% |  | 1204.519 | 22.97% | 10237.44 | 47.69% | 21255.946 | 40.33% | 17973.88 | 0.2746% | 122.3844 | 0.2716% | 121.0577 | 0.2987% | 0.03067% | 13.66605 | 20.81% | 108.281306 | 88.84% | 89.86% | 574 | 9.329% | 22.96% | 22.08% | 119.4724131 | 114.8643231 |  | 0 |  | 1403.48 | 0
26 | 1 | Иванка Копаранска | 12682 | 0 | 17116 | 0.5 | 4.8 | 16409 | 4.5 | 15976 | 7% | 14858 | 67.3% | 9999.434 | 27.7% | 4115.666 | 5% | 19.45% | 742.9 | 23.3% | 3461.914 | 46.6% | 6923.828 | 42% | 6240.36 | 0.256% | 38.03648 | 0.254% | 37.73932 | 0.2788% | 0.03% | 4.4574 | 21.55% | 34.5069375 | 88.31% | 89.36% | 175 | 8.5% | 23.09% | 22.68% | 36.9728625 | 36.31635 | 1.65 |  | 1578.48
| 2 | Цвета Владова | 19906 | 2 | 16240 | 0.7 | 4.2 | 15620 | 4.6 | 15912 | 6.6% | 14862 | 65.2% | 9690.024 | 21.4% | 3180.468 | 13.4% | 18.39% | 1991.508 | 23.6% | 3507.432 | 48.2% | 7163.484 | 42% | 6242.04 | 0.24% | 35.6688 | 0.234% | 34.77708 | 0.2891% | 0.027% | 4.01274 | 20.41% | 33.7658958 | 88.58% | 90.77% | 182 | 9.1% | 23.55% | 21.57% | 38.960649 | 35.6849766 | 1.6 |  | 1760.48
| 3 | Николинка Мутафова | 14500 | 2 | 16105 | 1 | 5.4 | 15998 | 4.5 | 15957 | 7.6% | 14744 | 66.1% | 9745.784 | 23.6% | 3479.584 | 10.3% | 17.66% | 1518.632 | 23.3% | 3435.352 | 49.5% | 7298.28 | 41% | 6045.04 | 0.25% | 36.86 | 0.256% | 37.74464 | 0.2833% | 0.028% | 4.12832 | 21.22% | 35.9959104 | 89.18% | 90.23% | 186 | 8.8% | 22.19% | 20.97% | 37.6413408 | 35.5718304 | 1.55 |  | 1946.48
| Общо |  | 47088 |  | 49461 |  |  | 48027 |  | 47845 | 7.067% | 44464 | 66.2% | 29435.242 | 24.23% | 10775.718 | 9.565% |  | 4253.04 | 23.4% | 10404.698 | 48.1% | 21385.592 | 41.67% | 18527.44 | 0.2487% | 110.56528 | 0.248% | 110.26104 | 0.2838% | 0.02834% | 12.59846 | 21.06% | 104.2687437 | 88.69% | 90.13% | 543 | 8.804% | 22.94% | 21.74% | 113.5748523 | 107.573157 |  | 0 |  | 1946.48 | 0
27 | 1 | Мария Лачева | 4410 | 1 | 13280 | 1.3 | 5.9 | 12862 | 5.5 | 16077 | 6.6% | 15016 | 74.5% | 11186.92 | 23% | 3453.68 | 2.5% | 18.4% | 375.4 | 21.9% | 3288.504 | 49.2% | 7387.872 | 41% | 6156.56 | 0.257% | 38.59112 | 0.249% | 37.38984 | 0.2827% | 0.028% | 4.20448 | 21.04% | 34.6932768 | 88.87% | 90.2% | 182 | 9.4% | 23.19% | 22.04% | 38.2384548 | 36.3421968 | 1.5 | 984.02 | 1144.46
| 2 | Цвета Владова | 19160 | 3 | 13752 | 1 | 5.1 | 13791 | 6 | 16323 | 6.2% | 15311 | 61.7% | 9446.887 | 35.7% | 5466.027 | 2.6% | 18.03% | 398.086 | 23.2% | 3552.152 | 49% | 7502.39 | 42% | 6430.62 | 0.248% | 37.97128 | 0.249% | 38.12439 | 0.2751% | 0.028% | 4.28708 | 20.78% | 34.8322672 | 88.87% | 89.93% | 184 | 8.9% | 22.57% | 21.68% | 37.8327368 | 36.3408832 | 1.5 |  | 1328.46
| 3 | Николинка Мутафова | 18000 | 2 | 17301 | 2.7 | 7.7 | 16907 | 5.2 | 16292 | 6.7% | 15200 | 76.2% | 11582.4 | 17.8% | 2705.6 | 6% | 17.42% | 912 | 22.9% | 3480.8 | 46.3% | 7037.6 | 42% | 6384 | 0.26% | 39.52 | 0.259% | 39.368 | 0.273% | 0.028% | 4.256 | 20.73% | 34.8628848 | 89.31% | 89.86% | 184 | 8.6% | 22.14% | 21.33% | 37.2341664 | 35.8719408 | 1.55 |  | 1512.46
| Общо |  | 41570 |  | 44333 |  |  | 43560 |  | 48692 | 6.499% | 45527 | 70.76% | 32216.207 | 25.53% | 11625.307 | 3.702% |  | 1685.486 | 22.67% | 10321.456 | 48.16% | 21927.862 | 41.67% | 18971.18 | 0.255% | 116.0824 | 0.2523% | 114.88223 | 0.2769% | 0.028% | 12.74756 | 20.85% | 104.3884288 | 89.02% | 90% | 550 | 8.965% | 22.63% | 21.68% | 113.305358 | 108.5550208 |  | 984.02 |  | 1512.46 | 0
28 | 1 | Мария Лачева | 4464 | 1 | 14593 | 2.4 | 5.7 | 14647 | 6 | 16060 | 7.4% | 14872 | 69.4% | 10321.168 | 22.4% | 3331.328 | 8.2% | 18.85% | 1219.504 | 24.1% | 3584.152 | 44.9% | 6677.528 | 42% | 6246.24 | 0.255% | 37.9236 | 0.252% | 37.47744 | 0.2733% | 0.029% | 4.31288 | 20.59% | 34.891814 | 88.62% | 89.51% | 185 | 8.4% | 21.44% | 20.9% | 36.332224 | 35.41714 | 1.6 | 531.66 | 1165.8
| 2 | Цвета Владова | 17806 | 5 | 14705 | 1.5 | 5.7 | 14349 | 6.5 | 16320 | 7.7% | 15063 | 66.3% | 9986.769 | 27.7% | 4172.451 | 6% | 18.21% | 903.78 | 22.6% | 3404.238 | 49.1% | 7395.933 | 41% | 6175.83 | 0.257% | 38.71191 | 0.266% | 40.06758 | 0.286% | 0.03% | 4.5189 | 20.73% | 36.1891902 | 88.85% | 89.63% | 191 | 8.6% | 22.09% | 21.79% | 38.5633966 | 38.0396746 | 1.55 |  | 1356.8
| 3 | Иванка Копаранска | 21900 | 0 | 15606 | 1.6 | 6.4 | 15484 | 3.2 | 9085 | 7.4% | 8413 | 66.4% | 5586.232 | 26.3% | 2212.619 | 7.3% | 18.35% | 614.149 | 19.6% | 1648.948 | 49.9% | 4198.087 | 45% | 3785.85 | 0.262% | 22.04206 | 0.248% | 20.86424 | 0.3122% | 0.026% | 2.18738 | 20.34% | 22.4455968 | 89.63% | 91.78% | 121 | 8.8% | 21.82% | 20.88% | 24.0788064 | 23.0414976 | 1.5 |  | 1477.8
| Общо |  | 44170 |  | 44904 |  |  | 44480 |  | 41465 | 7.518% | 38348 | 67.52% | 25894.169 | 25.34% | 9716.398 | 7.138% |  | 2737.433 | 22.52% | 8637.338 | 47.65% | 18271.548 | 42.27% | 16207.92 | 0.2573% | 98.67757 | 0.2566% | 98.40926 | 0.2868% | 0.02874% | 11.01916 | 20.59% | 93.526601 | 88.93% | 90.1% | 497 | 8.574% | 21.78% | 21.25% | 98.974427 | 96.4983122 |  | 531.66 |  | 1477.8 | 0
29 | 1 | Мария Лачева | 5000 | 0 | 11014 | 1.1 | 5.8 | 10582 | 3.6 | 10756 | 6.5% | 10057 | 67.2% | 6758.304 | 26.8% | 2695.276 | 6% | 23.22% | 603.42 | 26.9% | 2705.333 | 44.9% | 4515.593 | 50% | 5028.5 | 0.237% | 23.83509 | 0.238% | 23.93566 | 0.2717% | 0.029% | 2.91653 | 19.6% | 23.390836 | 87.95% | 89.45% | 131 | 8.9% | 20.45% | 18.78% | 24.4052345 | 22.4122398 | 1.5 | 520.26 | 1088.54
| 2 | Николинка Мутафова | 18600 | 2 | 15448 | 1 | 5.9 | 14942 | 3.4 | 14242 | 6.8% | 13274 | 71.4% | 9477.636 | 23.3% | 3092.842 | 5.3% | 20.43% | 703.522 | 26.3% | 3491.062 | 45.6% | 6052.944 | 44% | 5840.56 | 0.255% | 33.8487 | 0.266% | 35.30884 | 0.26% | 0.027% | 3.58398 | 20.52% | 30.98007 | 89.97% | 89.74% | 165 | 8.5% | 20.49% | 19.56% | 30.9347775 | 29.53071 | 1.55 |  | 1253.54
| 3 | Иванка Копаранска | 16400 | 3 | 15722 | 1.2 | 5.1 | 15441 | 2.6 | 15455 | 7% | 14373 | 70.8% | 10176.084 | 20.2% | 2903.346 | 9% | 19.78% | 1293.57 | 25.9% | 3722.607 | 45% | 6467.85 | 44% | 6324.12 | 0.254% | 36.50742 | 0.268% | 38.51964 | 0.2844% | 0.029% | 4.16817 | 20.59% | 33.3465345 | 89.3% | 89.92% | 177 | 8.5% | 22.67% | 22.06% | 36.7151985 | 35.727273 | 1.5 |  | 1430.54
| Общо |  | 40000 |  | 42184 |  |  | 40965 |  | 40453 | 6.797% | 37704 | 70.05% | 26412.024 | 23.05% | 8691.464 | 6.897% |  | 2600.512 | 26.31% | 9919.002 | 45.18% | 17036.387 | 45.6% | 17193.18 | 0.2498% | 94.19121 | 0.2593% | 97.76414 | 0.2724% | 0.0283% | 10.66868 | 20.3% | 87.7174405 | 89.21% | 89.73% | 473 | 8.611% | 21.31% | 20.31% | 92.0552105 | 87.6702228 |  | 520.26 |  | 1430.54 | 0
30 | 1 | Мария Лачева | 7228 | 0 | 11518 | 1.1 | 4.8 | 11371 | 4.3 | 15582 | 6.9% | 14507 | 62.6% | 9081.382 | 32.7% | 4743.789 | 4.7% | 20.16% | 681.829 | 26.3% | 3815.341 | 43.3% | 6281.531 | 43% | 6238.01 | 0.253% | 36.70271 | 0.264% | 38.29848 | 0.2627% | 0.027% | 3.91689 | 20.84% | 32.429124 | 89.89% | 89.83% | 171 | 9% | 21.97% | 21.42% | 34.187517 | 33.331662 | 1.58 | 490.62 | 1110.92
| 2 | Николинка Мутафова | 19300 | 1 | 14071 | 1 | 5.8 | 13855 | 4.6 | 15486 | 7.2% | 14371 | 61.7% | 8866.907 | 30% | 4311.3 | 8.3% | 20.28% | 1192.793 | 26.7% | 3837.057 | 46.1% | 6625.031 | 43% | 6179.53 | 0.264% | 37.93944 | 0.28% | 40.2388 | 0.3031% | 0.028% | 4.02388 | 21.12% | 36.7893504 | 90.12% | 90.88% | 191 | 8.8% | 22.7% | 21.79% | 39.541584 | 37.9564368 | 1.55 |  | 1301.92
| 3 | Иванка Копаранска | 15200 | 1 | 14952 | 1.1 | 5.6 | 14215 | 5 | 16029 | 7% | 14907 | 57.1% | 8511.897 | 37.7% | 5619.939 | 5.2% | 19.99% | 775.164 | 26.5% | 3950.355 | 44.5% | 6633.615 | 43% | 6410.01 | 0.264% | 39.35448 | 0.28% | 41.7396 | 0.2851% | 0.028% | 4.17396 | 20.88% | 35.8392672 | 90.12% | 90.29% | 188 | 8.7% | 22.33% | 21.27% | 38.3281052 | 36.5086788 | 1.55 |  | 1489.92
| Общо |  | 41728 |  | 40541 |  |  | 39441 |  | 47097 | 7.033% | 43785 | 60.43% | 26460.186 | 33.52% | 14675.028 | 6.052% |  | 2649.786 | 26.5% | 11602.753 | 44.63% | 19540.177 | 43% | 18827.55 | 0.2604% | 113.99663 | 0.2747% | 120.27688 | 0.2836% | 0.02767% | 12.11473 | 20.95% | 105.0577416 | 90.05% | 90.36% | 550 | 8.828% | 22.33% | 21.49% | 112.0572062 | 107.7967776 |  | 490.62 |  | 1489.92 | 0
31 | 1 | Цвета Владова | 4843 | 0 | 14393 | 1.3 | 7.1 | 13822 | 5.3 | 16329 | 6.9% | 15202 | 61.6% | 9364.432 | 34.7% | 5275.094 | 3.7% | 18.74% | 562.474 | 25.2% | 3830.904 | 45.6% | 6932.112 | 43% | 6536.86 | 0.253% | 38.46106 | 0.255% | 38.7651 | 0.2675% | 0.026% | 3.95252 | 21.02% | 34.8503192 | 89.92% | 90.39% | 181 | 8.4% | 22.14% | 21.36% | 36.7072344 | 35.4140256 | 1.6 | 500.5 | 1170.42
| 2 | Николинка Мутафова | 17854 | 3 | 13177 | 0.5 | 5.8 | 13583 | 6 | 16061 | 6.4% | 15033 | 51.5% | 7741.995 | 41.3% | 6208.629 | 7.2% | 19.2% | 1082.376 | 24.9% | 3743.217 | 47.3% | 7110.609 | 42% | 6313.86 | 0.23% | 34.5759 | 0.234% | 35.17722 | 0.2487% | 0.024% | 3.60792 | 20.94% | 31.822518 | 89.85% | 90.45% | 167 | 9% | 22.23% | 21.74% | 33.782931 | 33.038278 | 1.55 |  | 1337.42
| 3 | Иванка Копаранска | 18400 | 1 | 15710 | 2.3 | 7.6 | 15283 | 6.5 | 15826 | 6.5% | 14797 | 62.3% | 9218.531 | 27.3% | 4039.581 | 10.4% | 19.22% | 1538.888 | 23.8% | 3521.686 | 47.3% | 6998.981 | 43% | 6362.71 | 0.246% | 36.40062 | 0.251% | 37.14047 | 0.2581% | 0.025% | 3.69925 | 21.31% | 32.384807 | 90.15% | 90.41% | 167 | 9% | 22.7% | 22.2% | 34.49719 | 33.73734 | 1.6 |  | 1504.42
| Общо |  | 41097 |  | 43280 |  |  | 42688 |  | 48216 | 6.602% | 45032 | 58.46% | 26324.958 | 34.47% | 15523.304 | 7.07% |  | 3183.738 | 24.64% | 11095.807 | 46.73% | 21041.702 | 42.67% | 19213.43 | 0.243% | 109.43758 | 0.2467% | 111.08279 | 0.2581% | 0.02501% | 11.25969 | 21.09% | 99.0576442 | 89.97% | 90.41% | 515 | 8.789% | 22.35% | 21.76% | 104.9873554 | 102.1896436 |  | 500.5 |  | 1504.42 | 0

## Август
Дата | Смяна | Диспечер | Подадена руда от МГТЛ за денонощието | Състояние на склад №2 | Натрошена руда от Цех ССТ | Класа +15,0мм. | Класа +12,5мм. | Превозена руда до междинни бункери | Състояние на междинни бункери | Преработена руда в цех МФЦ | Влага на преработената руда | Суха преработена руда | Грано диорити |  | Дайки |  | Шисти | Показания на Гранулометър PSI500i руда, +0,20мм |  | Смилане класа + 0,20мм |  | Смилане класа -0,08мм |  | Плътност на пулпа |  | Съдържание на мед в рудите по Химия | Метал мед в рудите по Химия | Съдържание на мед в рудите по Куриер | Метал мед в рудите по Куриер | Коригирана съдържание на мед в рудите | Съдържание на мед в отпадъка по Куриер | Метал мед в отпадъка по Куриер | Съдържание на мед в медния к-т Куриер | Метал мед в концентрата по Куриер | Технологично извличане по Куриер | Товарно извличане | Добит меден концентрат | Влага на медния концентрат | Съдържание на мед в медния к-т | Съдържание на мед в медния к-т /химия-товарен/ | Метал мед в медния концентрат | Метал мед в медния концентрат /химия/ | Литрово тегло в сгъстителя | Меден концентрат, автомобилна везна | Меден концентрат в склад | Меден концентрат в склад | Добит молибденов концентрат | Съдържание на Мо в молибденовия к-т | последни данни за съдържания в 8-ма пречистка |  | последни данни за съдържания във 2-ра пречистка
|  |  | тона | метра | тона | % | % | тона |  | тона | % | тона | % |  | % |  | % |  |  | % |  | % |  | % |  | % | % | % | % | % | % | тона | % | тона | % | % | тона | % | % |  | тона |  | кг/литър | тон | тон | тон | кг. | % | Мо % | Cu % | Мо % | Cu %
1446.46
1 | 1 | Цвета Владова | 10062 | 0 | 14926 | 1.9 | 6.1 | 14598 | 5.9 | 15758 | 6.2% | 14781 | 62.2% | 9193.782 | 32.6% | 4818.606 | 5.2% | 18.28% | 768.612 | 23.6% | 3488.316 | 47.4% | 7006.194 | 42% | 6208.02 | 0.247% | 36.50907 | 0.255% | 37.69155 | 0.2592% | 0.025% | 3.69525 | 20.84% | 32.049836 | 90.3% | 90.46% | 169 | 9% | 22.51% | 21.36% | 34.618129 | 32.849544 | 1.55 |  | 1615.46
| 2 | Георги Томов | 19868 | 0 | 14626 | 5.3 | 7.7 | 14461 | 6.2 | 15615 | 7.9% | 14381 | 68.3% | 9822.223 | 22% | 3163.82 | 9.7% | 18.35% | 1394.957 | 23% | 3307.63 | 48.7% | 7003.547 | 44% | 6327.64 | 0.235% | 33.79535 | 0.241% | 34.65821 | 0.2653% | 0.023% | 3.30763 | 20.16% | 32.288256 | 90.56% | 91.43% | 176 | 9% | 21.76% | 20.97% | 34.850816 | 33.585552 | 1.55 |  | 1791.46
| 3 | Мария Лачева | 12865 | 1 | 15487 | 6.6 | 8.3 | 15047 | 6.5 | 15578 | 6.6% | 14550 | 74.7% | 10868.85 | 23.5% | 3419.25 | 1.8% | 19.35% | 261.9 | 22.5% | 3273.75 | 49.8% | 7245.9 | 41% | 5965.5 | 0.236% | 34.338 | 0.237% | 34.4835 | 0.241% | 0.022% | 3.201 | 20.95% | 30.312555 | 90.81% | 90.96% | 159 | 9% | 22.02% | 21.06% | 31.860738 | 30.471714 | 1.5 |  | 1950.46
| Общо |  | 42795 |  | 45039 |  |  | 44106 |  | 46951 | 6.898% | 43712 | 68.37% | 29884.855 | 26.08% | 11401.676 | 5.549% |  | 2425.469 | 23.04% | 10069.696 | 48.63% | 21255.641 | 42.33% | 18501.16 | 0.2394% | 104.64242 | 0.2444% | 106.83326 | 0.2552% | 0.02334% | 10.20388 | 20.65% | 94.650647 | 90.55% | 90.95% | 504 | 9% | 22.1% | 21.13% | 101.329683 | 96.90681 |  | 0 |  | 1950.46 | 0
2 | 1 | Цвета Владова | 10561 | 0 | 15026 | 3.5 | 7.6 | 14665 | 5.8 | 15731 | 7% | 14630 | 73.5% | 10753.05 | 21.2% | 3101.56 | 5.3% | 18.98% | 775.39 | 23.4% | 3423.42 | 47.2% | 6905.36 | 42% | 6144.6 | 0.239% | 34.9657 | 0.241% | 35.2583 | 0.2559% | 0.023% | 3.3649 | 20.61% | 32.1417072 | 90.56% | 91.11% | 171 | 8.8% | 21.85% | 20.74% | 34.075512 | 32.3444448 | 1.55 |  | 2121.46
| 2 | Георги Томов | 19100 | 0 | 13841 | 2.2 | 6.6 | 13911 | 5 | 11149 | 7.6% | 10302 | 73.6% | 7582.272 | 21.2% | 2184.024 | 5.2% | 19.32% | 535.704 | 22.1% | 2276.742 | 48.1% | 4955.262 | 44% | 4532.88 | 0.246% | 25.34292 | 0.252% | 25.96104 | 0.3131% | 0.021% | 2.16342 | 20.71% | 27.6733233 | 91.76% | 93.38% | 147 | 9.1% | 22.52% | 21.93% | 30.0918996 | 29.3035239 | 1.55 |  | 2268.46
| 3 | Мария Лачева | 12600 | 0 | 15869 | 1.5 | 5.9 | 15553 | 4.7 | 13250 | 7% | 12323 | 71% | 8749.33 | 26.6% | 3277.918 | 2.4% | 19.71% | 295.752 | 21.6% | 2661.768 | 45.9% | 5656.257 | 43% | 5298.89 | 0.25% | 30.8075 | 0.252% | 31.05396 | 0.2569% | 0.022% | 2.71106 | 20.86% | 28.6316016 | 91.37% | 91.53% | 152 | 9.7% | 21.09% | 18.73% | 28.9472904 | 25.7080488 | 1.54 |  | 2420.46
| Общо |  | 42261 |  | 44736 |  |  | 44129 |  | 40130 | 7.167% | 37255 | 72.7% | 27084.652 | 22.99% | 8563.502 | 4.313% |  | 1606.846 | 22.45% | 8361.93 | 47.02% | 17516.879 | 42.88% | 15976.37 | 0.2446% | 91.11612 | 0.2477% | 92.2733 | 0.2721% | 0.02211% | 8.23938 | 20.72% | 88.4466321 | 91.17% | 91.96% | 470 | 9.185% | 21.79% | 20.41% | 93.114702 | 87.3560175 |  | 0 |  | 2420.46 | 0
3 | 1 | Иванка Копаранска | 4824 | 0 | 11890 | 1.6 | 6.8 | 12084 | 4.8 | 14666 | 6.6% | 13698 | 70.9% | 9711.882 | 21.1% | 2890.278 | 8% | 17.43% | 1095.84 | 22.4% | 3068.352 | 48.3% | 6616.134 | 41% | 5616.18 | 0.257% | 35.20386 | 0.257% | 35.20386 | 0.2795% | 0.024% | 3.28752 | 21.6% | 34.1712 | 90.76% | 91.51% | 175 | 9.6% | 22.12% | 20.19% | 34.99384 | 31.94058 | 1.58 | 1126.48 | 1468.98
| 2 | Георги Томов | 20600 | 4 | 16627 | 2.2 | 7.3 | 16196 | 3.8 | 14692 | 7% | 13664 | 84.8% | 11587.072 | 12.4% | 1694.336 | 2.8% | 19.53% | 382.592 | 21.6% | 2951.424 | 49.8% | 6804.672 | 40% | 5465.6 | 0.251% | 34.29664 | 0.259% | 35.38976 | 0.2766% | 0.022% | 3.00608 | 21.33% | 32.2014744 | 91.6% | 92.13% | 167 | 9.6% | 23.04% | 21.25% | 34.7830272 | 32.0807 | 1.55 |  | 1635.98
| 3 | Мария Лачева | 13400 | 0 | 9158 | 2.6 | 6.3 | 9926 | 6.6 | 14645 | 7.6% | 13532 | 77.2% | 10446.704 | 20.3% | 2746.996 | 2.5% | 18.01% | 338.3 | 22.3% | 3017.636 | 48.1% | 6508.892 | 40% | 5412.8 | 0.255% | 34.5066 | 0.272% | 36.80704 | 0.2917% | 0.024% | 3.24768 | 21.28% | 33.5951616 | 91.28% | 91.87% | 176 | 10.3% | 22.95% | 20.81% | 36.231624 | 32.8531632 | 1.6 |  | 1811.98
| Общо |  | 38824 |  | 37675 |  |  | 38206 |  | 44003 | 7.066% | 40894 | 77.63% | 31745.658 | 17.93% | 7331.61 | 4.443% |  | 1816.732 | 22.1% | 9037.412 | 48.74% | 19929.698 | 40.33% | 16494.58 | 0.2543% | 104.0071 | 0.2626% | 107.40066 | 0.2826% | 0.02333% | 9.54128 | 21.4% | 99.967836 | 91.22% | 91.84% | 518 | 9.838% | 22.7% | 20.75% | 106.0084912 | 96.8744432 |  | 1126.48 |  | 1811.98 | 0
4 | 1 | Иванка Копаранска | 0 | 0 | 10140 | 3.9 | 8 | 9906 | 7.6 | 14330 | 6.4% | 13413 | 70.9% | 9509.817 | 24.7% | 3313.011 | 4.4% | 16.56% | 590.172 | 20.4% | 2736.252 | 50% | 6706.5 | 41% | 5499.33 | 0.272% | 36.48336 | 0.278% | 37.28814 | 0.2892% | 0.028% | 3.75564 | 21.4% | 33.227352 | 90.05% | 90.43% | 171 | 9.2% | 22.56% | 20.6% | 35.0284608 | 31.985208 | 1.55 | 1009.82 | 979.36 | 6.2
| 2 | Димитър Цончев | 19000 | 5 | 16661 | 1.4 | 6.1 | 15864 | 5.4 | 14790 | 6.7% | 13799 | 74.8% | 10321.652 | 22.5% | 3104.775 | 2.7% | 19.1% | 372.573 | 21.5% | 2966.785 | 50% | 6899.5 | 41% | 5657.59 | 0.267% | 36.84333 | 0.286% | 39.46514 | 0.289% | 0.034% | 4.69166 | 21.62% | 33.052656 | 88.25% | 88.37% | 168 | 9% | 23.02% | 22.2% | 35.192976 | 33.93936 | 1.55 |  | 1147.36
| 3 | Мария Лачева | 19800 | 1 | 16788 | 1.7 | 6.3 | 16773 | 3.7 | 10588 | 6.1% | 9942 | 69.1% | 6869.922 | 25.7% | 2555.094 | 5.2% | 20.09% | 516.984 | 24.4% | 2425.848 | 44.2% | 4394.364 | 45% | 4473.9 | 0.265% | 26.3463 | 0.27% | 26.8434 | 0.2829% | 0.03% | 2.9826 | 21.31% | 23.6063656 | 89.01% | 89.51% | 122 | 9.2% | 22.7% | 21.4% | 25.146152 | 23.706064 | 1.5 |  | 1269.36
| Общо |  | 38800 |  | 43589 |  |  | 42543 |  | 39708 | 6.432% | 37154 | 71.87% | 26701.391 | 24.15% | 8972.88 | 3.983% |  | 1479.729 | 21.88% | 8128.885 | 48.45% | 18000.364 | 42.07% | 15630.82 | 0.2683% | 99.67299 | 0.2788% | 103.59668 | 0.2874% | 0.03077% | 11.4299 | 21.46% | 89.8863736 | 89.09% | 89.42% | 461 | 9.127% | 22.77% | 21.41% | 95.3675888 | 89.630632 |  | 1009.82 |  | 1269.36 | 0
5 | 1 | Георги Томов | 6046 | 0 | 12949 | 1.5 | 6.1 | 12426 | 2.7 | 10427 | 6.7% | 9728 | 76.3% | 7422.464 | 16.7% | 1624.576 | 7% | 20.14% | 680.96 | 23.4% | 2276.352 | 48% | 4669.44 | 48% | 4669.44 | 0.263% | 25.58464 | 0.272% | 26.46016 | 0.3346% | 0.03% | 2.9184 | 20.76% | 27.7096176 | 89.1% | 91.16% | 147 | 9.2% | 22.2% | 20.74% | 29.631672 | 27.6829224 | 1.5 | 1002.92 | 425.96
| 2 | Димитър Цончев | 22900 | 2 | 15830 | 1.9 | 5.3 | 16058 | 0.9 | 8474 | 7.8% | 7813 | 70.3% | 5492.539 | 27.9% | 2179.827 | 1.8% | 22% | 140.634 | 28% | 2187.64 | 46.7% | 3648.671 | 50% | 3906.5 | 0.27% | 21.0951 | 0.282% | 22.03266 | 0.3056% | 0.035% | 2.73455 | 21.31% | 21.026577 | 87.73% | 88.69% | 110 | 10.3% | 21.43% | 19.69% | 21.144981 | 19.428123 | 1.5 |  | 535.96
| 3 | Цвета Владова | 13686 | 1 | 13031 | 1.3 | 6.7 | 13159 | 1.9 | 13825 | 7.1% | 12843 | 69.7% | 8951.571 | 27% | 3467.61 | 3.3% | 20.2% | 423.819 | 26.3% | 3377.709 | 45.3% | 5817.879 | 44% | 5650.92 | 0.274% | 35.18982 | 0.279% | 35.83197 | 0.2649% | 0.028% | 3.59604 | 20.39% | 29.426848 | 90.09% | 89.55% | 160 | 9.8% | 21.08% | 19.33% | 30.422656 | 27.897056 | 1.55 |  | 695.96
| Общо |  | 42632 |  | 41810 |  |  | 41643 |  | 32726 | 7.154% | 30384 | 71.97% | 21866.574 | 23.93% | 7272.013 | 4.099% |  | 1245.413 | 25.81% | 7841.701 | 46.52% | 14135.99 | 46.82% | 14226.86 | 0.274% | 81.86956 | 0.2775% | 84.32479 | 0.2977% | 0.03045% | 9.24899 | 20.75% | 78.1630426 | 89.16% | 89.9% | 417 | 9.72% | 21.53% | 19.87% | 81.199309 | 75.0081014 |  | 1002.92 |  | 695.96 | 0
6 | 1 | Георги Томов | 4200 | 0 | 10541 | 0.9 | 5.1 | 10164 | 4 | 15712 | 6.9% | 14628 | 77.7% | 11365.956 | 21.7% | 3174.276 | 0.6% | 19.8% | 87.768 | 25.3% | 3700.884 | 47.2% | 6904.416 | 44% | 6436.32 | 0.269% | 39.34932 | 0.281% | 41.10468 | 0.2982% | 0.026% | 3.80328 | 20.88% | 37.1451024 | 90.86% | 91.39% | 194 | 8.3% | 22.38% | 21.7% | 39.8135724 | 38.603866 | 1.55 | 984.34 | -94.38 | 12.52
| 2 | Димитър Цончев | 20233 | 3 | 18621 | 0.7 | 4.4 | 17679 | 2.5 | 15829 | 6.8% | 14753 | 75.3% | 11109.009 | 22.8% | 3363.684 | 1.9% | 22.36% | 280.307 | 25.5% | 3762.015 | 46.3% | 6830.639 | 43% | 6343.79 | 0.284% | 41.89852 | 0.282% | 41.60346 | 0.2954% | 0.026% | 3.83578 | 21.48% | 36.6730188 | 90.89% | 91.3% | 187 | 8.7% | 23.28% | 22.79% | 39.7461768 | 38.9095949 | 1.55 |  | 92.62
| 3 | Цвета Владова | 19809 | 1 | 18043 | 0.6 | 4.5 | 17589 | 1.8 | 16099 | 6.9% | 14988 | 67.5% | 10116.9 | 28.4% | 4256.592 | 4.1% | 23.76% | 614.508 | 26.4% | 3956.832 | 46.4% | 6954.432 | 43% | 6444.84 | 0.296% | 44.36448 | 0.302% | 45.26376 | 0.3044% | 0.027% | 4.04676 | 20.57% | 37.3730159 | 91.18% | 91.24% | 199 | 8.7% | 22.88% | 22.52% | 41.5699856 | 40.9159124 | 1.55 |  | 291.62
| Общо |  | 44242 |  | 47205 |  |  | 45432 |  | 47640 | 6.867% | 44369 | 73.46% | 32591.865 | 24.33% | 10794.552 | 2.215% |  | 982.583 | 25.74% | 11419.731 | 46.63% | 20689.487 | 43.33% | 19224.95 | 0.2831% | 125.61232 | 0.2884% | 127.9719 | 0.2993% | 0.02634% | 11.68582 | 20.97% | 111.1911371 | 90.98% | 91.31% | 580 | 8.566% | 22.85% | 22.34% | 121.1297348 | 118.4293733 |  | 984.34 |  | 291.62 | 0
7 | 1 | Георги Томов | 2428 | 0 | 7520 | 0.4 | 4.8 | 7711 | 5.3 | 16636 | 6.5% | 15555 | 82.2% | 12786.21 | 15.6% | 2426.58 | 2.2% | 19.41% | 342.21 | 25.8% | 4013.19 | 47.2% | 7341.96 | 42% | 6533.1 | 0.294% | 45.7317 | 0.3% | 46.665 | 0.2765% | 0.027% | 4.19985 | 21.17% | 35.9301474 | 91.12% | 90.34% | 189 | 10.2% | 22.87% | 22.15% | 38.8154214 | 37.593423 | 1.5 | 525.38 | -44.76
| 2 | Мария Лачева | 19600 | 5 | 18657 | 0.6 | 5 | 17717 | 3.8 | 16380 | 6.2% | 15364 | 72.7% | 11169.628 | 24.6% | 3779.544 | 2.7% | 18.79% | 414.828 | 25% | 3841 | 49.5% | 7605.18 | 43% | 6606.52 | 0.27% | 41.4828 | 0.29% | 44.5556 | 0.2863% | 0.025% | 3.841 | 21.22% | 36.3759606 | 91.49% | 91.37% | 189 | 9.3% | 23.42% | 22.75% | 40.1472666 | 38.9987325 | 1.6 |  | 144.24
| 3 | Цвета Владова | 17363 | 2 | 17620 | 0.5 | 4.9 | 17449 | 2.9 | 16722 | 6.6% | 15618 | 66.2% | 10339.116 | 29.5% | 4607.31 | 4.3% | 18.64% | 671.574 | 25.2% | 3935.736 | 47.8% | 7465.404 | 42% | 6559.56 | 0.269% | 42.01242 | 0.283% | 44.19894 | 0.287% | 0.024% | 3.74832 | 20.98% | 37.93184 | 91.62% | 91.73% | 200 | 9.6% | 22.72% | 22.07% | 41.07776 | 39.90256 | 1.55 |  | 344.24
| Общо |  | 39391 |  | 43797 |  |  | 42877 |  | 49738 | 6.435% | 46537 | 73.69% | 34294.954 | 23.24% | 10813.434 | 3.07% |  | 1428.612 | 25.33% | 11789.926 | 48.16% | 22412.544 | 42.33% | 19699.18 | 0.2777% | 129.22692 | 0.291% | 135.41954 | 0.2833% | 0.02533% | 11.78917 | 21.12% | 110.237948 | 91.4% | 91.16% | 578 | 9.698% | 23% | 22.32% | 120.040448 | 116.4947155 |  | 525.38 |  | 344.24 | 0
8 | 1 | Георги Томов | 14000 | 0 | 17513 | 0.4 | 5 | 17126 | 3.2 | 16937 | 6.8% | 15785 | 83.5% | 13180.475 | 15.2% | 2399.32 | 1.3% | 21.74% | 205.205 | 24.3% | 3835.755 | 45.3% | 7150.605 | 42% | 6629.7 | 0.289% | 45.61865 | 0.27% | 42.6195 | 0.2974% | 0.024% | 3.7884 | 21.01% | 39.002964 | 91.22% | 92.03% | 204 | 9% | 23.25% | 22.91% | 43.1613 | 42.530124 | 1.55 |  | 548.24
| 2 | Мария Лачева | 19600 | 4 | 17681 | 0.7 | 7.7 | 17117 | 3.2 | 17037 | 7.5% | 15759 | 70.9% | 11173.131 | 26.3% | 4144.617 | 2.8% | 18.93% | 441.252 | 25.3% | 3987.027 | 44.6% | 7028.514 | 43% | 6776.37 | 0.276% | 43.49484 | 0.258% | 40.65822 | 0.3144% | 0.023% | 3.62457 | 21.29% | 43.6406678 | 91.18% | 92.78% | 226 | 9.3% | 22.4% | 21.72% | 45.915968 | 44.5220904 | 1.65 |  | 774.24
| 3 | Николинка Мутафова | 18666 | 1 | 18121 | 0.5 | 4.5 | 17752 | 2.3 | 16959 | 7.4% | 15704 | 70.1% | 11008.504 | 27.8% | 4365.712 | 2.1% | 19.93% | 329.784 | 25.5% | 4004.52 | 48.2% | 7569.328 | 44% | 6909.76 | 0.27% | 42.4008 | 0.264% | 41.45856 | 0.2943% | 0.023% | 3.61192 | 21.9% | 38.492316 | 91.38% | 92.27% | 194 | 9.4% | 24.24% | 23.09% | 42.6051936 | 40.5839076 | 1.55 |  | 968.24
| Общо |  | 52266 |  | 53315 |  |  | 51995 |  | 50933 | 7.234% | 47248 | 74.84% | 35362.11 | 23.09% | 10909.649 | 2.066% |  | 976.241 | 25.03% | 11827.302 | 46.03% | 21748.447 | 43% | 20315.83 | 0.2783% | 131.51429 | 0.264% | 124.73628 | 0.302% | 0.02333% | 11.02489 | 21.4% | 121.1359478 | 91.26% | 92.37% | 624 | 9.233% | 23.3% | 22.57% | 131.6824616 | 127.636122 |  | 0 |  | 968.24 | 0
9 | 1 | Димитър Цончев | 10500 | 0 | 15941 | 0.7 | 5 | 15884 | 2.8 | 16977 | 8.4% | 15551 | 64.5% | 10030.395 | 34.7% | 5396.197 | 0.8% | 23% | 124.408 | 25.7% | 3996.607 | 45.9% | 7137.909 | 43% | 6686.93 | 0.278% | 43.23178 | 0.28% | 43.5428 | 0.3% | 0.022% | 3.42122 | 21.04% | 40.3784952 | 92.24% | 92.76% | 213 | 9.9% | 22.53% | 21.16% | 43.2379989 | 40.6087908 | 1.55 |  | 1181.24
| 2 | Иванка Копаранска | 20100 | 4 | 16021 | 0.2 | 4.6 | 16117 | 2.7 | 16987 | 6.8% | 15832 | 77.3% | 12238.136 | 21.3% | 3372.216 | 1.4% | 20.75% | 221.648 | 24.8% | 3926.336 | 46% | 7282.72 | 44% | 6966.08 | 0.273% | 43.22136 | 0.269% | 42.58808 | 0.2585% | 0.022% | 3.48304 | 20.78% | 34.9016724 | 91.92% | 91.58% | 186 | 9.7% | 22.29% | 21.38% | 37.4378382 | 35.9094204 | 1.5 |  | 1367.24
| 3 | Николинка Мутафова | 18000 | 0 | 18575 | 0.6 | 4.8 | 17764 | 2 | 16979 | 7.4% | 15723 | 64.8% | 10188.504 | 30% | 4716.9 | 5.2% | 20.93% | 817.596 | 25.2% | 3962.196 | 47.7% | 7499.871 | 44% | 6918.12 | 0.264% | 41.50872 | 0.274% | 43.08102 | 0.2935% | 0.021% | 3.30183 | 21.64% | 41.40814 | 92.43% | 92.93% | 215 | 11% | 22.39% | 20.85% | 42.843265 | 39.896475 | 1.6 |  | 1582.24
| Общо |  | 48600 |  | 50537 |  |  | 49765 |  | 50943 | 7.533% | 47106 | 68.9% | 32457.035 | 28.63% | 13485.313 | 2.47% |  | 1163.652 | 25.23% | 11885.139 | 46.53% | 21920.5 | 43.67% | 20571.13 | 0.2716% | 127.96186 | 0.2743% | 129.2119 | 0.2839% | 0.02167% | 10.20609 | 21.15% | 116.6883076 | 92.2% | 92.46% | 614 | 10.22% | 22.4% | 21.13% | 123.5191021 | 116.4146862 |  | 0 |  | 1582.24 | 0
10 | 1 | Димитър Цончев | 3829 | 1 | 13791 | 0.4 | 5 | 13695 | 3 | 16892 | 7.6% | 15608 | 58.6% | 9146.288 | 40.1% | 6258.808 | 1.3% | 23.59% | 202.904 | 24.2% | 3777.136 | 49.5% | 7725.96 | 44% | 6867.52 | 0.275% | 42.922 | 0.274% | 42.76592 | 0.3014% | 0.024% | 3.74592 | 21.03% | 41.3119629 | 91.35% | 92.14% | 219 | 10.3% | 22.04% | 20.81% | 43.2960372 | 40.8797883 | 1.6 | 1004 | 800.56 | 3.32
| 2 | Цвета Владова | 18575 | 5 | 15679 | 0.8 | 5.8 | 15397 | 4 | 16965 | 6.7% | 15828 | 58.2% | 9211.896 | 40.2% | 6362.856 | 1.6% | 20.46% | 253.248 | 24.8% | 3925.344 | 47.7% | 7549.956 | 45% | 7122.6 | 0.268% | 42.41904 | 0.253% | 40.04484 | 0.2726% | 0.025% | 3.957 | 21.81% | 38.1736068 | 90.22% | 90.93% | 196 | 10.7% | 22.39% | 21.08% | 39.1887692 | 36.8959024 | 1.55 |  | 996.56
| 3 | Николинка Мутафова | 21300 | 0 | 14454 | 0.3 | 5.2 | 14414 | 2.5 | 11458 | 7.2% | 10633 | 53.9% | 5731.187 | 41.1% | 4370.163 | 5% | 18.95% | 531.65 | 24% | 2551.92 | 47.2% | 5018.776 | 50% | 5316.5 | 0.256% | 27.22048 | 0.249% | 26.47617 | 0.3353% | 0.024% | 2.55192 | 20.61% | 29.3544108 | 90.47% | 92.94% | 156 | 8.7% | 23.24% | 22.46% | 33.1002672 | 31.9893288 | 1.5 |  | 1152.56
| Общо |  | 43704 |  | 43924 |  |  | 43506 |  | 45315 | 7.162% | 42069 | 57.26% | 24089.371 | 40.39% | 16991.827 | 2.348% |  | 987.802 | 24.38% | 10254.4 | 48.24% | 20294.692 | 45.89% | 19306.62 | 0.2676% | 112.56152 | 0.2598% | 109.28693 | 0.2991% | 0.02437% | 10.25484 | 21.22% | 108.8399805 | 90.72% | 91.95% | 571 | 10% | 22.47% | 21.33% | 115.5850736 | 109.7650195 |  | 1004 |  | 1152.56 | 0
11 | 1 | Димитър Цончев | 2500 | 0 | 7407 | 0.4 | 4.7 | 6955 | 1.5 | 6520 | 7.2% | 6051 | 73% | 4417.23 | 26.1% | 1579.311 | 0.9% | 19.85% | 54.459 | 20.9% | 1264.659 | 52.3% | 3164.673 | 50% | 3025.5 | 0.266% | 16.09566 | 0.261% | 15.79311 | 0.3215% | 0.028% | 1.69428 | 20.64% | 18.1632 | 89.39% | 91.42% | 100 | 12% | 20.18% | 17.88% | 17.7584 | 15.7344 | 1.45 | 1002.72 | 253.19 | 3.35
| 2 | Цвета Владова | 15549 | 1 | 13882 | 1.1 | 5.1 | 13470 | 2.1 | 13169 | 7.3% | 12208 | 68% | 8301.44 | 26.9% | 3283.952 | 5.1% | 19.41% | 622.608 | 23.8% | 2905.504 | 49% | 5981.92 | 45% | 5493.6 | 0.267% | 32.59536 | 0.258% | 31.49664 | 0.2361% | 0.022% | 2.68576 | 21.36% | 27.4745136 | 91.57% | 90.78% | 146 | 11.9% | 20.32% | 17.58% | 26.1368032 | 22.6124508 | 1.5 |  | 399.19
| 3 | Георги Томов | 16200 | 0 | 15836 | 0.7 | 4.2 | 15355 | 2.4 | 17009 | 6.4% | 15920 | 65.4% | 10411.68 | 30.9% | 4919.28 | 3.7% | 19.76% | 589.04 | 25.4% | 4043.68 | 47.2% | 7514.24 | 45% | 7164 | 0.271% | 43.1432 | 0.263% | 41.8696 | 0.2811% | 0.03% | 4.776 | 21.58% | 37.48446 | 88.72% | 89.44% | 193 | 10% | 23.01% | 21.27% | 39.96837 | 36.94599 | 1.55 |  | 592.19
| Общо |  | 34249 |  | 37125 |  |  | 35780 |  | 36698 | 6.865% | 34179 | 67.67% | 23130.35 | 28.62% | 9782.543 | 3.704% |  | 1266.107 | 24.03% | 8213.843 | 48.75% | 16660.833 | 45.89% | 15683.1 | 0.2687% | 91.83422 | 0.2609% | 89.15935 | 0.2722% | 0.02677% | 9.15604 | 21.33% | 83.1221736 | 89.84% | 90.27% | 439 | 11.09% | 21.54% | 19.34% | 83.8635732 | 75.2928408 |  | 1002.72 |  | 592.19 | 0
12 | 1 | Иванка Копаранска | 3400 | 0 | 11528 | 0.1 | 5.8 | 11824 | 4.7 | 16664 | 6.6% | 15564 | 76.3% | 11875.332 | 22.4% | 3486.336 | 1.3% | 19.6% | 202.332 | 25.4% | 3953.256 | 47.9% | 7455.156 | 44% | 6848.16 | 0.278% | 43.26792 | 0.257% | 39.99948 | 0.3029% | 0.03% | 4.6692 | 20.81% | 39.172744 | 88.45% | 90.21% | 208 | 9.5% | 22.56% | 21.48% | 42.466944 | 40.433952 | 1.55 | 504.1 | 296.09
| 2 | Цвета Владова | 20136 | 3 | 17700 | 0.7 | 4 | 17068 | 3.6 | 16372 | 6.7% | 15275 | 73.4% | 11211.85 | 24.4% | 3727.1 | 2.2% | 20.27% | 336.05 | 24.5% | 3742.375 | 47.9% | 7316.725 | 45% | 6873.75 | 0.262% | 40.0205 | 0.268% | 40.937 | 0.2832% | 0.029% | 4.42975 | 21.44% | 36.7198592 | 89.3% | 89.87% | 188 | 8.9% | 22.67% | 21.56% | 38.8264556 | 36.9253808 | 1.55 |  | 484.09
| 3 | Георги Томов | 16500 | 5 | 19222 | 0.4 | 3 | 18516 | 2.6 | 16357 | 6.8% | 15245 | 74.9% | 11418.505 | 23.4% | 3567.33 | 1.7% | 20.21% | 259.165 | 23.8% | 3628.31 | 46.1% | 7027.945 | 44% | 6707.8 | 0.259% | 39.48455 | 0.259% | 39.48455 | 0.277% | 0.028% | 4.2686 | 21.1% | 35.291016 | 89.31% | 90% | 184 | 9.1% | 22.7% | 21.82% | 37.967112 | 36.4952592 | 1.55 |  | 668.09
| Общо |  | 40036 |  | 48450 |  |  | 47408 |  | 49393 | 6.699% | 46084 | 74.88% | 34505.687 | 23.39% | 10780.766 | 1.731% |  | 797.547 | 24.57% | 11323.941 | 47.3% | 21799.826 | 44.33% | 20429.71 | 0.2664% | 122.77297 | 0.2613% | 120.42103 | 0.2878% | 0.02901% | 13.36755 | 21.11% | 111.1836192 | 89.02% | 90.04% | 580 | 9.179% | 22.64% | 21.62% | 119.2605116 | 113.854592 |  | 504.1 |  | 668.09 | 0
13 | 1 | Иванка Копаранска | 2200 | 6 | 12466 | 0.9 | 6.6 | 11946 | 5 | 16375 | 6.8% | 15262 | 74% | 11293.88 | 23.1% | 3525.522 | 2.9% | 18.91% | 442.598 | 24.9% | 3800.238 | 46% | 7020.52 | 44% | 6715.28 | 0.252% | 38.46024 | 0.258% | 39.37596 | 0.2795% | 0.03% | 4.5786 | 21.26% | 35.0560392 | 88.5% | 89.38% | 182 | 9.4% | 23.09% | 22.41% | 38.0735628 | 36.9522972 | 1.6 | 501.62 | 348.47
| 2 | Николинка Мутафова | 18855 | 7 | 15203 | 0.4 | 4.7 | 15364 | 4.7 | 16354 | 6.5% | 15291 | 66.2% | 10122.642 | 30.9% | 4724.919 | 2.9% | 22.72% | 443.439 | 23.2% | 3547.512 | 47.1% | 7202.061 | 43% | 6575.13 | 0.261% | 39.90951 | 0.261% | 39.90951 | 0.2777% | 0.027% | 4.12857 | 21.74% | 35.9266544 | 89.77% | 90.38% | 182 | 9.2% | 23.2% | 22.69% | 38.339392 | 37.4965864 | 1.55 |  | 530.47
| 3 | Георги Томов | 21000 | 2 | 14909 | 0.4 | 4.9 | 15175 | 4.6 | 16289 | 6.2% | 15279 | 75.8% | 11581.482 | 21.2% | 3239.148 | 3% | 22.38% | 458.37 | 24% | 3666.96 | 45.9% | 7013.061 | 43% | 6569.97 | 0.252% | 38.50308 | 0.27% | 41.2533 | 0.2798% | 0.026% | 3.97254 | 20.87% | 35.7759801 | 90.48% | 90.81% | 189 | 9.3% | 22.62% | 22% | 38.7758826 | 37.71306 | 1.55 |  | 719.47
| Общо |  | 42055 |  | 42578 |  |  | 42485 |  | 49018 | 6.501% | 45832 | 72% | 32998.004 | 25.07% | 11489.589 | 2.933% |  | 1344.407 | 24.03% | 11014.71 | 46.33% | 21235.642 | 43.33% | 19860.38 | 0.255% | 116.87283 | 0.263% | 120.53877 | 0.279% | 0.02767% | 12.67971 | 21.29% | 106.7586737 | 89.6% | 90.19% | 553 | 9.3% | 22.97% | 22.37% | 115.1888374 | 112.1619436 |  | 501.62 |  | 719.47 | 0
14 | 1 | Цвета Владова | 5800 | 1 | 15173 | 0.6 | 5.5 | 14521 | 5 | 16192 | 6.6% | 15123 | 85.2% | 12884.796 | 12.3% | 1860.129 | 2.5% | 20.17% | 378.075 | 24.8% | 3750.504 | 44.9% | 6790.227 | 43% | 6502.89 | 0.264% | 39.92472 | 0.271% | 40.98333 | 0.2813% | 0.025% | 3.78075 | 21.45% | 36.6891525 | 90.88% | 91.21% | 189 | 9.5% | 22.66% | 21.54% | 38.758797 | 36.843093 | 1.55 | 504.94 | 413.61 | 10.08
| 2 | Николинка Мутафова | 18190 | 8 | 16809 | 0.6 | 5.4 | 16504 | 4.7 | 16048 | 6% | 15085 | 66% | 9956.1 | 28.9% | 4359.565 | 5.1% | 18.9% | 769.335 | 23.3% | 3514.805 | 49.2% | 7421.82 | 43% | 6486.55 | 0.245% | 36.95825 | 0.249% | 37.56165 | 0.2807% | 0.022% | 3.3187 | 21.88% | 35.9589048 | 91.26% | 92.25% | 182 | 9.7% | 23.75% | 22.02% | 39.032175 | 36.1889892 | 1.55 |  | 595.61
| 3 | Димитър Цончев | 20500 | 5 | 18082 | 0.5 | 5.7 | 18286 | 3.4 | 16031 | 6.7% | 14957 | 79.2% | 11845.944 | 20.1% | 3006.357 | 0.7% | 19.06% | 104.699 | 22.6% | 3380.282 | 48.8% | 7299.016 | 42% | 6281.94 | 0.214% | 32.00798 | 0.21% | 31.4097 | 0.2475% | 0.022% | 3.29054 | 20.98% | 29.7504792 | 89.62% | 91.19% | 156 | 9.1% | 23.78% | 22.34% | 33.7209912 | 31.6790136 | 1.55 |  | 751.61
| Общо |  | 44490 |  | 50064 |  |  | 49311 |  | 48271 | 6.434% | 45165 | 76.8% | 34686.84 | 20.43% | 9226.051 | 2.772% |  | 1252.109 | 23.57% | 10645.591 | 47.63% | 21511.063 | 42.67% | 19271.38 | 0.2411% | 108.89095 | 0.2435% | 109.95468 | 0.2699% | 0.02301% | 10.38999 | 21.44% | 102.3985365 | 90.65% | 91.57% | 527 | 9.451% | 23.39% | 21.97% | 111.5119632 | 104.7110958 |  | 504.94 |  | 751.61 | 0
15 | 1 | Цвета Владова | 12788 | 4 | 17529 | 0.7 | 5.2 | 17021 | 3.6 | 16681 | 6.4% | 15613 | 66.1% | 10320.193 | 29.6% | 4621.448 | 4.3% | 17.95% | 671.359 | 23.6% | 3684.668 | 48.4% | 7556.692 | 43% | 6713.59 | 0.215% | 33.56795 | 0.217% | 33.88021 | 0.2413% | 0.025% | 3.90325 | 20.81% | 31.624957 | 88.59% | 89.74% | 167 | 9% | 22.22% | 21.5% | 33.767734 | 32.67355 | 1.55 |  | 918.61
| 2 | Николинка Мутафова | 20412 | 5 | 16561 | 1 | 5.1 | 16239 | 3.9 | 16932 | 6.8% | 15781 | 64.1% | 10115.621 | 33.5% | 5286.635 | 2.4% | 18.63% | 378.744 | 25.7% | 4055.717 | 47.5% | 7495.975 | 43% | 6785.83 | 0.231% | 36.45411 | 0.227% | 35.82287 | 0.2581% | 0.024% | 3.78744 | 20.92% | 33.880986 | 89.53% | 90.8% | 177 | 8.5% | 22.81% | 22% | 36.9419355 | 35.6301 | 1.55 |  | 1095.61
| 3 | Димитър Цончев | 20000 | 4 | 22486 | 0.5 | 4.9 | 18352 | 2.8 | 16920 | 6.2% | 15871 | 68.9% | 10935.119 | 28.6% | 4539.106 | 2.5% | 18.12% | 396.775 | 24.9% | 3951.879 | 47.9% | 7602.209 | 43% | 6824.53 | 0.238% | 37.77298 | 0.234% | 37.13814 | 0.2561% | 0.024% | 3.80904 | 21.02% | 33.850608 | 89.85% | 90.72% | 176 | 8.5% | 22.87% | 22.44% | 36.829848 | 36.137376 | 1.55 |  | 1271.61
| Общо |  | 53200 |  | 56576 |  |  | 51612 |  | 50533 | 6.467% | 47265 | 66.37% | 31370.933 | 30.57% | 14447.189 | 3.061% |  | 1446.878 | 24.74% | 11692.264 | 47.93% | 22654.876 | 43% | 20323.95 | 0.2281% | 107.79504 | 0.226% | 106.84122 | 0.2519% | 0.02433% | 11.49973 | 20.92% | 99.356551 | 89.34% | 90.44% | 520 | 8.661% | 22.64% | 21.98% | 107.5395175 | 104.441026 |  | 0 |  | 1271.61 | 0
16 | 1 | Цвета Владова | 10270 | 3 | 13882 | 1 | 4.3 | 13236 | 4.5 | 16899 | 7% | 15716 | 66.6% | 10466.856 | 29.7% | 4667.652 | 3.7% | 18.39% | 581.492 | 25.8% | 4054.728 | 47.4% | 7449.384 | 43% | 6757.88 | 0.248% | 38.97568 | 0.246% | 38.66136 | 0.2536% | 0.024% | 3.77184 | 21.5% | 33.84745 | 90.34% | 90.63% | 173 | 9% | 22.92% | 22.6% | 36.082956 | 35.57918 | 1.55 |  | 1444.61
| 2 | Георги Томов | 20130 | 2 | 16122 | 0.6 | 5.4 | 15861 | 4.1 | 16934 | 7.1% | 15732 | 66.7% | 10493.244 | 31.6% | 4971.312 | 1.7% | 19.79% | 267.444 | 26.5% | 4168.98 | 47.6% | 7488.432 | 44% | 6922.08 | 0.251% | 39.48732 | 0.245% | 38.5434 | 0.2717% | 0.026% | 4.09032 | 20.86% | 35.2688364 | 89.5% | 90.53% | 186 | 9.1% | 22.86% | 22.3% | 38.6503164 | 37.703502 | 1.55 |  | 1630.61
| 3 | Димитър Цончев | 19200 | 1 | 18105 | 0.7 | 5.7 | 17612 | 3.5 | 16954 | 6.9% | 15784 | 65% | 10259.6 | 27.4% | 4324.816 | 7.6% | 18.39% | 1199.584 | 26.2% | 4135.408 | 46.9% | 7402.696 | 42% | 6629.28 | 0.242% | 38.19728 | 0.244% | 38.51296 | 0.2585% | 0.023% | 3.63032 | 20.8% | 33.49632 | 90.67% | 91.19% | 176 | 8.5% | 23.08% | 22.85% | 37.168032 | 36.79764 | 1.55 |  | 1806.61
| Общо |  | 49600 |  | 48109 |  |  | 46709 |  | 50787 | 7% | 47232 | 66.1% | 31219.7 | 29.56% | 13963.78 | 4.337% |  | 2048.52 | 26.17% | 12359.116 | 47.3% | 22340.512 | 43% | 20309.24 | 0.247% | 116.66028 | 0.245% | 115.71772 | 0.2613% | 0.02433% | 11.49248 | 21.05% | 102.6126064 | 90.17% | 90.78% | 535 | 8.87% | 22.95% | 22.58% | 111.9013044 | 110.080322 |  | 0 |  | 1806.61 | 0
17 | 1 | Цвета Владова | 0 | 3 | 12482 | 0.7 | 4.9 | 12280 | 5.2 | 16829 | 7.1% | 15634 | 64% | 10005.76 | 31.8% | 4971.612 | 4.2% | 18.53% | 656.628 | 25.9% | 4049.206 | 46.6% | 7285.444 | 43% | 6722.62 | 0.254% | 39.71036 | 0.241% | 37.67794 | 0.2649% | 0.025% | 3.9085 | 20.22% | 33.447924 | 89.74% | 90.66% | 180 | 8.1% | 22.67% | 22.83% | 37.500714 | 37.765386 | 1.55 | 1010.34 | 976.27
| 2 | Георги Томов | 17290 | 6 | 14737 | 0.7 | 5.1 | 14825 | 6 | 17024 | 6.6% | 15900 | 65.5% | 10414.5 | 28.1% | 4467.9 | 6.4% | 15.04% | 1017.6 | 26.1% | 4149.9 | 46.6% | 7409.4 | 44% | 6996 | 0.239% | 38.001 | 0.23% | 36.57 | 0.2518% | 0.026% | 4.134 | 20.38% | 32.269692 | 88.81% | 89.78% | 174 | 9% | 22.67% | 23.15% | 35.895678 | 36.65571 | 1.55 |  | 1150.27
| 3 | Димитър Цончев | 23700 | 3 | 19211 | 0.6 | 5.6 | 18703 | 4.8 | 17188 | 6.1% | 16140 | 78.5% | 12669.9 | 17.8% | 2872.92 | 3.7% | 18.14% | 597.18 | 27% | 4357.8 | 45.6% | 7359.84 | 45% | 7263 | 0.249% | 40.1886 | 0.252% | 40.6728 | 0.2607% | 0.025% | 4.035 | 20.46% | 33.808104 | 90.19% | 90.51% | 180 | 8.2% | 23.02% | 22.89% | 38.038248 | 37.823436 | 1.55 |  | 1330.27
| Общо |  | 40990 |  | 46430 |  |  | 45808 |  | 51041 | 6.596% | 47674 | 69.41% | 33090.16 | 25.83% | 12312.432 | 4.764% |  | 2271.408 | 26.34% | 12556.906 | 46.26% | 22054.684 | 44.01% | 20981.62 | 0.2473% | 117.89996 | 0.2411% | 114.92074 | 0.2591% | 0.02533% | 12.0775 | 20.35% | 99.52572 | 89.6% | 90.32% | 534 | 8.427% | 22.79% | 22.96% | 111.43464 | 112.244532 |  | 1010.34 |  | 1330.27 | 0
18 | 1 | Николинка Мутафова | 1198 | 4 | 14563 | 0.5 | 4.9 | 14491 | 5.5 | 16869 | 6.5% | 15773 | 70.3% | 11088.419 | 24.9% | 3927.477 | 4.8% | 19.67% | 757.104 | 26.7% | 4211.391 | 46.1% | 7271.353 | 44% | 6940.12 | 0.247% | 38.95931 | 0.256% | 40.37888 | 0.2587% | 0.025% | 3.94325 | 20.93% | 33.7425088 | 90.34% | 90.43% | 176 | 8.4% | 22.86% | 22.64% | 36.8539776 | 36.4993024 | 1.55 | 1037.64 | 468.63
| 2 | Георги Томов | 18502 | 10 | 16565 | 0.6 | 5.5 | 16306 | 5.8 | 16940 | 6.9% | 15771 | 78.3% | 12348.693 | 19.2% | 3028.032 | 2.5% | 18.62% | 394.275 | 26.4% | 4163.544 | 45% | 7096.95 | 44% | 6939.24 | 0.25% | 39.4275 | 0.245% | 38.63895 | 0.2556% | 0.024% | 3.78504 | 20.54% | 32.4872964 | 90.31% | 90.7% | 174 | 9.1% | 23.09% | 22.41% | 36.5205294 | 35.4450006 | 1.55 |  | 642.63
| 3 | Цвета Владова | 23100 | 6 | 18212 | 1.2 | 7 | 18236 | 5.1 | 16599 | 5.9% | 15620 | 72.1% | 11262.02 | 24.7% | 3858.14 | 3.2% | 16.3% | 499.84 | 26.3% | 4108.06 | 46.3% | 7232.06 | 44% | 6872.8 | 0.235% | 36.707 | 0.242% | 37.8004 | 0.2447% | 0.021% | 3.2802 | 20.53% | 31.655207 | 91.42% | 91.5% | 170 | 9.3% | 22.66% | 21.82% | 34.939454 | 33.644258 | 1.55 |  | 812.63
| Общо |  | 42800 |  | 49340 |  |  | 49033 |  | 50408 | 6.437% | 47164 | 73.57% | 34699.132 | 22.93% | 10813.649 | 3.501% |  | 1651.219 | 26.47% | 12482.995 | 45.8% | 21600.363 | 44% | 20752.16 | 0.244% | 115.09381 | 0.2477% | 116.81823 | 0.253% | 0.02335% | 11.00849 | 20.67% | 97.8850122 | 90.68% | 90.86% | 520 | 8.928% | 22.87% | 22.29% | 108.313961 | 105.588561 |  | 1037.64 |  | 812.63 | 0
19 | 1 | Николинка Мутафова | 5853 | 4 | 12614 | 1.1 | 7.2 | 11974 | 6 | 16782 | 5.6% | 15842 | 61% | 9663.62 | 33.1% | 5243.702 | 5.9% | 20.03% | 934.678 | 25.1% | 3976.342 | 47.7% | 7556.634 | 43% | 6812.06 | 0.259% | 41.03078 | 0.268% | 42.45656 | 0.2549% | 0.022% | 3.48524 | 20.99% | 33.8501532 | 91.89% | 91.46% | 178 | 9.4% | 22.88% | 22.23% | 36.8981184 | 35.8498764 | 1.55 | 1019.5 | -43.78 | -14.91
| 2 | Димитър Цончев | 14412 | 9 | 17387 | 1.4 | 6.9 | 17172 | 5.9 | 16863 | 5.9% | 15868 | 65.4% | 10377.672 | 32.1% | 5093.628 | 2.5% | 21.2% | 396.7 | 25.6% | 4062.208 | 46.7% | 7410.356 | 43% | 6823.24 | 0.255% | 40.4634 | 0.265% | 42.0502 | 0.2345% | 0.023% | 3.64964 | 21.02% | 31.2878496 | 91.42% | 90.29% | 168 | 11.4% | 22.55% | 21.55% | 33.565224 | 32.076744 | 1.55 |  | 124.22
| 3 | Георги Томов | 22700 | 5 | 16449 | 1.1 | 4.3 | 16183 | 5.6 | 16807 | 6% | 15799 | 70.7% | 11169.893 | 28.1% | 4439.519 | 1.2% | 19.95% | 189.588 | 26% | 4107.74 | 45.3% | 7156.947 | 43% | 6793.57 | 0.227% | 35.86373 | 0.234% | 36.96966 | 0.2954% | 0.021% | 3.31779 | 20.03% | 39.2055202 | 91.12% | 92.98% | 217 | 9.8% | 22.15% | 21.16% | 43.355081 | 41.4173144 | 1.65 |  | 341.22
| Общо |  | 42965 |  | 46450 |  |  | 45329 |  | 50452 | 5.834% | 47509 | 65.7% | 31211.185 | 31.1% | 14776.849 | 3.201% |  | 1520.966 | 25.57% | 12146.29 | 46.57% | 22123.937 | 43% | 20428.87 | 0.247% | 117.35791 | 0.2557% | 121.47642 | 0.2616% | 0.022% | 10.45267 | 20.68% | 104.343523 | 91.49% | 91.68% | 563 | 10.15% | 22.53% | 21.65% | 113.8184234 | 109.3439348 |  | 1019.5 |  | 341.22 | 0
20 | 1 | Николинка Мутафова | 5870 | 3 | 18391 | 1.1 | 5.3 | 18244 | 5.3 | 16920 | 6.5% | 15820 | 67.4% | 10662.68 | 30.7% | 4856.74 | 1.9% | 19.48% | 300.58 | 26.5% | 4192.3 | 46.4% | 7340.48 | 43% | 6802.6 | 0.238% | 37.6516 | 0.239% | 37.8098 | 0.2497% | 0.022% | 3.4804 | 20.68% | 33.492294 | 90.89% | 91.28% | 177 | 8.5% | 22.24% | 21.95% | 36.018792 | 35.5491225 | 1.53 | 501.76 | 19.8 | 3.34
| 2 | Димитър Цончев | 20865 | 8 | 17329 | 1.3 | 5.3 | 17163 | 4.6 | 16912 | 6.3% | 15847 | 80.5% | 12756.835 | 19.4% | 3074.318 | 0.1% | 21.41% | 15.847 | 26% | 4120.22 | 46.6% | 7384.702 | 44% | 6972.68 | 0.248% | 39.30056 | 0.24% | 38.0328 | 0.2531% | 0.021% | 3.32787 | 20.68% | 33.497464 | 91.34% | 91.79% | 178 | 9% | 22.71% | 22.41% | 36.785658 | 36.299718 | 1.6 |  | 197.8
| 3 | Мария Лачева | 18800 | 7 | 17649 | 1 | 6.1 | 17151 | 4.7 | 16901 | 6.6% | 15786 | 71.8% | 11334.348 | 27.2% | 4293.792 | 1% | 20.55% | 157.86 | 26.4% | 4167.504 | 44.7% | 7056.342 | 43% | 6787.98 | 0.255% | 40.2543 | 0.253% | 39.93858 | 0.2554% | 0.024% | 3.78864 | 20.23% | 33.0612821 | 90.62% | 90.7% | 179 | 8.7% | 22.35% | 22.23% | 36.5259345 | 36.3298221 | 1.55 |  | 376.8
| Общо |  | 45535 |  | 53369 |  |  | 52558 |  | 50733 | 6.467% | 47453 | 73.24% | 34753.863 | 25.76% | 12224.85 | 0.9995% |  | 474.287 | 26.3% | 12480.024 | 45.9% | 21781.524 | 43.33% | 20563.26 | 0.247% | 117.20646 | 0.244% | 115.78118 | 0.2527% | 0.02233% | 10.59691 | 20.53% | 100.0510401 | 90.95% | 91.25% | 534 | 8.734% | 22.43% | 22.2% | 109.3303845 | 108.1786626 |  | 501.76 |  | 376.8 | 0
21 | 1 | Георги Томов | 2787 | 9 | 12105 | 0.7 | 6.1 | 12200 | 6.7 | 16847 | 7.7% | 15550 | 56.9% | 8847.95 | 36.6% | 5691.3 | 6.5% | 17.3% | 1010.75 | 25.8% | 4011.9 | 46.4% | 7215.2 | 45% | 6997.5 | 0.256% | 39.808 | 0.256% | 39.808 | 0.2881% | 0.025% | 3.8875 | 20.7% | 37.84167 | 90.34% | 91.42% | 202 | 9.5% | 22.38% | 22.35% | 40.912878 | 40.858035 | 1.55 | 504.72 | 58.54 | 15.54
| 2 | Димитър Цончев | 20453 | 11 | 17469 | 0.9 | 6.4 | 17105 | 5.9 | 16912 | 6.5% | 15813 | 62.7% | 9914.751 | 34.5% | 5455.485 | 2.8% | 21.79% | 442.764 | 26.4% | 4174.632 | 48% | 7590.24 | 44% | 6957.72 | 0.228% | 36.05364 | 0.233% | 36.84429 | 0.2461% | 0.022% | 3.47886 | 20.28% | 31.5923868 | 90.66% | 91.15% | 171 | 8.9% | 22.75% | 22.93% | 35.4401775 | 35.7205833 | 1.6 |  | 229.54
| 3 | Николинка Мутафова | 18020 | 10 | 19143 | 0.8 | 5.3 | 18849 | 5.3 | 16832 | 5.7% | 15873 | 66.4% | 10539.672 | 30.1% | 4777.773 | 3.5% | 19.39% | 555.555 | 27.3% | 4333.329 | 43.9% | 6968.247 | 45% | 7142.85 | 0.226% | 35.87298 | 0.231% | 36.66663 | 0.2476% | 0.022% | 3.49206 | 19.85% | 33.23684 | 90.58% | 91.21% | 184 | 9% | 21.39% | 21.63% | 35.815416 | 36.217272 | 1.55 |  | 413.54
| Общо |  | 41260 |  | 48717 |  |  | 48154 |  | 50591 | 6.633% | 47236 | 62.03% | 29302.373 | 33.71% | 15924.558 | 4.253% |  | 2009.069 | 26.5% | 12519.861 | 46.1% | 21773.687 | 44.67% | 21098.07 | 0.2365% | 111.73462 | 0.2399% | 113.31892 | 0.2605% | 0.023% | 10.85842 | 20.28% | 102.6708968 | 90.52% | 91.26% | 557 | 9.151% | 22.17% | 22.3% | 112.1684715 | 112.7958903 |  | 504.72 |  | 413.54 | 0
22 | 1 | Георги Томов | 18296 | 6 | 19301 | 0.7 | 5.3 | 18920 | 4 | 16932 | 6.2% | 15882 | 77.7% | 12340.314 | 28.6% | 4542.252 | 3.7% | 20.52% | 587.634 | 26.1% | 4145.202 | 47% | 7464.54 | 45% | 7146.9 | 0.255% | 40.4991 | 0.257% | 40.81674 | 0.2624% | 0.022% | 3.49404 | 20.72% | 34.8079424 | 91.54% | 91.71% | 184 | 8.7% | 22.73% | 22.73% | 38.1845816 | 38.1845816 | 1.55 |  | 597.54
| 2 | Мария Лачева | 20000 | 12 | 18805 | 0.9 | 4.8 | 18360 | 4 | 16959 | 6.1% | 15925 | 82.5% | 13138.125 | 15.3% | 2436.525 | 2.2% | 19.93% | 350.35 | 26.7% | 4251.975 | 46.5% | 7405.125 | 45% | 7166.25 | 0.228% | 36.309 | 0.244% | 38.857 | 0.2707% | 0.019% | 3.02575 | 20.54% | 35.4432078 | 92.3% | 93.06% | 189 | 8.7% | 23.23% | 23.28% | 40.0849911 | 40.1712696 | 1.6 |  | 786.54
| 3 | Иванка Копаранска | 18344 | 8 | 19738 | 1.2 | 5.8 | 19316 | 2.8 | 16963 | 7.4% | 15708 | 69.8% | 10964.184 | 26.4% | 4146.912 | 3.8% | 18.57% | 596.904 | 26.7% | 4194.036 | 46.6% | 7319.928 | 45% | 7068.6 | 0.249% | 39.11292 | 0.254% | 39.89832 | 0.2574% | 0.02% | 3.1416 | 20.2% | 34.15618 | 92.22% | 92.31% | 185 | 8.6% | 22.05% | 22.05% | 37.284345 | 37.284345 | 1.55 |  | 971.54
| Общо |  | 56640 |  | 57844 |  |  | 56596 |  | 50854 | 6.567% | 47515 | 76.7% | 36442.623 | 23.42% | 11125.689 | 3.23% |  | 1534.888 | 26.5% | 12591.213 | 46.7% | 22189.593 | 45% | 21381.75 | 0.244% | 115.92102 | 0.2517% | 119.57206 | 0.2635% | 0.02033% | 9.66139 | 20.49% | 104.4073302 | 92.01% | 92.37% | 558 | 8.667% | 22.67% | 22.69% | 115.5539177 | 115.6401962 |  | 0 |  | 971.54 | 0
23 | 1 | Георги Томов | 13682 | 8 | 17779 | 0.9 | 4.9 | 16966 | 2.9 | 16988 | 7.5% | 15714 | 83.8% | 13168.332 | 12.4% | 1948.536 | 3.8% | 20.18% | 597.132 | 26.6% | 4179.924 | 45.9% | 7212.726 | 45% | 7071.3 | 0.255% | 40.0707 | 0.251% | 39.44214 | 0.2666% | 0.021% | 3.29994 | 20.29% | 34.308361 | 91.73% | 92.21% | 185 | 8.6% | 22.82% | 23.1% | 38.586338 | 39.05979 | 1.55 |  | 1156.54
| 2 | Мария Лачева | 20300 | 10 | 16294 | 0.3 | 5 | 16166 | 3.5 | 16955 | 6.6% | 15836 | 74.4% | 11781.984 | 23% | 3642.28 | 2.6% | 17.34% | 411.736 | 27.9% | 4418.244 | 45.8% | 7252.888 | 45% | 7126.2 | 0.244% | 38.63984 | 0.24% | 38.0064 | 0.2608% | 0.02% | 3.1672 | 20.03% | 33.4659237 | 91.76% | 92.41% | 183 | 8.7% | 22.82% | 23.06% | 38.1274278 | 38.5284174 | 1.55 |  | 1339.54
| 3 | Иванка Копаранска | 14138 | 10 | 18383 | 1.2 | 4.5 | 18506 | 2 | 16930 | 6.7% | 15796 | 58.3% | 9209.068 | 36.3% | 5733.948 | 5.4% | 27.54% | 852.984 | 27.1% | 4280.716 | 46.1% | 7281.956 | 45% | 7108.2 | 0.242% | 38.22632 | 0.235% | 37.1206 | 0.2505% | 0.02% | 3.1592 | 20.08% | 32.7757808 | 91.58% | 92.1% | 178 | 8.3% | 22.31% | 22.23% | 36.4157206 | 36.2851398 | 1.55 |  | 1517.54
| Общо |  | 48120 |  | 52456 |  |  | 51638 |  | 50873 | 6.934% | 47346 | 72.15% | 34159.384 | 23.92% | 11324.764 | 3.932% |  | 1861.852 | 27.2% | 12878.884 | 45.93% | 21747.57 | 45% | 21305.7 | 0.247% | 116.93686 | 0.242% | 114.56914 | 0.2593% | 0.02033% | 9.62634 | 20.13% | 100.5500655 | 91.69% | 92.24% | 546 | 8.536% | 22.65% | 22.8% | 113.1294864 | 113.8733472 |  | 0 |  | 1517.54 | 0
24 | 1 | Димитър Цончев | 2778 | 13 | 10756 | 1.8 | 6 | 10509 | 4.6 | 16623 | 6.8% | 15493 | 73.4% | 11371.862 | 23.3% | 3609.869 | 3.3% | 20.99% | 511.269 | 25.9% | 4012.687 | 46.3% | 7173.259 | 45% | 6971.85 | 0.266% | 41.21138 | 0.27% | 41.8311 | 0.2826% | 0.025% | 3.87325 | 20.22% | 36.7927164 | 90.85% | 91.26% | 198 | 8.1% | 21.93% | 21.82% | 39.9042666 | 39.7041084 | 1.55 | 1017.74 | 697.8
| 2 | Мария Лачева | 24500 | 11 | 16184 | 0.7 | 4.5 | 16733 | 4.4 | 16775 | 6.7% | 15651 | 68.7% | 10752.237 | 27.4% | 4288.374 | 3.9% | 17.9% | 610.389 | 25.1% | 3928.401 | 47.3% | 7402.923 | 45% | 7042.95 | 0.282% | 44.13582 | 0.287% | 44.91837 | 0.2814% | 0.027% | 4.22577 | 20.87% | 38.0842021 | 90.71% | 90.52% | 199 | 8.3% | 21.82% | 22.05% | 39.8177906 | 40.2375015 | 1.5 |  | 896.8
| 3 | Николинка Мутафова | 19722 | 8 | 19875 | 0.7 | 5.6 | 19224 | 3 | 16786 | 6.2% | 15745 | 57.7% | 9084.865 | 35.7% | 5620.965 | 6.6% | 19.62% | 1039.17 | 25.5% | 4014.975 | 48.5% | 7636.325 | 45% | 7085.25 | 0.258% | 40.6221 | 0.266% | 41.8817 | 0.2775% | 0.028% | 4.4086 | 21.14% | 36.9049436 | 89.59% | 90.02% | 191 | 8.6% | 22.5% | 22.25% | 39.27915 | 38.842715 | 1.56 |  | 1087.8
| Общо |  | 47000 |  | 46815 |  |  | 46466 |  | 50184 | 6.566% | 46889 | 66.56% | 31208.964 | 28.83% | 13519.208 | 4.608% |  | 2160.828 | 25.5% | 11956.063 | 47.37% | 22212.507 | 45% | 21100.05 | 0.2687% | 125.9693 | 0.2743% | 128.63117 | 0.2805% | 0.02667% | 12.50762 | 20.75% | 111.7818621 | 90.39% | 90.6% | 588 | 8.33% | 22.08% | 22.04% | 119.0012072 | 118.7843249 |  | 1017.74 |  | 1087.8 | 0
25 | 1 | Димитър Цончев | 2439 | 7 | 12738 | 0.7 | 4.5 | 12660 | 4.8 | 16431 | 6.7% | 15330 | 83.7% | 12831.21 | 11.2% | 1716.96 | 5.1% | 20.43% | 781.83 | 24.9% | 3817.17 | 48.5% | 7435.05 | 43% | 6591.9 | 0.27% | 41.391 | 0.265% | 40.6245 | 0.2867% | 0.03% | 4.599 | 21.05% | 37.202507 | 88.81% | 89.66% | 194 | 8.9% | 22.27% | 21.61% | 39.3586618 | 38.1922174 | 1.56 | 1008.36 | 291.44 | 18
| 2 | Иванка Копаранска | 19231 | 13 | 15216 | 1.1 | 5.4 | 14458 | 4.9 | 16368 | 6.6% | 15288 | 76% | 11618.88 | 17.9% | 2736.552 | 6.1% | 19.11% | 932.568 | 24.4% | 3730.272 | 48.2% | 7368.816 | 45% | 6879.6 | 0.278% | 42.50064 | 0.277% | 42.34776 | 0.2879% | 0.028% | 4.28064 | 21.9% | 38.989665 | 90.01% | 90.39% | 195 | 8.7% | 22.32% | 22.41% | 39.737412 | 39.8976435 | 1.55 |  | 486.44
| 3 | Николинка Мутафова | 20800 | 7 | 17040 | 0.6 | 3.2 | 17189 | 4.6 | 16286 | 6.2% | 15276 | 59.3% | 9058.668 | 28.4% | 4338.384 | 12.3% | 18.98% | 1878.948 | 24.4% | 3727.344 | 47.2% | 7210.272 | 44% | 6721.44 | 0.287% | 43.84212 | 0.291% | 44.45316 | 0.3033% | 0.027% | 4.12452 | 21.63% | 40.0010079 | 90.84% | 91.2% | 203 | 8.9% | 22.82% | 22.21% | 42.2017106 | 41.0736193 | 1.52 |  | 689.44
| Общо |  | 42470 |  | 44994 |  |  | 44307 |  | 49085 | 6.501% | 45894 | 73.01% | 33508.758 | 19.16% | 8791.896 | 7.83% |  | 3593.346 | 24.57% | 11274.786 | 47.97% | 22014.138 | 44% | 20192.94 | 0.2783% | 127.73376 | 0.2777% | 127.42542 | 0.2926% | 0.02834% | 13.00416 | 21.53% | 116.1931799 | 89.91% | 90.43% | 592 | 8.834% | 22.47% | 22.08% | 121.2977844 | 119.1634802 |  | 1008.36 |  | 689.44 | 0
26 | 1 | Димитър Цончев | 1377 | 9 | 11544 | 0.6 | 3.7 | 11649 | 6.5 | 16172 | 6.6% | 15105 | 75.7% | 11434.485 | 23.4% | 3534.57 | 0.9% | 21.55% | 135.945 | 23.8% | 3594.99 | 47.7% | 7205.085 | 43% | 6495.15 | 0.285% | 43.04925 | 0.275% | 41.53875 | 0.2953% | 0.029% | 4.38045 | 21.44% | 38.4777248 | 89.58% | 90.29% | 197 | 8.9% | 22.41% | 21.73% | 40.2185547 | 38.9981791 | 1.56 | 513.04 | 377.94 | 4.54
| 2 | Иванка Копаранска | 22223 | 12 | 15344 | 0.5 | 4.4 | 14456 | 6.3 | 16077 | 6.7% | 15000 | 78% | 11700 | 19.2% | 2880 | 2.8% | 19.33% | 420 | 22.5% | 3375 | 49% | 7350 | 44% | 6600 | 0.255% | 38.25 | 0.256% | 38.4 | 0.2742% | 0.026% | 3.9 | 22.14% | 36.5070888 | 89.95% | 90.62% | 182 | 9.4% | 22.58% | 21.82% | 37.2326136 | 35.9794344 | 1.5 |  | 559.94
| 3 | Георги Томов | 21400 | 6 | 16431 | 0.5 | 5 | 16206 | 6 | 16186 | 6.8% | 15085 | 81.7% | 12324.445 | 17.7% | 2670.045 | 0.6% | 22.7% | 90.51 | 23.3% | 3514.805 | 48.1% | 7255.885 | 44% | 6637.4 | 0.235% | 35.44975 | 0.236% | 35.6006 | 0.2643% | 0.022% | 3.3187 | 21.58% | 35.0357774 | 90.77% | 91.76% | 179 | 9.3% | 22.51% | 21.15% | 36.5456603 | 34.3376595 | 1.55 |  | 738.94
| Общо |  | 45000 |  | 43319 |  |  | 42311 |  | 48435 | 6.7% | 45190 | 78.47% | 35458.93 | 20.1% | 9084.615 | 1.431% |  | 646.455 | 23.2% | 10484.795 | 48.27% | 21810.97 | 43.67% | 19732.55 | 0.2584% | 116.749 | 0.2557% | 115.53935 | 0.2779% | 0.02566% | 11.59915 | 21.72% | 110.020591 | 90.07% | 90.87% | 558 | 9.191% | 22.5% | 21.57% | 113.9968286 | 109.315273 |  | 513.04 |  | 738.94 | 0
27 | 1 | Мария Лачева | 1600 | 9 | 16018 | 0.2 | 3.4 | 15824 | 6.1 | 16193 | 6.1% | 15205 | 70.7% | 10749.935 | 27.9% | 4242.195 | 1.4% | 16.91% | 212.87 | 23.2% | 3527.56 | 48.8% | 7420.04 | 44% | 6690.2 | 0.246% | 37.4043 | 0.239% | 36.33995 | 0.2592% | 0.024% | 3.6492 | 22.23% | 35.4517371 | 90.06% | 90.84% | 177 | 9.9% | 22.42% | 20.69% | 35.7547434 | 32.9957913 | 1.55 | 531.08 | 384.86
| 2 | Иванка Копаранска | 21720 | 12 | 16085 | 0.4 | 4.3 | 15229 | 6.1 | 16207 | 6.1% | 15218 | 67.9% | 10333.022 | 30.5% | 4641.49 | 1.6% | 20.5% | 243.488 | 23.2% | 3530.576 | 49.1% | 7472.038 | 45% | 6848.1 | 0.24% | 36.5232 | 0.234% | 35.61012 | 0.2414% | 0.022% | 3.34796 | 21.57% | 32.4404172 | 90.69% | 90.98% | 166 | 9.4% | 22.2% | 21.04% | 33.387912 | 31.6433184 | 1.5 |  | 550.86
| 3 | Георги Томов | 23600 | 7 | 18475 | 0.4 | 5.2 | 18461 | 4.7 | 16229 | 6.4% | 15190 | 69.1% | 10496.29 | 26% | 3949.4 | 4.9% | 19.91% | 744.31 | 24.5% | 3721.55 | 48.4% | 7351.96 | 44% | 6683.6 | 0.246% | 37.3674 | 0.241% | 36.6079 | 0.2614% | 0.024% | 3.6456 | 21.14% | 33.850425 | 90.14% | 90.92% | 175 | 8.5% | 22.52% | 22.55% | 36.06015 | 36.1081875 | 1.55 |  | 725.86
| Общо |  | 46920 |  | 50578 |  |  | 49514 |  | 48629 | 6.2% | 45613 | 69.23% | 31579.247 | 28.13% | 12833.085 | 2.632% |  | 1200.668 | 23.63% | 10779.686 | 48.77% | 22244.038 | 44.33% | 20221.9 | 0.244% | 111.2949 | 0.238% | 108.55797 | 0.254% | 0.02333% | 10.64276 | 21.65% | 101.7425793 | 90.29% | 90.91% | 518 | 9.267% | 22.38% | 21.43% | 105.2028054 | 100.7472972 |  | 531.08 |  | 725.86 | 0
28 | 1 | Мария Лачева | 2200 | 9 | 11890 | 0.5 | 4.3 | 11680 | 6.6 | 16237 | 6.5% | 15182 | 69.8% | 10597.036 | 25.9% | 3932.138 | 4.3% | 19.82% | 652.826 | 24.4% | 3704.408 | 47.4% | 7196.268 | 45% | 6831.9 | 0.255% | 38.7141 | 0.262% | 39.77684 | 0.2525% | 0.026% | 3.94732 | 20.83% | 34.4221999 | 90.19% | 89.82% | 181 | 8.7% | 20.81% | 20.81% | 34.3891493 | 34.3891493 | 1.6 | 1060.52 | -153.66
| 2 | Николинка Мутафова | 19830 | 14 | 17303 | 0.6 | 4.5 | 16765 | 5.9 | 16238 | 6.5% | 15183 | 43.4% | 6589.422 | 46.9% | 7120.827 | 9.7% | 20.98% | 1472.751 | 25% | 3795.75 | 46% | 6984.18 | 45% | 6832.35 | 0.25% | 37.9575 | 0.243% | 36.89469 | 0.2687% | 0.024% | 3.64392 | 21.15% | 35.685972 | 90.23% | 91.17% | 184 | 8.3% | 22.02% | 22.09% | 37.1539056 | 37.2720152 | 1.56 |  | 30.34
| 3 | Георги Томов | 19300 | 7 | 18253 | 0.3 | 5.1 | 18038 | 4.6 | 16218 | 7% | 15083 | 72.9% | 10995.507 | 22.5% | 3393.675 | 4.6% | 20.04% | 693.818 | 23.9% | 3604.837 | 48.2% | 7270.006 | 45% | 6787.35 | 0.264% | 39.81912 | 0.263% | 39.66829 | 0.3006% | 0.025% | 3.77075 | 21.63% | 40.2644613 | 90.6% | 91.79% | 203 | 8.3% | 22.33% | 22.28% | 41.5675183 | 41.4744428 | 1.55 |  | 233.34
| Общо |  | 41330 |  | 47446 |  |  | 46483 |  | 48693 | 6.667% | 45448 | 62.01% | 28181.965 | 31.79% | 14446.64 | 6.204% |  | 2819.395 | 24.43% | 11104.995 | 47.2% | 21450.454 | 45% | 20451.6 | 0.2563% | 116.49072 | 0.256% | 116.33982 | 0.2739% | 0.025% | 11.36199 | 21.2% | 110.3726332 | 90.34% | 90.98% | 568 | 8.427% | 21.72% | 21.73% | 113.1105732 | 113.1356073 |  | 1060.52 |  | 233.34 | 0
29 | 1 | Мария Лачева | 14900 | 8 | 18049 | 0.5 | 3.7 | 17079 | 4.2 | 16225 | 6.2% | 15219 | 68.4% | 10409.796 | 25.6% | 3896.064 | 6% | 18.27% | 913.14 | 25.1% | 3819.969 | 47.6% | 7244.244 | 45% | 6848.55 | 0.269% | 40.93911 | 0.259% | 39.41721 | 0.2764% | 0.024% | 3.65256 | 20.83% | 36.2444083 | 90.84% | 91.42% | 191 | 8.9% | 22.08% | 21.96% | 38.4194208 | 38.2106196 | 1.55 |  | 424.34
| 2 | Николинка Мутафова | 20480 | 10 | 16697 | 0.4 | 3.7 | 16511 | 4.2 | 16220 | 6.3% | 15198 | 61.8% | 9392.364 | 30.6% | 4650.588 | 7.6% | 19.28% | 1155.048 | 24.9% | 3784.302 | 47.9% | 7279.842 | 45% | 6839.1 | 0.247% | 37.53906 | 0.23% | 34.9554 | 0.2515% | 0.022% | 3.34356 | 20.87% | 33.8423746 | 90.53% | 91.35% | 178 | 8.9% | 21.51% | 20.95% | 34.8801858 | 33.972101 | 1.53 |  | 602.34
| 3 | Димитър Цончев | 15000 | 10 | 17608 | 0.2 | 3.5 | 17695 | 3.5 | 16217 | 6.8% | 15114 | 76% | 11486.64 | 16.3% | 2463.582 | 7.7% | 21.99% | 1163.778 | 25.6% | 3869.184 | 46.6% | 7043.124 | 45% | 6801.3 | 0.237% | 35.82018 | 0.221% | 33.40194 | 0.2603% | 0.021% | 3.17394 | 20.76% | 35.0279328 | 90.59% | 92.02% | 184 | 8.3% | 21.44% | 20.81% | 36.1752832 | 35.1122968 | 1.54 |  | 786.34
| Общо |  | 50380 |  | 52354 |  |  | 51285 |  | 48662 | 6.433% | 45531 | 68.72% | 31288.8 | 24.18% | 11010.234 | 7.098% |  | 3231.966 | 25.2% | 11473.455 | 47.37% | 21567.21 | 45% | 20488.95 | 0.251% | 114.29835 | 0.2367% | 107.77455 | 0.2628% | 0.02233% | 10.17006 | 20.82% | 105.1147157 | 90.66% | 91.6% | 553 | 8.7% | 21.68% | 21.24% | 109.4748898 | 107.2950174 |  | 0 |  | 786.34 | 0
30 | 1 | Иванка Копаранска | 10200 | 10 | 14857 | 0.6 | 3.9 | 14519 | 4.3 | 16222 | 7.9% | 14940 | 68.4% | 10218.96 | 22.2% | 3316.68 | 9.4% | 18.77% | 1404.36 | 25.4% | 3794.76 | 47% | 7021.8 | 45% | 6723 | 0.231% | 34.5114 | 0.224% | 33.4656 | 0.2449% | 0.02% | 2.988 | 21.17% | 33.0512391 | 91.16% | 91.92% | 171 | 8.7% | 21.52% | 20.99% | 33.5976696 | 32.7702177 | 1.56 |  | 957.34
| 2 | Николинка Мутафова | 19700 | 8 | 15980 | 1 | 6.3 | 15308 | 4.3 | 16223 | 6.6% | 15152 | 62.5% | 9470 | 34.3% | 5197.136 | 3.2% | 20.61% | 484.864 | 25.7% | 3894.064 | 47.6% | 7212.352 | 45% | 6818.4 | 0.223% | 33.78896 | 0.205% | 31.0616 | 0.2398% | 0.02% | 3.0304 | 21.28% | 32.2515424 | 90.33% | 91.74% | 166 | 8.7% | 21.97% | 21.77% | 33.2972926 | 32.9941766 | 1.55 |  | 1123.34
| 3 | Димитър Цончев | 18000 | 10 | 16085 | 0.5 | 5.1 | 16319 | 3.5 | 16210 | 7% | 15075 | 65.3% | 9843.975 | 27.6% | 4160.7 | 7.1% | 20.52% | 1070.325 | 25.9% | 3904.425 | 46.7% | 7040.025 | 46% | 6934.5 | 0.218% | 32.8635 | 0.214% | 32.2605 | 0.2479% | 0.021% | 3.16575 | 21.06% | 33.1804512 | 90.28% | 91.62% | 172 | 8.4% | 21.71% | 20.97% | 34.2045392 | 33.0386544 | 1.55 |  | 1295.34
| Общо |  | 47900 |  | 46922 |  |  | 46146 |  | 48655 | 7.167% | 45167 | 65.39% | 29532.935 | 28.06% | 12674.516 | 6.552% |  | 2959.549 | 25.67% | 11593.249 | 47.1% | 21274.177 | 45.33% | 20475.9 | 0.224% | 101.16386 | 0.2143% | 96.7877 | 0.2442% | 0.02033% | 9.18415 | 21.17% | 98.4832327 | 90.6% | 91.76% | 509 | 8.599% | 21.73% | 21.24% | 101.0995014 | 98.8030487 |  | 0 |  | 1295.34 | 0
31 | 1 | Георги Томов | 3169 | 8 | 10829 | 0.7 | 3.8 | 10657 | 5 | 15020 | 6.7% | 14014 | 71.4% | 10005.996 | 24.3% | 3405.402 | 4.3% | 21.71% | 602.602 | 25.3% | 3545.542 | 47.2% | 6614.608 | 45% | 6306.3 | 0.246% | 34.47444 | 0.239% | 33.49346 | 0.2695% | 0.021% | 2.94294 | 21.13% | 34.414431 | 91.3% | 92.3% | 178 | 8.5% | 21.38% | 20.9% | 34.821606 | 34.03983 | 1.55 | 509.56 | 951.94 | -11.84
| 2 | Иванка Копаранска | 19700 | 7 | 14927 | 0.5 | 3.9 | 13742 | 2.2 | 8188 | 5.9% | 7705 | 70.4% | 5424.32 | 16.9% | 1302.145 | 12.7% | 17.83% | 978.535 | 17.2% | 1325.26 | 53.4% | 4114.47 | 47% | 3621.35 | 0.225% | 17.33625 | 0.217% | 16.71985 | 0.3396% | 0.016% | 1.2328 | 20.74% | 23.513975 | 92.7% | 95.36% | 125 | 9.3% | 21.99% | 21.01% | 24.9311625 | 23.8200875 | 1.5 |  | 1076.94
| 3 | Димитър Цончев | 19500 | 6 |  | 0.2 | 4.7 | 15186 | 1.7 | 11756 | 6.2% | 11027 | 65.3% | 7200.631 | 30% | 3308.1 | 4.7% | 20.68% | 518.269 | 21.8% | 2403.886 | 51.8% | 5711.986 | 46% | 5072.42 | 0.248% | 27.34696 | 0.227% | 25.03129 | 0.2853% | 0.019% | 2.09513 | 20.37% | 30.2999676 | 91.72% | 93.43% | 164 | 9.3% | 19.74% | 18.29% | 29.3628552 | 27.2060092 | 1.5 |  | 1240.94
| Общо |  | 42369 |  | 25756 |  |  | 39585 |  | 34964 | 6.345% | 32746 | 69.11% | 22630.947 | 24.48% | 8015.647 | 6.411% |  | 2099.406 | 22.22% | 7274.688 | 50.21% | 16441.064 | 45.81% | 15000.07 | 0.2417% | 79.15765 | 0.2298% | 75.2446 | 0.2913% | 0.01916% | 6.27087 | 20.78% | 88.2283736 | 91.75% | 93.51% | 467 | 8.995% | 20.97% | 20.05% | 89.1156237 | 85.0659267 |  | 509.56 |  | 1240.94 | 0

## Септември
Дата | Смяна | Диспечер | Подадена руда от МГТЛ за денонощието | Състояние на склад №2 | Натрошена руда от Цех ССТ | Класа +15,0мм. | Класа +12,5мм. | Превозена руда до междинни бункери | Състояние на междинни бункери | Преработена руда в цех МФЦ | Влага на преработената руда | Суха преработена руда | Грано диорити |  | Дайки |  | Шисти | Показания на Гранулометър PSI500i руда, +0,20мм |  | Смилане класа + 0,20мм |  | Смилане класа -0,08мм |  | Плътност на пулпа |  | Съдържание на мед в рудите по Химия | Метал мед в рудите по Химия | Съдържание на мед в рудите по Куриер | Метал мед в рудите по Куриер | Коригирана съдържание на мед в рудите | Съдържание на мед в отпадъка по Куриер | Метал мед в отпадъка по Куриер | Съдържание на мед в медния к-т Куриер | Метал мед в концентрата по Куриер | Технологично извличане по Куриер | Товарно извличане | Добит меден концентрат | Влага на медния концентрат | Съдържание на мед в медния к-т | Съдържание на мед в медния к-т /химия-товарен/ | Метал мед в медния концентрат | Метал мед в медния концентрат /химия/ | Литрово тегло в сгъстителя | Меден концентрат, автомобилна везна | Меден концентрат в склад | Меден концентрат в склад | Добит молибденов концентрат | Съдържание на Мо в молибденовия к-т | последни данни за съдържания в 8-ма пречистка |  | последни данни за съдържания във 2-ра пречистка
|  |  | тона | метра | тона | % | % | тона |  | тона | % | тона | % |  | % |  | % |  |  | % |  | % |  | % |  | % | % | % | % | % | % | тона | % | тона | % | % | тона | % | % |  | тона |  | кг/литър | тон | тон | тон | кг. | % | Мо % | Cu % | Мо % | Cu %
1446.46
1 | 1 | Цвета Владова | 6982 | 3 | 4914 | 0.7 | 4.6 | 5810 | 6.5 | 15677 | 7% | 14580 | 79.7% | 11620.26 | 17.6% | 2566.08 | 2.7% | 21.14% | 393.66 | 24.9% | 3630.42 | 48% | 6998.4 | 44% | 6415.2 | 0.255% | 37.179 | 0.24% | 34.992 | 0.2586% | 0.02% | 2.916 | 20.35% | 34.633665 | 91.76% | 92.36% | 186 | 8.5% | 20.44% | 19.94% | 34.786836 | 33.935886 | 1.55 | 1155.78 | 476.68
| 2 | Георги Томов | 19200 | 1 | 11390 | 0.7 | 4.7 | 10630 | 4.8 | 10452 | 7% | 9720 | 82.8% | 8048.16 | 14.1% | 1370.52 | 7% | 21.04% | 680.4 | 21.6% | 2099.52 | 51.2% | 4976.64 | 45% | 4374 | 0.243% | 23.6196 | 0.235% | 22.842 | 0.2819% | 0.02% | 1.944 | 20.85% | 25.3608975 | 91.58% | 92.99% | 135 | 9.9% | 20.93% | 20.38% | 25.4582055 | 24.789213 | 1.55 |  | 611.68
| 3 | Мария Лачева | 15000 | 1 | 16100 | 0.4 | 4.6 | 16258 | 4.5 | 15383 | 7.1% | 14291 | 76.5% | 10932.615 | 15.8% | 2257.978 | 7.7% | 22.52% | 1100.407 | 25.5% | 3644.205 | 47.9% | 6845.389 | 44% | 6288.04 | 0.261% | 37.29951 | 0.245% | 35.01295 | 0.2405% | 0.021% | 3.00111 | 20.52% | 31.9061376 | 91.52% | 91.36% | 172 | 9.6% | 20.17% | 19.39% | 31.3619296 | 30.1491232 | 1.58 |  | 783.68
| Общо |  | 41182 |  | 32404 |  |  | 32698 |  | 41512 | 7.037% | 38591 | 79.3% | 30601.035 | 16.05% | 6194.578 | 5.635% |  | 2174.467 | 24.29% | 9374.145 | 48.77% | 18820.429 | 44.25% | 17077.24 | 0.2542% | 98.09811 | 0.2406% | 92.84695 | 0.2577% | 0.02037% | 7.86111 | 20.54% | 91.9007001 | 91.62% | 92.19% | 493 | 9.267% | 20.46% | 19.85% | 91.6069711 | 88.8742222 |  | 1155.78 |  | 783.68 | 0
2 | 1 | Цвета Владова | 5228 | 0 | 15173 | 1 | 4.7 | 14718 | 4.9 | 16651 | 6.3% | 15602 | 72.3% | 11280.246 | 23.8% | 3713.276 | 3.9% | 21.15% | 608.478 | 25.8% | 4025.316 | 47% | 7332.94 | 43% | 6708.86 | 0.237% | 36.97674 | 0.217% | 33.85634 | 0.1829% | 0.019% | 2.96438 | 21.19% | 25.1495634 | 91.33% | 89.69% | 131 | 9.4% | 21.55% | 21.18% | 25.576833 | 25.1376948 | 1.75 | 868.82 | 1.68 | -44.18
| 2 | Георги Томов | 23200 | 2 | 14810 | 0.9 | 5.3 | 14330 | 5.8 | 16247 | 6.2% | 15240 | 69.3% | 10561.32 | 23.4% | 3566.16 | 7.3% | 21.3% | 1112.52 | 25% | 3810 | 45.9% | 6995.16 | 45% | 6858 | 0.2% | 30.48 | 0.182% | 27.7368 | 0.245% | 0.018% | 2.7432 | 21.48% | 34.372296 | 90.19% | 92.73% | 180 | 11.1% | 21.62% | 21.63% | 34.596324 | 34.612326 | 1.8 |  | 181.68
| 3 | Мария Лачева | 13300 | 1 | 16694 | 0.6 | 5 | 16360 | 4.9 | 16763 | 6.2% | 15724 | 71.6% | 11258.384 | 21.9% | 3443.556 | 6.5% | 20.11% | 1022.06 | 26.8% | 4214.032 | 46.5% | 7311.66 | 45% | 7075.8 | 0.193% | 30.34732 | 0.192% | 30.19008 | 0.1961% | 0.02% | 3.1448 | 21.37% | 27.8186112 | 89.67% | 89.89% | 144 | 9.6% | 21.27% | 21.12% | 27.6884352 | 27.4931712 | 1.5 |  | 325.68
| Общо |  | 41728 |  | 46677 |  |  | 45408 |  | 49661 | 6.234% | 46566 | 71.08% | 33099.95 | 23.03% | 10722.992 | 5.891% |  | 2743.058 | 25.88% | 12049.348 | 46.47% | 21639.76 | 44.33% | 20642.66 | 0.21% | 97.80406 | 0.1971% | 91.78322 | 0.2077% | 0.01901% | 8.85238 | 21.35% | 87.3404706 | 90.44% | 90.93% | 455 | 10.14% | 21.48% | 21.31% | 87.8615922 | 87.243192 |  | 868.82 |  | 325.68 | 0
3 | 1 | Иванка Копаранска | 4360 | 3 | 14572 | 1.7 | 5.9 | 14426 | 5.6 | 16881 | 6.4% | 15801 | 60.1% | 9496.401 | 30.6% | 4835.106 | 9.3% | 21% | 1469.493 | 26.6% | 4203.066 | 47.9% | 7568.679 | 46% | 7268.46 | 0.199% | 31.44399 | 0.198% | 31.28598 | 0.2308% | 0.024% | 3.79224 | 20.95% | 31.577516 | 87.98% | 89.7% | 166 | 9.2% | 21.68% | 20.89% | 32.6778304 | 31.4870792 | 1.55 | 512.44 | 1.68 | 22.44
| 2 | Димитър Цончев | 19400 | 7 | 16144 | 0.3 | 4.8 | 15841 | 5.5 | 16883 | 6.9% | 15718 | 67.8% | 10656.804 | 26% | 4086.68 | 6.2% | 22% | 974.516 | 26.1% | 4102.398 | 46.7% | 7340.306 | 46% | 7230.28 | 0.227% | 35.67986 | 0.2% | 31.436 | 0.2468% | 0.025% | 3.9295 | 21.44% | 34.923616 | 87.6% | 89.97% | 179 | 9% | 21.4% | 20.62% | 34.85846 | 33.587918 | 1.55 |  | 180.68
| 3 | Мария Лачева | 19700 | 7 | 17781 | 0.5 | 4.4 | 17698 | 4.9 | 16862 | 5.6% | 15918 | 72.8% | 11588.304 | 19.3% | 3072.174 | 7.9% | 21.54% | 1257.522 | 26.7% | 4250.106 | 46.9% | 7465.542 | 45% | 7163.1 | 0.236% | 37.56648 | 0.229% | 36.45222 | 0.2614% | 0.026% | 4.13868 | 21.28% | 36.100456 | 88.75% | 90.16% | 185 | 8.3% | 22.09% | 21.12% | 37.4745805 | 35.829024 | 1.6 |  | 365.68
| Общо |  | 43460 |  | 48497 |  |  | 47965 |  | 50626 | 6.3% | 47437 | 66.91% | 31741.509 | 25.28% | 11993.96 | 7.803% |  | 3701.531 | 26.47% | 12555.57 | 47.17% | 22374.527 | 45.66% | 21661.84 | 0.2207% | 104.69033 | 0.2091% | 99.1742 | 0.2464% | 0.025% | 11.86042 | 21.22% | 102.601588 | 88.14% | 89.96% | 530 | 8.818% | 21.72% | 20.88% | 105.0108709 | 100.9040212 |  | 512.44 |  | 365.68 | 0
4 | 1 | Иванка Копаранска | 3300 | 4 | 10894 | 0.5 | 6.6 | 10115 | 7.7 | 16863 | 6.8% | 15716 | 74.1% | 11645.556 | 22.6% | 3551.816 | 3.3% | 22.3% | 518.628 | 27.1% | 4259.036 | 47.7% | 7496.532 | 46% | 7229.36 | 0.239% | 37.56124 | 0.231% | 36.30396 | 0.2663% | 0.028% | 4.40048 | 21.62% | 36.7098952 | 87.99% | 89.6% | 187 | 9.2% | 22.06% | 21.17% | 37.4569976 | 35.9458132 | 1.6 | 551.44 | 1.68 | 0.44
| 2 | Димитър Цончев | 18531 | 7 | 14072 | 0.9 | 6.3 | 13902 | 9 | 16759 | 6.5% | 15670 | 61.9% | 9699.73 | 32.5% | 5092.75 | 5.6% | 22.93% | 877.52 | 26.5% | 4152.55 | 48.5% | 7599.95 | 46% | 7208.2 | 0.226% | 35.4142 | 0.215% | 33.6905 | 0.2598% | 0.025% | 3.9175 | 21.35% | 35.74844 | 88.48% | 90.48% | 184 | 9% | 21.97% | 21.51% | 36.786568 | 36.016344 | 1.6 |  | 185.68
| 3 | Цвета Владова | 18400 | 6 | 17242 | 1 | 5 | 16794 | 8.2 | 16779 | 6.1% | 15755 | 66.4% | 10461.32 | 29.8% | 4694.99 | 3.8% | 21.68% | 598.69 | 26.1% | 4112.055 | 47.7% | 7515.135 | 46% | 7247.3 | 0.251% | 39.54505 | 0.252% | 39.7026 | 0.2616% | 0.023% | 3.62365 | 21.62% | 37.0281416 | 90.97% | 91.3% | 188 | 8.9% | 21.95% | 21.17% | 37.593326 | 36.2574356 | 1.55 |  | 373.68
| Общо |  | 40231 |  | 42208 |  |  | 40811 |  | 50401 | 6.467% | 47141 | 67.47% | 31806.606 | 28.3% | 13339.556 | 4.232% |  | 1994.838 | 26.57% | 12523.641 | 47.97% | 22611.617 | 46% | 21684.86 | 0.2387% | 112.52049 | 0.2327% | 109.69706 | 0.2626% | 0.02534% | 11.94163 | 21.53% | 109.4864768 | 89.22% | 90.45% | 559 | 9.033% | 21.99% | 21.28% | 111.8368916 | 108.2195928 |  | 551.44 |  | 373.68 | 0
5 | 1 | Иванка Копаранска | 8300 | 6 | 19240 | 0.5 | 5.1 | 18349 | 6.5 | 16843 | 7.2% | 15630 | 73.7% | 11519.31 | 21.1% | 3297.93 | 5.2% | 20.91% | 812.76 | 26.2% | 4095.06 | 48% | 7502.4 | 45% | 7033.5 | 0.266% | 41.5758 | 0.262% | 40.9506 | 0.2962% | 0.025% | 3.9075 | 20.95% | 39.784888 | 90.57% | 91.66% | 208 | 8.7% | 22.32% | 21.47% | 42.3865728 | 40.7723888 | 1.58 |  | 581.68
| 2 | Димитър Цончев | 19000 | 8 | 12404 | 1 | 4.2 | 12130 | 8.8 | 16826 | 6.6% | 15715 | 70% | 11000.5 | 25.4% | 3991.61 | 4.6% | 20.89% | 722.89 | 25.5% | 4007.325 | 47.6% | 7480.34 | 46% | 7228.9 | 0.246% | 38.6589 | 0.248% | 38.9732 | 0.2705% | 0.026% | 4.0859 | 20.92% | 36.8104136 | 89.63% | 90.5% | 194 | 9.3% | 21.84% | 21.58% | 38.4292272 | 37.9717364 | 1.6 |  | 775.68
| 3 | Цвета Владова | 11800 | 14 | 18476 | 1.1 | 4.9 | 18049 | 7.4 | 16851 | 6.9% | 15688 | 70.4% | 11044.352 | 24.2% | 3796.496 | 5.4% | 21.28% | 847.152 | 25.3% | 3969.064 | 47.3% | 7420.424 | 45% | 7059.6 | 0.261% | 40.94568 | 0.262% | 41.10256 | 0.2703% | 0.024% | 3.76512 | 22.19% | 38.6851584 | 90.94% | 91.22% | 192 | 9.2% | 22.16% | 21.54% | 38.6328576 | 37.5519744 | 1.55 |  | 967.68
| Общо |  | 39100 |  | 50120 |  |  | 48528 |  | 50520 | 6.9% | 47033 | 71.36% | 33564.162 | 23.57% | 11086.036 | 5.066% |  | 2382.802 | 25.67% | 12071.449 | 47.63% | 22403.164 | 45.33% | 21322 | 0.2576% | 121.18038 | 0.2573% | 121.02636 | 0.279% | 0.025% | 11.75852 | 21.35% | 115.28046 | 90.39% | 91.14% | 594 | 9.058% | 22.11% | 21.53% | 119.4486576 | 116.2960996 |  | 0 |  | 967.68 | 0
6 | 1 | Мария Лачева | 10000 | 10 | 18021 | 0.4 | 4.6 | 17306 | 7.4 | 16811 | 7% | 15634 | 86.4% | 13507.776 | 11.3% | 1766.642 | 2.3% | 22.18% | 359.582 | 24.6% | 3845.964 | 48% | 7504.32 | 45% | 7035.3 | 0.256% | 40.02304 | 0.266% | 41.58644 | 0.2859% | 0.023% | 3.59582 | 22.4% | 40.385856 | 91.45% | 92.05% | 199 | 9.4% | 22.8% | 21.49% | 41.107032 | 38.7451806 | 1.55 |  | 1166.68
| 2 | Димитър Цончев | 18900 | 12 | 17873 | 0.3 | 3.8 | 17882 | 6.5 | 16855 | 7.1% | 15658 | 81.4% | 12745.612 | 16.6% | 2599.228 | 2% | 22% | 313.16 | 24.4% | 3820.552 | 47.8% | 7484.524 | 46% | 7202.68 | 0.262% | 41.02396 | 0.269% | 42.12002 | 0.2975% | 0.022% | 3.44476 | 21.63% | 41.6489976 | 91.92% | 92.7% | 213 | 9.6% | 22.4% | 20.69% | 43.131648 | 39.8390088 | 1.55 |  | 1379.68
| 3 | Цвета Владова | 11071 | 15 | 17595 | 0.6 | 4.1 | 16954 | 6.5 | 16846 | 7% | 15667 | 73.6% | 11530.912 | 22% | 3446.74 | 4.4% | 22.98% | 689.348 | 25.5% | 3995.085 | 48.2% | 7551.494 | 46% | 7206.82 | 0.277% | 43.39759 | 0.293% | 45.90431 | 0.2988% | 0.023% | 3.60341 | 23.25% | 43.0392375 | 92.24% | 92.39% | 205 | 9.7% | 23.34% | 21.9% | 43.205841 | 40.540185 | 1.55 |  | 1584.68
| Общо |  | 39971 |  | 53489 |  |  | 52142 |  | 50512 | 7.033% | 46959 | 80.46% | 37784.3 | 16.64% | 7812.61 | 2.901% |  | 1362.09 | 24.83% | 11661.601 | 48% | 22540.338 | 45.67% | 21444.8 | 0.265% | 124.44459 | 0.276% | 129.61077 | 0.2941% | 0.02267% | 10.64399 | 22.43% | 125.0740911 | 91.88% | 92.38% | 617 | 9.569% | 22.85% | 21.36% | 127.444521 | 119.1243744 |  | 0 |  | 1584.68 | 0
7 | 1 | Иванка Копаранска | 11500 | 10 | 17382 | 0.6 | 6 | 17112 | 5.6 | 16333 | 6.1% | 15337 | 81% | 12422.97 | 14.5% | 2223.865 | 4.5% | 23.4% | 690.165 | 25% | 3834.25 | 46.5% | 7131.705 | 44% | 6748.28 | 0.282% | 43.25034 | 0.311% | 47.69807 | 0.3122% | 0.022% | 3.37414 | 21.88% | 41.674836 | 93.02% | 93.04% | 210 | 9.3% | 23.37% | 21.63% | 44.512839 | 41.198661 | 1.55 |  | 1794.68
| 2 | Мария Лачева | 19100 | 14 | 12417 | 2 | 6 | 11674 | 7.6 | 15702 | 5.7% | 14807 | 75.9% | 11238.513 | 22.5% | 3331.575 | 1.6% | 23.69% | 236.912 | 24.3% | 3598.101 | 45.3% | 6707.571 | 43% | 6367.01 | 0.279% | 41.31153 | 0.284% | 42.05188 | 0.3178% | 0.02% | 2.9614 | 21.4% | 43.279788 | 93.04% | 93.79% | 222 | 8.9% | 21.8% | 20.3% | 44.088756 | 41.055126 | 1.6 |  | 2016.68
| 3 | Цвета Владова | 21009 | 11 | 19912 | 3 | 6.8 | 19735 | 5.3 | 15572 | 5.1% | 14778 | 64% | 9457.92 | 31.8% | 4699.404 | 4.2% | 23.27% | 620.676 | 23.7% | 3502.386 | 48.5% | 7167.33 | 42% | 6206.76 | 0.269% | 39.75282 | 0.284% | 41.96952 | 0.269% | 0.02% | 2.9556 | 20.9% | 35.072499 | 93.05% | 92.65% | 183 | 8.3% | 21.93% | 21.86% | 36.8009523 | 36.6834846 | 1.55 |  | 2199.68
| Общо |  | 51609 |  | 49711 |  |  | 48521 |  | 47607 | 5.641% | 44922 | 73.73% | 33119.403 | 22.83% | 10254.844 | 3.445% |  | 1547.753 | 24.34% | 10934.737 | 46.76% | 21006.606 | 43.01% | 19322.05 | 0.2767% | 124.31469 | 0.2932% | 131.71947 | 0.2998% | 0.02069% | 9.29114 | 21.4% | 120.027123 | 93.04% | 93.19% | 615 | 8.858% | 22.38% | 21.27% | 125.4025473 | 118.9372716 |  | 0 |  | 2199.68 | 0
8 | 1 | Димитър Цончев | 7261 | 10 | 10693 | 1.9 | 5.2 | 10639 | 4.3 | 15514 | 6.3% | 14537 | 62.2% | 9042.014 | 35.8% | 5204.246 | 2% | 21.91% | 290.74 | 23% | 3343.51 | 48.3% | 7021.371 | 43% | 6250.91 | 0.261% | 37.94157 | 0.257% | 37.36009 | 0.2757% | 0.02% | 2.9074 | 21.4% | 35.98731 | 92.3% | 92.83% | 185 | 9.1% | 22.1% | 22.02% | 37.164465 | 37.029933 | 1.56 | 906.66 | 1478.02
| 2 | Мария Лачева | 20000 | 15 | 18156 | 0.8 | 4.9 | 17608 | 6.2 | 15946 | 6.5% | 14910 | 60.4% | 9005.64 | 37% | 5516.7 | 2.6% | 19.76% | 387.66 | 24.1% | 3593.31 | 47.8% | 7126.98 | 44% | 6560.4 | 0.239% | 35.6349 | 0.241% | 35.9331 | 0.2434% | 0.019% | 2.8329 | 21.79% | 33.0414844 | 92.2% | 92.27% | 167 | 9.2% | 22.06% | 22% | 33.4509016 | 33.35992 | 1.55 |  | 1645.02
| 3 | Иванка Копаранска | 21109 | 10 | 20674 | 2.2 | 7.2 | 19754 | 4.8 | 16628 | 6.9% | 15481 | 68.7% | 10635.447 | 29% | 4489.49 | 2.3% | 20.32% | 356.063 | 26.3% | 4071.503 | 46.5% | 7198.665 | 44% | 6811.64 | 0.247% | 38.23807 | 0.262% | 40.56022 | 0.2735% | 0.022% | 3.40582 | 21.94% | 38.14269 | 91.69% | 92.05% | 190 | 8.5% | 22.4% | 22.02% | 38.9424 | 38.28177 | 1.58 |  | 1835.02
| Общо |  | 48370 |  | 49523 |  |  | 48001 |  | 48088 | 6.574% | 44928 | 63.84% | 28683.101 | 33.86% | 15210.436 | 2.302% |  | 1034.463 | 24.5% | 11008.323 | 47.51% | 21347.016 | 43.68% | 19622.95 | 0.2489% | 111.81454 | 0.2534% | 113.85341 | 0.2642% | 0.02036% | 9.14612 | 21.72% | 107.1714844 | 92.05% | 92.38% | 542 | 8.92% | 22.19% | 22.01% | 109.5577666 | 108.671623 |  | 906.66 |  | 1835.02 | 0
9 | 1 | Димитър Цончев | 3588 | 12 | 10892 | 2.3 | 6.1 | 11163 | 6.5 | 15382 | 6.1% | 14444 | 62% | 8955.28 | 37.8% | 5459.832 | 0.2% | 23.28% | 28.888 | 26% | 3755.44 | 46.4% | 6702.016 | 44% | 6355.36 | 0.279% | 40.29876 | 0.291% | 42.03204 | 0.3359% | 0.03% | 4.3332 | 21.28% | 41.473656 | 89.82% | 91.19% | 213 | 8.5% | 22.67% | 21.56% | 44.1826965 | 42.019362 | 1.56 | 1101.82 | 922.18 | -24.02
| 2 | Мария Лачева | 20400 | 14 | 16506 | 1.2 | 5.6 | 16069 | 6.3 | 15352 | 6.1% | 14416 | 65.4% | 9428.064 | 33.3% | 4800.528 | 1.3% | 23.26% | 187.408 | 25.3% | 3647.248 | 46.9% | 6761.104 | 45% | 6487.2 | 0.279% | 40.22064 | 0.284% | 40.94144 | 0.2949% | 0.025% | 3.604 | 21.64% | 38.7667616 | 91.3% | 91.63% | 196 | 8.6% | 21.72% | 20.71% | 38.9100768 | 37.1007224 | 1.58 |  | 1118.18
| 3 | Иванка Копаранска | 22162 | 10 | 19333 | 2 | 5.8 | 18768 | 4.6 | 15382 | 6.2% | 14428 | 67.9% | 9796.612 | 31.2% | 4501.536 | 0.9% | 27.04% | 129.852 | 25.8% | 3722.424 | 47.7% | 6882.156 | 46% | 6636.88 | 0.264% | 38.08992 | 0.267% | 38.52276 | 0.2898% | 0.023% | 3.31844 | 21.36% | 36.7078008 | 91.48% | 92.16% | 187 | 8.1% | 22.4% | 21.72% | 38.495072 | 37.3264716 | 1.52 |  | 1305.18
| Общо |  | 46150 |  | 46731 |  |  | 46000 |  | 46116 | 6.133% | 43288 | 65.1% | 28179.956 | 34.1% | 14761.896 | 0.7996% |  | 346.148 | 25.7% | 11125.112 | 47% | 20345.276 | 45% | 19479.44 | 0.274% | 118.60932 | 0.2807% | 121.49624 | 0.3069% | 0.026% | 11.25564 | 21.43% | 116.9482184 | 90.85% | 91.63% | 596 | 8.407% | 22.26% | 21.33% | 121.5878453 | 116.446556 |  | 1101.82 |  | 1305.18 | 0
10 | 1 | Димитър Цончев | 5500 | 8 | 13200 | 1.4 | 6.1 | 12965 | 5.5 | 15388 | 7% | 14311 | 84.3% | 12064.173 | 15.2% | 2175.272 | 0.5% | 22.32% | 71.555 | 24.2% | 3463.262 | 48.4% | 6926.524 | 46% | 6583.06 | 0.243% | 34.77573 | 0.245% | 35.06195 | 0.2792% | 0.022% | 3.14842 | 22.19% | 35.6628804 | 91.11% | 92.21% | 177 | 9.2% | 22.9% | 21.65% | 36.803964 | 34.795014 | 1.56 | 1044.08 | 423.06 | -15.04
| 2 | Цвета Владова | 19700 | 14 | 17242 | 1.4 | 6.6 | 17040 | 4.6 | 15387 | 5.5% | 14541 | 82.4% | 11981.784 | 14.7% | 2137.527 | 2.9% | 22.24% | 421.689 | 24.7% | 3591.627 | 48.9% | 7110.549 | 45% | 6543.45 | 0.247% | 35.91627 | 0.246% | 35.77086 | 0.2626% | 0.023% | 3.34443 | 22.55% | 33.914298 | 90.74% | 91.33% | 166 | 9.4% | 23.17% | 21.86% | 34.8467532 | 32.8765656 | 1.55 |  | 589.06
| 3 | Иванка Копаранска | 21700 | 5 | 17643 | 3.2 | 7 | 17134 | 4.1 | 15614 | 6.8% | 14552 | 82.5% | 12005.4 | 16.2% | 2357.424 | 1.3% | 21.5% | 189.176 | 25.2% | 3667.104 | 48% | 6984.96 | 45% | 6548.4 | 0.253% | 36.81656 | 0.251% | 36.52552 | 0.2627% | 0.021% | 3.05592 | 21.48% | 33.3148356 | 91.72% | 92.09% | 171 | 9.3% | 22.68% | 21.72% | 35.1759996 | 33.6870684 | 1.55 |  | 760.06
| Общо |  | 46900 |  | 48085 |  |  | 47139 |  | 46389 | 6.435% | 43404 | 83.06% | 36051.357 | 15.37% | 6670.223 | 1.572% |  | 682.42 | 24.7% | 10721.993 | 48.43% | 21022.033 | 45.33% | 19674.91 | 0.2477% | 107.50856 | 0.2473% | 107.35833 | 0.2681% | 0.022% | 9.54877 | 22.07% | 102.892014 | 91.2% | 91.88% | 514 | 9.298% | 22.92% | 21.74% | 106.8267168 | 101.358648 |  | 1044.08 |  | 760.06 | 0
11 | 1 | Мария Лачева | 8400 | 5 | 12838 | 0.9 | 5.3 | 12892 | 5 | 16185 | 6.2% | 15182 | 73% | 11082.86 | 25% | 3795.5 | 2% | 23.19% | 303.64 | 25.5% | 3871.41 | 47.1% | 7150.722 | 45% | 6831.9 | 0.259% | 39.32138 | 0.263% | 39.92866 | 0.2646% | 0.023% | 3.49186 | 21.62% | 35.2894612 | 91.35% | 91.4% | 178 | 8.3% | 22.47% | 22.41% | 36.6768822 | 36.5789466 | 1.6 | 532.42 | 404.26 | -1.38
| 2 | Цвета Владова | 18500 | 12 | 16106 | 1 | 4.7 | 15911 | 5.5 | 16768 | 6.4% | 15695 | 67.5% | 10594.125 | 28.6% | 4488.77 | 3.9% | 22.4% | 612.105 | 26.7% | 4190.565 | 46.3% | 7266.785 | 45% | 7062.75 | 0.264% | 41.4348 | 0.275% | 43.16125 | 0.2677% | 0.022% | 3.4529 | 22.07% | 37.2788784 | 92.09% | 91.87% | 184 | 8.2% | 22.83% | 22.82% | 38.5626096 | 38.5457184 | 1.55 |  | 588.26
| 3 | Димитър Цончев | 23000 | 4 | 17264 | 1.3 | 5.9 | 17110 | 5 | 16847 | 6.1% | 15819 | 74.8% | 11832.612 | 21.4% | 3385.266 | 3.8% | 22.66% | 601.122 | 26.3% | 4160.397 | 45.9% | 7260.921 | 46% | 7276.74 | 0.267% | 42.23673 | 0.28% | 44.2932 | 0.2993% | 0.023% | 3.63837 | 21.54% | 41.2370376 | 91.88% | 92.41% | 209 | 8.4% | 22.83% | 22.68% | 43.7066652 | 43.4194992 | 1.6 |  | 797.26
| Общо |  | 49900 |  | 46208 |  |  | 45913 |  | 49800 | 6.234% | 46696 | 71.76% | 33509.597 | 24.99% | 11669.536 | 3.248% |  | 1516.867 | 26.17% | 12222.372 | 46.42% | 21678.428 | 45.34% | 21171.39 | 0.2634% | 122.99291 | 0.2728% | 127.38311 | 0.2774% | 0.02266% | 10.58313 | 21.74% | 113.8053772 | 91.79% | 91.92% | 571 | 8.304% | 22.71% | 22.64% | 118.946157 | 118.5441642 |  | 532.42 |  | 797.26 | 0
12 | 1 | Мария Лачева | 17679 | 4 | 16401 | 0.5 | 4 | 16443 | 5 | 16716 | 6.5% | 15629 | 74.7% | 11674.863 | 23.8% | 3719.702 | 1.5% | 22.9% | 234.435 | 25.8% | 4032.282 | 45.7% | 7142.453 | 43% | 6720.47 | 0.273% | 42.66717 | 0.289% | 45.16781 | 0.3045% | 0.024% | 3.75096 | 21.59% | 41.847897 | 91.8% | 92.22% | 213 | 9% | 22.62% | 21.6% | 43.844346 | 41.86728 | 1.65 |  | 1010.26
| 2 | Цвета Владова | 17321 | 5 | 16369 | 0.8 | 5.6 | 15918 | 5.5 | 16414 | 6.3% | 15380 | 79.3% | 12196.34 | 19.1% | 2937.58 | 1.6% |  | 246.08 | 24.6% | 3783.48 | 48.7% | 7490.06 | 44% | 6767.2 | 0.287% | 44.1406 | 0.294% | 45.2172 | 0.3102% | 0.023% | 3.5374 | 21.36% | 42.802236 | 92.28% | 92.68% | 219 | 8.5% | 22.04% | 21.03% | 44.164854 | 42.1409655 | 1.65 |  | 1229.26
| 3 | Иванка Копаранска | 16700 | 3 | 17203 | 1 | 5.4 | 17453 | 4.3 | 16424 | 7% | 15274 | 76.1% | 11623.514 | 21.1% | 3222.814 | 2.8% |  | 427.672 | 24.7% | 3772.678 | 48.3% | 7377.342 | 44% | 6720.56 | 0.279% | 42.61446 | 0.295% | 45.0583 | 0.3192% | 0.022% | 3.36028 | 21.5% | 42.39972 | 92.64% | 93.2% | 216 | 8.7% | 23.02% | 22.62% | 45.3972816 | 44.6084496 | 1.6 |  | 1445.26
| Общо |  | 51700 |  | 49973 |  |  | 49814 |  | 49554 | 6.599% | 46283 | 76.69% | 35494.717 | 21.35% | 9880.096 | 1.962% |  | 908.187 | 25.04% | 11588.44 | 47.55% | 22009.855 | 43.66% | 20208.23 | 0.2796% | 129.42223 | 0.2926% | 135.44331 | 0.3112% | 0.02301% | 10.64864 | 21.48% | 127.049853 | 92.24% | 92.7% | 648 | 8.731% | 22.56% | 21.75% | 133.4064816 | 128.6166951 |  | 0 |  | 1445.26 | 0
13 | 1 | Димитър Цончев | 13422 | 4 | 17838 | 1.8 | 5.9 | 17379 | 4 | 16436 | 6.5% | 15368 | 68.9% | 10588.552 | 27.4% | 4210.832 | 3.7% |  | 568.616 | 24.5% | 3765.16 | 47.2% | 7253.696 | 46% | 7069.28 | 0.287% | 44.10616 | 0.302% | 46.41136 | 0.2765% | 0.022% | 3.38096 | 21.79% | 37.9148179 | 92.81% | 92.13% | 191 | 8.9% | 22.48% | 21.65% | 39.1154248 | 37.6712165 | 1.6 |  | 1636.26
| 2 | Мария Лачева | 19058 | 5 | 15326 | 1.7 | 5.6 | 15160 | 4.4 | 16291 | 7.3% | 15102 | 64.6% | 9755.892 | 28.8% | 4349.376 | 6.6% |  | 996.732 | 24.4% | 3684.888 | 48.3% | 7294.266 | 43% | 6493.86 | 0.311% | 46.96722 | 0.308% | 46.51416 | 0.33% | 0.023% | 3.47346 | 22.04% | 43.9717836 | 92.63% | 93.12% | 219 | 8.9% | 23.24% | 22.48% | 46.3658916 | 44.8496232 | 1.6 |  | 1855.26
| 3 | Иванка Копаранска | 19200 | 3 | 17752 | 1.5 | 5.9 | 16874 | 3.5 | 15975 | 7.1% | 14841 | 80% | 11872.8 | 17% | 2522.97 | 3% |  | 445.23 | 23.4% | 3472.794 | 50% | 7420.5 | 42% | 6233.22 | 0.289% | 42.89049 | 0.288% | 42.74208 | 0.3% | 0.02% | 2.9682 | 21.38% | 39.1254 | 93.14% | 93.42% | 200 | 8.5% | 22.71% | 22.09% | 41.5593 | 40.4247 | 1.5 |  | 2055.26
| Общо |  | 51680 |  | 50916 |  |  | 49413 |  | 48702 | 6.964% | 45311 | 71.1% | 32217.244 | 24.46% | 11083.178 | 4.437% |  | 2010.578 | 24.11% | 10922.842 | 48.48% | 21968.462 | 43.69% | 19796.36 | 0.2957% | 133.96387 | 0.2994% | 135.6676 | 0.3021% | 0.02168% | 9.82262 | 21.74% | 121.0120015 | 92.85% | 92.91% | 610 | 8.769% | 22.81% | 22.07% | 127.0406164 | 122.9455397 |  | 0 |  | 2055.26 | 0
14 | 1 | Цвета Владова | 6600 | 2 | 14305 | 1.1 | 3.3 | 14504 | 4.2 | 15829 | 7.3% | 14673 | 65.4% | 9596.142 | 31.2% | 4577.976 | 3.4% | 19.7% | 498.882 | 22.3% | 3272.079 | 48.8% | 7160.424 | 43% | 6309.39 | 0.274% | 40.20402 | 0.271% | 39.76383 | 0.2902% | 0.02% | 2.9346 | 20.82% | 36.3463068 | 92.71% | 93.19% | 191 | 8.6% | 22.71% | 22.57% | 39.6457554 | 39.4013518 | 1.55 | 1065.06 | 1181.2
| 2 | Мария Лачева | 16700 | 7 | 15895 | 0.6 | 5.3 | 15759 | 3.8 | 15845 | 6.6% | 14799 | 66.6% | 9856.134 | 29.7% | 4395.303 | 3.7% | 26.67% | 547.563 | 23.2% | 3433.368 | 49% | 7251.51 | 43% | 6363.57 | 0.261% | 38.62539 | 0.254% | 37.58946 | 0.2553% | 0.02% | 2.9598 | 21.23% | 33.2657116 | 92.21% | 92.25% | 172 | 8.9% | 22.22% | 22.22% | 34.8169624 | 34.8169624 | 1.55 |  | 1353.2
| 3 | Димитър Цончев | 19000 | 4 | 15792 | 0.9 | 6.4 | 15150 | 4 | 15594 | 6.7% | 14549 | 65.2% | 9485.948 | 31.6% | 4597.484 | 3.2% | 25.8% | 465.568 | 23% | 3346.27 | 49% | 7129.01 | 43% | 6256.07 | 0.241% | 35.06309 | 0.235% | 34.19015 | 0.2541% | 0.019% | 2.76431 | 20.84% | 31.826848 | 92% | 92.6% | 166 | 8% | 22.4% | 22.5% | 34.20928 | 34.362 | 1.55 |  | 1519.2
| Общо |  | 42300 |  | 45992 |  |  | 45413 |  | 47268 | 6.867% | 44021 | 65.74% | 28938.224 | 30.83% | 13570.763 | 3.435% |  | 1512.013 | 22.83% | 10051.717 | 48.93% | 21540.944 | 43% | 18929.03 | 0.2587% | 113.8925 | 0.2534% | 111.54344 | 0.2665% | 0.01967% | 8.65871 | 20.96% | 101.4388664 | 92.32% | 92.7% | 529 | 8.509% | 22.44% | 22.43% | 108.6719978 | 108.5803142 |  | 1065.06 |  | 1519.2 | 0
15 | 1 | Цвета Владова | 5220 | 2 | 17382 | 0.6 | 5.6 | 16930 | 3.1 | 14599 | 6.1% | 13708 | 61.5% | 8430.42 | 34.2% | 4688.136 | 4.3% | 23.89% | 589.444 | 22.2% | 3043.176 | 48.8% | 6689.504 | 43% | 5894.44 | 0.244% | 33.44752 | 0.233% | 31.93964 | 0.2299% | 0.019% | 2.60452 | 21.52% | 29.2110328 | 91.93% | 91.82% | 149 | 8.9% | 21.3% | 21.63% | 28.912407 | 29.3603457 | 1.55 | 1002.68 | 665.52
| 2 | Иванка Копаранска | 18500 | 7 | 14556 | 0.6 | 4.9 | 14094 | 3 | 14615 | 5.7% | 13782 | 74.3% | 10240.026 | 19.9% | 2742.618 | 5.8% | 33.73% | 799.356 | 23.2% | 3197.424 | 48.5% | 6684.27 | 43% | 5926.26 | 0.234% | 32.24988 | 0.227% | 31.28514 | 0.2345% | 0.017% | 2.34294 | 20.75% | 28.1658425 | 92.59% | 92.82% | 149 | 8.9% | 22.08% | 22.59% | 29.9711712 | 30.6634401 | 1.55 |  | 814.52
| 3 | Димитър Цончев | 22000 | 4 | 17740 | 0.8 | 5.4 | 17320 | 1.7 | 14579 | 6.4% | 13646 | 61.8% | 8433.228 | 35.7% | 4871.622 | 2.5% | 25.3% | 341.15 | 22.6% | 3083.996 | 48.6% | 6631.956 | 40% | 5458.4 | 0.234% | 31.93164 | 0.228% | 31.11288 | 0.2223% | 0.018% | 2.45628 | 20.18% | 26.3756636 | 92.19% | 91.98% | 143 | 8.6% | 21.33% | 21.9% | 27.8787366 | 28.623738 | 1.56 |  | 957.52
| Общо |  | 45720 |  | 49678 |  |  | 48344 |  | 43793 | 6.066% | 41136 | 65.89% | 27103.674 | 29.91% | 12302.376 | 4.205% |  | 1729.95 | 22.67% | 9324.596 | 48.63% | 20005.73 | 42% | 17279.1 | 0.2373% | 97.62904 | 0.2293% | 94.33766 | 0.2289% | 0.018% | 7.40374 | 20.82% | 83.7525389 | 92.23% | 92.21% | 441 | 8.803% | 21.57% | 22.04% | 86.7623148 | 88.6475238 |  | 1002.68 |  | 957.52 | 0
16 | 1 | Николинка Мутафова | 6644 | 3 | 10990 | 0.6 | 6.2 | 10978 | 3.5 | 15038 | 6.6% | 14045 | 70% | 9831.5 | 26.5% | 3721.925 | 3.5% | 25.85% | 491.575 | 24.4% | 3426.98 | 47.5% | 6671.375 | 43% | 6039.35 | 0.238% | 33.4271 | 0.229% | 32.16305 | 0.2279% | 0.022% | 3.0899 | 20.41% | 29.7259404 | 90.49% | 90.45% | 159 | 8.4% | 19.86% | 19.93% | 28.9248984 | 29.0268492 | 1.52 | 501.84 | 614.14 | -0.54
| 2 | Иванка Копаранска | 15200 | 8 | 17581 | 0.7 | 6.5 | 17035 | 3 | 16642 | 6.4% | 15577 | 78% | 12150.06 | 19.2% | 2990.784 | 2.8% | 26.64% | 436.156 | 24.7% | 3847.519 | 46.9% | 7305.613 | 43% | 6698.11 | 0.242% | 37.69634 | 0.241% | 37.54057 | 0.2525% | 0.022% | 3.42694 | 21.12% | 35.2078848 | 90.97% | 91.38% | 184 | 9.4% | 21.54% | 21.45% | 35.9080416 | 35.758008 | 1.6 |  | 798.14
| 3 | Мария Лачева | 17800 | 6 | 18128 | 0.2 | 3.7 | 17991 | 2 | 16756 | 6.4% | 15684 | 64.2% | 10069.128 | 34% | 5332.56 | 1.8% | 25.46% | 282.312 | 26.4% | 4140.576 | 46.4% | 7277.376 | 43% | 6744.12 | 0.231% | 36.23004 | 0.226% | 35.44584 | 0.2192% | 0.024% | 3.76416 | 20.39% | 28.9181175 | 89.49% | 89.15% | 155 | 8.5% | 21.59% | 21.97% | 30.6200175 | 31.1589525 | 1.5 |  | 953.14
| Общо |  | 39644 |  | 46699 |  |  | 46004 |  | 48436 | 6.462% | 45306 | 70.74% | 32050.688 | 26.59% | 12045.269 | 2.671% |  | 1210.043 | 25.2% | 11415.075 | 46.91% | 21254.364 | 43% | 19481.58 | 0.237% | 107.35348 | 0.2321% | 105.14946 | 0.2334% | 0.02269% | 10.281 | 20.65% | 93.8519427 | 90.32% | 90.37% | 498 | 8.801% | 21.04% | 21.16% | 95.4529575 | 95.9438097 |  | 501.84 |  | 953.14 | 0
17 | 1 | Николинка Мутафова | 5164 | 6 | 13984 | 0.7 | 6.4 | 13755 | 3.7 | 16819 | 6.7% | 15692 | 68.3% | 10717.636 | 30% | 4707.6 | 1.7% | 24.58% | 266.764 | 25.2% | 3954.384 | 47.4% | 7438.008 | 43% | 6747.56 | 0.239% | 37.50388 | 0.253% | 39.70076 | 0.2412% | 0.028% | 4.39376 | 21.18% | 32.9944158 | 89.05% | 88.51% | 171 | 8.9% | 21.48% | 22.25% | 33.4617588 | 34.6612725 | 1.58 | 1005.54 | 127.66 | 9.06
| 2 | Иванка Копаранска | 16332 | 7 | 16318 | 0.5 | 5.6 | 15674 | 3.6 | 16819 | 6.8% | 15675 | 69.6% | 10909.8 | 27.8% | 4357.65 | 2.6% | 25.81% | 407.55 | 24.9% | 3903.075 | 46.9% | 7351.575 | 45% | 7053.75 | 0.25% | 39.1875 | 0.258% | 40.4415 | 0.2567% | 0.025% | 3.91875 | 20.83% | 34.1959861 | 90.42% | 90.36% | 181 | 9.3% | 22.12% | 22.82% | 36.3137404 | 37.4629094 | 1.55 |  | 308.66
| 3 | Мария Лачева | 19000 | 12 | 19279 | 0.4 | 4.1 | 19149 | 2 | 16783 | 7.1% | 15591 | 59.8% | 9323.418 | 36.4% | 5675.124 | 3.8% |  | 592.458 | 24.9% | 3882.159 | 47% | 7327.77 | 44% | 6860.04 | 0.267% | 41.62797 | 0.277% | 43.18707 | 0.2793% | 0.026% | 4.05366 | 20.81% | 36.296802 | 90.73% | 90.79% | 190 | 8.2% | 22.64% | 23.07% | 39.488688 | 40.238694 | 1.6 |  | 498.66
| Общо |  | 40496 |  | 49581 |  |  | 48578 |  | 50421 | 6.867% | 46958 | 65.91% | 30950.854 | 31.39% | 14740.374 | 2.698% |  | 1266.772 | 25% | 11739.618 | 47.1% | 22117.353 | 44% | 20661.35 | 0.252% | 118.31935 | 0.2626% | 123.32933 | 0.259% | 0.02633% | 12.36617 | 20.94% | 103.4872039 | 90.09% | 89.94% | 542 | 8.788% | 22.08% | 22.71% | 109.2641872 | 112.3628759 |  | 1005.54 |  | 498.66 | 0
18 | 1 | Николинка Мутафова | 1288 | 12 | 11102 | 0.5 | 4.7 | 10270 | 5.4 | 16572 | 6.5% | 15495 | 58.6% | 9080.07 | 37.1% | 5748.645 | 4.3% |  | 666.285 | 25% | 3873.75 | 49.7% | 7701.015 | 43% | 6662.85 | 0.265% | 41.06175 | 0.26% | 40.287 | 0.2783% | 0.026% | 4.0287 | 20.76% | 37.2982464 | 90.11% | 90.77% | 197 | 8.8% | 21.76% | 22.09% | 39.0948864 | 39.6877776 | 1.6 | 503.96 | 194.36 | 2.66
| 2 | Цвета Владова | 17608 | 9 | 12925 | 0.7 | 4.5 | 12918 | 5.6 | 16260 | 7.1% | 15106 | 66.2% | 10000.172 | 27.5% | 4154.15 | 6.3% | 24.17% | 951.678 | 24.6% | 3716.076 | 47% | 7099.82 | 43% | 6495.58 | 0.253% | 38.21818 | 0.247% | 37.31182 | 0.2783% | 0.021% | 3.17226 | 20.74% | 36.246261 | 91.59% | 92.54% | 191 | 8.5% | 22.24% | 22.55% | 38.867736 | 39.4095075 | 1.55 |  | 385.36
| 3 | Мария Лачева | 20500 | 10 | 17307 | 0.4 | 4.6 | 17735 | 4.5 | 16210 | 6.4% | 15173 | 69.2% | 10499.716 | 28% | 4248.44 | 2.8% | 24.67% | 424.844 | 23.6% | 3580.828 | 47.8% | 7252.694 | 43% | 6524.39 | 0.247% | 37.47731 | 0.239% | 36.26347 | 0.265% | 0.021% | 3.18633 | 20.7% | 34.661115 | 91.31% | 92.16% | 183 | 8.5% | 22.11% | 22.13% | 37.0220895 | 37.0555785 | 1.6 |  | 568.36
| Общо |  | 39396 |  | 41334 |  |  | 40923 |  | 49042 | 6.666% | 45774 | 64.62% | 29579.958 | 30.92% | 14151.235 | 4.463% |  | 2042.807 | 24.4% | 11170.654 | 48.18% | 22053.529 | 43% | 19682.82 | 0.2551% | 116.75724 | 0.2487% | 113.86229 | 0.2739% | 0.02269% | 10.38729 | 20.73% | 108.2056224 | 90.98% | 91.81% | 571 | 8.604% | 22.03% | 22.26% | 114.9847119 | 116.1528636 |  | 503.96 |  | 568.36 | 0
19 | 1 | Николинка Мутафова | 9768 | 12 | 17249 | 0.6 | 6.6 | 16550 | 4.3 | 16275 | 6.2% | 15266 | 61.6% | 9403.856 | 35.4% | 5404.164 | 3% |  | 457.98 | 23.1% | 3526.446 | 48.8% | 7449.808 | 43% | 6564.38 | 0.252% | 38.47032 | 0.25% | 38.165 | 0.2752% | 0.021% | 3.20586 | 20.99% | 37.259349 | 91.69% | 92.46% | 194 | 8.5% | 21.86% | 21.72% | 38.803686 | 38.555172 | 1.58 |  | 762.36
| 2 | Иванка Копаранска | 19000 | 14 | 15145 | 0.6 | 5.7 | 15488 | 4.3 | 16295 | 8% | 14991 | 65.3% | 9789.123 | 31.3% | 4692.183 | 3.4% |  | 509.694 | 22.5% | 3372.975 | 49.9% | 7480.509 | 43% | 6446.13 | 0.27% | 40.4757 | 0.273% | 40.92543 | 0.3029% | 0.022% | 3.29802 | 20.95% | 40.343415 | 92.04% | 92.83% | 210 | 8.3% | 21.87% | 21.49% | 42.115059 | 41.383293 | 1.6 |  | 972.36
| 3 | Цвета Владова | 16600 | 12 | 17983 | 0.7 | 5.6 | 17820 | 3.4 | 16284 | 6.7% | 15193 | 62.6% | 9510.818 | 33.4% | 5074.462 | 4% |  | 607.72 | 22.7% | 3448.811 | 48.6% | 7383.798 | 43% | 6532.99 | 0.25% | 37.9825 | 0.254% | 38.59022 | 0.256% | 0.022% | 3.34246 | 21.24% | 34.4801664 | 91.43% | 91.5% | 178 | 8.8% | 21.9% | 22.22% | 35.551584 | 36.0710592 | 1.55 |  | 1150.36
| Общо |  | 45368 |  | 50377 |  |  | 49858 |  | 48854 | 6.967% | 45450 | 63.15% | 28703.797 | 33.38% | 15170.809 | 3.466% |  | 1575.394 | 22.77% | 10348.232 | 49.1% | 22314.115 | 43% | 19543.5 | 0.2573% | 116.92852 | 0.2589% | 117.68065 | 0.2779% | 0.02167% | 9.84634 | 21.06% | 112.0829304 | 91.73% | 92.3% | 582 | 8.52% | 21.88% | 21.81% | 116.470329 | 116.0095242 |  | 0 |  | 1150.36 | 0
20 | 1 | Георги Томов | 17000 | 7 | 17077 | 0.6 | 5.6 | 17098 | 3 | 16281 | 7.1% | 15125 | 76% | 11495 | 21.8% | 3297.25 | 2.2% | 22.49% | 332.75 | 22.5% | 3403.125 | 48.3% | 7305.375 | 43% | 6503.75 | 0.287% | 43.40875 | 0.292% | 44.165 | 0.307% | 0.026% | 3.9325 | 22.6% | 41.908536 | 91.2% | 91.64% | 204 | 9.1% | 22.92% | 22.41% | 42.5019312 | 41.5562076 | 1.55 |  | 1354.36
| 2 | Иванка Копаранска | 18400 | 8 | 14872 | 0.3 | 5.2 | 15293 | 3.2 | 16195 | 7.4% | 14997 | 68% | 10197.96 | 28.8% | 4319.136 | 3.2% |  | 479.904 | 23% | 3449.31 | 47.5% | 7123.575 | 40% | 5998.8 | 0.25% | 37.4925 | 0.261% | 39.14217 | 0.267% | 0.023% | 3.44931 | 21.66% | 35.0411148 | 91.28% | 91.48% | 177 | 8.6% | 22.62% | 22.32% | 36.5941836 | 36.1088496 | 1.55 |  | 1531.36
| 3 | Цвета Владова | 19200 | 8 | 18256 | 0.4 | 4.6 | 18388 | 1.5 | 16181 | 6.9% | 15065 | 69.2% | 10424.98 | 27.8% | 4188.07 | 3% |  | 451.95 | 19.1% | 2877.415 | 49.1% | 7396.915 | 43% | 6477.95 | 0.26% | 39.169 | 0.276% | 41.5794 | 0.271% | 0.023% | 3.46495 | 22.14% | 37.072323 | 91.76% | 91.61% | 183 | 8.5% | 22.31% | 21.83% | 37.3569795 | 36.5532435 | 1.55 |  | 1714.36
| Общо |  | 54600 |  | 50205 |  |  | 50779 |  | 48657 | 7.133% | 45187 | 71.08% | 32117.94 | 26.12% | 11804.456 | 2.799% |  | 1264.604 | 21.53% | 9729.85 | 48.3% | 21825.865 | 42% | 18980.5 | 0.2657% | 120.07025 | 0.2764% | 124.88657 | 0.2817% | 0.024% | 10.84676 | 22.13% | 114.0219738 | 91.41% | 91.58% | 564 | 8.748% | 22.62% | 22.19% | 116.4530943 | 114.2183007 |  | 0 |  | 1714.36 | 0
21 | 1 | Георги Томов | 1000 | 8 | 11291 | 0.5 | 4.6 | 11465 | 4.3 | 16143 | 6.2% | 15142 | 80.5% | 12189.31 | 17.5% | 2649.85 | 2% |  | 302.84 | 21.3% | 3225.246 | 50% | 7571 | 42% | 6359.64 | 0.259% | 39.21778 | 0.26% | 39.3692 | 0.3027% | 0.022% | 3.33124 | 22.48% | 41.70602 | 91.63% | 92.82% | 205 | 9.5% | 22.91% | 21.58% | 42.5037775 | 40.036295 | 1.55 | 1007.08 | 912.28
| 2 | Мария Лачева | 18006 | 16 | 15133 | 0.2 | 5.3 | 15528 | 3.5 | 15701 | 6.9% | 14618 | 82.4% | 12045.232 | 12.7% | 1856.486 | 4.9% |  | 716.282 | 19.8% | 2894.364 | 51.4% | 7513.652 | 41% | 5993.38 | 0.257% | 37.56826 | 0.257% | 37.56826 | 0.2969% | 0.019% | 2.77742 | 22.01% | 39.5440464 | 92.69% | 93.68% | 197 | 8.8% | 22.61% | 20.41% | 40.6220304 | 36.6694224 | 1.6 |  | 1109.28
| 3 | Цвета Владова | 23500 | 10 | 16605 | 0.4 | 5.4 | 17058 | 2.6 | 15711 | 6.8% | 14643 | 72.9% | 10674.747 | 24.4% | 3572.892 | 2.7% |  | 395.361 | 21.4% | 3133.602 | 49% | 7175.07 | 43% | 6296.49 | 0.25% | 36.6075 | 0.24% | 35.1432 | 0.2401% | 0.018% | 2.63574 | 20.67% | 31.0513008 | 92.58% | 92.58% | 164 | 8.4% | 21.65% | 20.6% | 32.523496 | 30.946144 | 1.55 |  | 1273.28
| Общо |  | 42506 |  | 43029 |  |  | 44051 |  | 47555 | 6.629% | 44403 | 78.62% | 34909.289 | 18.2% | 8079.228 | 3.186% |  | 1414.483 | 20.84% | 9253.212 | 50.13% | 22259.722 | 42% | 18649.51 | 0.2554% | 113.39354 | 0.2524% | 112.08066 | 0.2801% | 0.01969% | 8.7444 | 21.73% | 112.3013672 | 92.28% | 93.05% | 566 | 8.938% | 22.39% | 20.87% | 115.6493039 | 107.6518614 |  | 1007.08 |  | 1273.28 | 0
22 | 1 | Георги Томов | 16700 | 5 | 18933 | 0.7 | 5.3 | 18348 | 1.9 | 15723 | 6.5% | 14701 | 60.8% | 8938.208 | 36% | 5292.36 | 3.2% |  | 470.432 | 21.3% | 3131.313 | 49.3% | 7247.593 | 42% | 6174.42 | 0.2778% | 40.839378 | 0.263% | 38.66363 | 0.2522% | 0.019% | 2.79319 | 21.2% | 33.789408 | 92.86% | 92.55% | 174 | 8.4% | 21.51% | 21.88% | 34.2834984 | 34.8732192 | 1.55 |  | 1447.28
| 2 | Мария Лачева | 14840 | 14 | 14855 | 0.4 | 5 | 15464 | 1.7 | 15637 | 6.4% | 14636 | 68.5% | 10025.66 | 25% | 3659 | 6.5% |  | 951.34 | 21.2% | 3102.832 | 49.9% | 7303.364 | 42% | 6147.12 | 0.276% | 40.39536 | 0.272% | 39.80992 | 0.2704% | 0.019% | 2.78084 | 22.18% | 36.3614484 | 93.09% | 93.05% | 178 | 7.9% | 22.44% | 23.05% | 36.7876872 | 37.787709 | 1.58 |  | 1625.28
| 3 | Николинка Мутафова | 19020 | 8 | 15588 | 0.4 | 5.2 | 16148 | 1.5 | 15545 | 6.5% | 14535 | 62.4% | 9069.84 | 29.9% | 4345.965 | 7.7% |  | 1119.195 | 22.4% | 3255.84 | 49.6% | 7209.36 | 41% | 5959.35 | 0.243% | 35.32005 | 0.239% | 34.73865 | 0.2445% | 0.017% | 2.47095 | 20.74% | 30.720088 | 92.96% | 93.12% | 161 | 8% | 22.32% | 22.5% | 33.060384 | 33.327 | 1.55 |  | 1786.28
| Общо |  | 50560 |  | 49376 |  |  | 49960 |  | 46905 | 6.467% | 43872 | 63.9% | 28033.708 | 30.31% | 13297.325 | 5.792% |  | 2540.967 | 21.63% | 9489.985 | 49.6% | 21760.317 | 41.67% | 18280.89 | 0.2657% | 116.554788 | 0.2581% | 113.2122 | 0.2557% | 0.01834% | 8.04498 | 21.37% | 100.8709444 | 92.97% | 92.91% | 513 | 8.101% | 22.09% | 22.48% | 104.1315696 | 105.9879282 |  | 0 |  | 1786.28 | 0
23 | 1 | Георги Томов | 4700 | 5 | 10212 | 0.4 | 5.6 | 9901 | 3.5 | 14273 | 6.7% | 13317 | 73% | 9721.41 | 19.9% | 2650.083 | 7.1% |  | 945.507 | 21.9% | 2916.423 | 49.5% | 6591.915 | 41% | 5459.97 | 0.247% | 32.89299 | 0.245% | 32.62665 | 0.2477% | 0.018% | 2.39706 | 21.16% | 30.01017 | 92.73% | 92.81% | 155 | 8.5% | 21.57% | 21.12% | 30.5916525 | 29.95344 | 1.55 | 1007.82 | 926.74 | -6.72
| 2 | Мария Лачева | 21000 | 10 | 13699 | 0.4 | 4.8 | 14192 | 2.8 | 14244 | 6.3% | 13347 | 75.2% | 10036.944 | 20% | 2669.4 | 4.8% | 19.15% | 640.656 | 21% | 2802.87 | 49.8% | 6646.806 | 41% | 5472.27 | 0.253% | 33.76791 | 0.244% | 32.56668 | 0.2554% | 0.018% | 2.40246 | 21.54% | 30.3851856 | 92.7% | 93.03% | 154 | 8.4% | 22.46% | 22.18% | 31.6829744 | 31.2879952 | 1.5 |  | 1080.74
| 3 | Николинка Мутафова | 20730 | 4 | 15889 | 0.3 | 5.3 | 15845 | 1.5 | 14010 | 7.1% | 13015 | 63.5% | 8264.525 | 29.3% | 3813.395 | 7.2% | 18.79% | 937.08 | 21.4% | 2785.21 | 49.7% | 6468.455 | 41% | 5336.15 | 0.235% | 30.58525 | 0.24% | 31.236 | 0.2483% | 0.019% | 2.47285 | 20.43% | 28.1962602 | 92.17% | 92.43% | 151 | 8.6% | 21.62% | 21.08% | 29.8386268 | 29.0933512 | 1.55 |  | 1231.74
| Общо |  | 46430 |  | 39800 |  |  | 39938 |  | 42527 | 6.698% | 39679 | 70.62% | 28022.879 | 23.02% | 9132.878 | 6.359% |  | 2523.243 | 21.43% | 8504.503 | 49.67% | 19707.176 | 41% | 16268.39 | 0.2451% | 97.24615 | 0.243% | 96.42933 | 0.2505% | 0.01833% | 7.27237 | 21.05% | 88.5916158 | 92.54% | 92.76% | 460 | 8.499% | 21.88% | 21.46% | 92.1132537 | 90.3347864 |  | 1007.82 |  | 1231.74 | 0
24 | 1 | Иванка Копаранска | 6033 | 3 | 8351 | 0.7 | 5.5 | 8935 | 4 | 14134 | 6.9% | 13159 | 73% | 9606.07 | 23.4% | 3079.206 | 3.6% | 19.87% | 473.724 | 21.6% | 2842.344 | 49.6% | 6526.864 | 40% | 5263.6 | 0.246% | 32.37114 | 0.239% | 31.45001 | 0.2352% | 0.019% | 2.50021 | 21.27% | 28.065765 | 92.13% | 92% | 145 | 9% | 21.56% | 21.44% | 28.44842 | 28.29008 | 1.55 | 1007.28 | 374.4 | 4.94
| 2 | Цвета Владова | 18600 | 7 | 15405 | 0.7 | 5.7 | 15050 | 2.8 | 14105 | 6.9% | 13132 | 67.1% | 8811.572 | 24.5% | 3217.34 | 8.4% | 20.65% | 1103.088 | 20.7% | 2718.324 | 49.8% | 6539.736 | 42% | 5515.44 | 0.253% | 33.22396 | 0.249% | 32.69868 | 0.2353% | 0.019% | 2.49508 | 20.99% | 28.2072016 | 92.45% | 92.01% | 148 | 9.2% | 21.14% | 20.66% | 28.4087776 | 27.7637344 | 1.5 |  | 522.4
| 3 | Николинка Мутафова | 21432 | 2 | 15304 | 0.7 | 4.4 | 15777 | 1.9 | 14584 | 7.1% | 13549 | 58.5% | 7926.165 | 32.5% | 4403.425 | 9% | 20.16% | 1219.41 | 21.3% | 2885.937 | 50.5% | 6842.245 | 40% | 5419.6 | 0.22% | 29.8078 | 0.209% | 28.31741 | 0.2116% | 0.017% | 2.30333 | 20.16% | 25.133472 | 91.94% | 92.04% | 137 | 9% | 21.15% | 20.69% | 26.367705 | 25.794223 | 1.5 |  | 659.4
| Общо |  | 46065 |  | 39060 |  |  | 39762 |  | 42823 | 6.968% | 39840 | 66.12% | 26343.807 | 26.86% | 10699.971 | 7.019% |  | 2796.222 | 21.2% | 8446.605 | 49.97% | 19908.845 | 40.66% | 16198.64 | 0.2395% | 95.4029 | 0.2321% | 92.4661 | 0.2272% | 0.01832% | 7.29862 | 20.8% | 81.4064386 | 92.19% | 92.02% | 430 | 9.069% | 21.28% | 20.93% | 83.2249026 | 81.8480374 |  | 1007.28 |  | 659.4 | 0
25 | 1 | Иванка Копаранска | 1021 | 4 | 9939 | 0.5 | 5.3 | 10566 | 3.8 | 15211 | 7.4% | 14085 | 64.2% | 9042.57 | 27.9% | 3929.715 | 7.9% | 21.53% | 1112.715 | 23.4% | 3295.89 | 48.3% | 6803.055 | 42% | 5915.7 | 0.23% | 32.3955 | 0.213% | 30.00105 | 0.2193% | 0.02% | 2.817 | 21.85% | 29.100267 | 90.69% | 90.97% | 147 | 9.4% | 21.08% | 21.08% | 28.0747656 | 28.0747656 | 1.6 | 501.52 | 304.88
| 2 | Цвета Владова | 19100 | 7 | 14952 | 0.9 | 5.7 | 14773 | 4.3 | 16385 | 6.6% | 15304 | 64% | 9794.56 | 30.9% | 4728.936 | 5.1% | 22.05% | 780.504 | 24.1% | 3688.264 | 47.5% | 7269.4 | 43% | 6580.72 | 0.235% | 35.9644 | 0.231% | 35.35224 | 0.2386% | 0.025% | 3.826 | 21.48% | 32.4996696 | 89.28% | 89.63% | 167 | 9.4% | 21.61% | 20.23% | 32.6963622 | 30.6083946 | 1.55 |  | 471.88
| 3 | Георги Томов | 20914 | 1 | 16015 | 0.8 | 4.9 | 16829 | 4 | 16280 | 7.1% | 15124 | 66.9% | 10117.956 | 25.1% | 3796.124 | 8% | 22.67% | 1209.92 | 23.1% | 3493.644 | 49.2% | 7441.008 | 43% | 6503.32 | 0.225% | 34.029 | 0.224% | 33.87776 | 0.2133% | 0.023% | 3.47852 | 21.29% | 29.06085 | 89.83% | 89.31% | 150 | 9% | 21.08% | 20.94% | 28.7742 | 28.5831 | 1.5 |  | 621.88
| Общо |  | 41035 |  | 40906 |  |  | 42168 |  | 47876 | 7.024% | 44513 | 65.05% | 28955.086 | 27.98% | 12454.775 | 6.971% |  | 3103.139 | 23.54% | 10477.798 | 48.33% | 21513.463 | 42.68% | 18999.74 | 0.23% | 102.3889 | 0.2229% | 99.23105 | 0.2239% | 0.02273% | 10.12152 | 21.53% | 90.6607866 | 89.9% | 89.94% | 464 | 9.271% | 21.26% | 20.74% | 89.5453278 | 87.2662602 |  | 501.52 |  | 621.88 | 0
26 | 1 | Иванка Копаранска | 10908 | 3 | 15607 | 0.9 | 5 | 16704 | 3.2 | 16213 | 6.3% | 15192 | 68% | 10330.56 | 21.7% | 3296.664 | 10.3% |  | 1564.776 | 23.2% | 3524.544 | 50.2% | 7626.384 | 43% | 6532.56 | 0.227% | 34.48584 | 0.229% | 34.78968 | 0.2257% | 0.021% | 3.19032 | 20.57% | 30.698668 | 90.92% | 90.79% | 164 | 9% | 20.84% | 20.66% | 31.101616 | 30.832984 | 1.54 |  | 785.88
| 2 | Цвета Владова | 20400 | 4 | 16830 | 0.8 | 5.5 | 16805 | 3.3 | 16918 | 7.1% | 15717 | 66.3% | 10420.371 | 25.7% | 4039.269 | 8% |  | 1257.36 | 24.3% | 3819.231 | 47.8% | 7512.726 | 44% | 6915.48 | 0.241% | 37.87797 | 0.238% | 37.40646 | 0.2209% | 0.018% | 2.82906 | 21.1% | 31.435202 | 92.52% | 91.93% | 163 | 8.6% | 21.4% | 21.54% | 31.882148 | 32.0907228 | 1.55 |  | 948.88
| 3 | Георги Томов | 10500 | 4 | 18523 | 0.4 | 5.4 | 18782 | 2 | 16960 | 7% | 15773 | 75.5% | 11908.615 | 18.9% | 2981.097 | 5.6% |  | 883.288 | 24% | 3785.52 | 48% | 7571.04 | 43% | 6782.39 | 0.263% | 41.48299 | 0.262% | 41.32526 | 0.2483% | 0.02% | 3.1546 | 21.44% | 34.2465408 | 92.45% | 92.03% | 174 | 8.2% | 22.54% | 22.96% | 36.0035928 | 36.6744672 | 1.55 |  | 1122.88
| Общо |  | 41808 |  | 50960 |  |  | 52291 |  | 50091 | 6.807% | 46682 | 69.96% | 32659.546 | 22.1% | 10317.03 | 7.938% |  | 3705.424 | 23.84% | 11129.295 | 48.65% | 22710.15 | 43.34% | 20230.43 | 0.2439% | 113.8468 | 0.2432% | 113.5214 | 0.2317% | 0.01965% | 9.17398 | 21.04% | 96.3804108 | 92% | 91.6% | 501 | 8.592% | 21.6% | 21.74% | 98.9873568 | 99.598174 |  | 0 |  | 1122.88 | 0
27 | 1 | Иванка Копаранска | 6853 | 11 | 15793 | 0.4 | 4.9 | 16290 | 2.4 | 16962 | 6.7% | 15826 | 71.9% | 11378.894 | 22.9% | 3624.154 | 5.2% |  | 822.952 | 23.7% | 3750.762 | 48.4% | 7659.784 | 44% | 6963.44 | 0.265% | 41.9389 | 0.263% | 41.62238 | 0.2614% | 0.021% | 3.32346 | 21.14% | 36.0530016 | 92.11% | 92.05% | 187 | 8.8% | 22.31% | 22.64% | 38.0483664 | 38.6111616 | 1.6 |  | 1317.18 | 7.3
| 2 | Николинка Мутафова | 18120 | 9 | 12174 | 0.6 | 6.1 | 12668 | 4.3 | 16916 | 7% | 15732 | 73.8% | 11610.216 | 23.8% | 3744.216 | 2.4% |  | 377.568 | 23.8% | 3744.216 | 48.1% | 7567.092 | 43% | 6764.76 | 0.249% | 39.17268 | 0.25% | 39.33 | 0.2468% | 0.019% | 2.98908 | 21.51% | 35.388252 | 92.48% | 92.38% | 180 | 8.6% | 21.78% | 21.67% | 35.832456 | 35.651484 | 1.55 |  | 1497.18
| 3 | Георги Томов | 15400 | 6 | 15725 | 0.4 | 5.9 | 16026 | 3.7 | 16790 | 6.6% | 15682 | 74.1% | 11620.362 | 18% | 2822.76 | 7.9% |  | 1238.878 | 24.7% | 3873.454 | 47.4% | 7433.268 | 43% | 6743.26 | 0.237% | 37.16634 | 0.241% | 37.79362 | 0.2376% | 0.02% | 3.1364 | 20.38% | 31.7830176 | 91.79% | 91.67% | 171 | 8.8% | 21.88% | 21.9% | 34.1222976 | 34.153488 | 1.55 |  | 1668.18
| Общо |  | 40373 |  | 43692 |  |  | 44984 |  | 50668 | 6.767% | 47240 | 73.26% | 34609.472 | 21.57% | 10191.13 | 5.164% |  | 2439.398 | 24.07% | 11368.432 | 47.97% | 22660.144 | 43.34% | 20471.46 | 0.2504% | 118.27792 | 0.2514% | 118.746 | 0.2486% | 0.02% | 9.44894 | 21.01% | 103.2242712 | 92.13% | 92.04% | 538 |  | 21.99% | 22.07% | 108.00312 | 108.4161336 |  | 0 |  | 1668.18 | 0
28 | 1 | Цвета Владова | 4970 | 7 | 13152 | 0.8 | 5.8 | 13112 | 4.7 | 16625 | 6.9% | 15478 | 66.3% | 10261.914 | 30.5% | 4720.79 | 3.2% |  | 495.296 | 23.8% | 3683.764 | 48% | 7429.44 | 42% | 6500.76 | 0.26% | 40.2428 | 0.257% | 39.77846 | 0.25% | 0.024% | 3.71472 | 21.12% | 35.4410496 | 90.76% | 90.51% | 184 | 8.8% | 20.85% | 20.75% | 34.987968 | 34.82016 | 1.55 | 900.82 | 951.36
| 2 | Николинка Мутафова | 20037 | 11 | 16086 | 0.6 | 4.5 | 16146 | 5 | 16764 | 7.3% | 15540 | 55.8% | 8671.32 | 38.4% | 5967.36 | 5.8% |  | 901.32 | 24.2% | 3760.68 | 48.1% | 7474.74 | 42% | 6526.8 | 0.258% | 40.0932 | 0.259% | 40.2486 | 0.301% | 0.024% | 3.7296 | 20.48% | 40.476672 | 90.84% | 92.13% | 216 | 8.5% | 21.78% | 21.12% | 43.045992 | 41.741568 | 1.55 |  | 1167.36
| 3 | Димитър Цончев | 16000 | 8 | 15927 | 0.9 | 4.5 | 16292 | 5.2 | 16872 | 7.4% | 15623 | 74.3% | 11607.889 | 23.4% | 3655.782 | 2.3% |  | 359.329 | 25.4% | 3968.242 | 47.6% | 7436.548 | 42% | 6561.66 | 0.243% | 37.96389 | 0.226% | 35.30798 | 0.244% | 0.024% | 3.74952 | 20.99% | 33.3713713 | 89.48% | 90.26% | 173 | 8.1% | 21.62% | 21.47% | 34.3729894 | 34.1345089 | 1.55 |  | 1340.36
| Общо |  | 41007 |  | 45165 |  |  | 45550 |  | 50261 | 7.201% | 46641 | 65.48% | 30541.123 | 30.75% | 14343.932 | 3.765% |  | 1755.945 | 24.47% | 11412.686 | 47.9% | 22340.728 | 42% | 19589.22 | 0.2536% | 118.29989 | 0.2473% | 115.33504 | 0.265% | 0.024% | 11.19384 | 20.86% | 109.2890929 | 90.4% | 91.05% | 573 | 8.476% | 21.42% | 21.12% | 112.4069494 | 110.6962369 |  | 900.82 |  | 1340.36 | 0
29 | 1 | Цвета Владова | 1600 | 12 | 14825 | 0.4 | 4 | 15501 | 5.4 | 16761 | 7.7% | 15470 | 60.5% | 9359.35 | 32.8% | 5074.16 | 6.7% |  | 1036.49 | 25% | 3867.5 | 48.2% | 7456.54 | 44% | 6806.8 | 0.243% | 37.5921 | 0.213% | 32.9511 | 0.2225% | 0.024% | 3.7128 | 21.29% | 29.9013792 | 88.83% | 89.31% | 154 | 8.8% | 21.86% | 21.63% | 30.7019328 | 30.3789024 | 1.55 | 451.74 | 1042.62
| 2 | Николинка Мутафова | 19072 | 12 | 16062 | 2.2 | 8.1 | 15771 | 5 | 16668 | 7.1% | 15485 | 73.7% | 11412.445 | 22.1% | 3422.185 | 4.2% |  | 650.37 | 25.1% | 3886.735 | 47.7% | 7386.345 | 44% | 6813.4 | 0.223% | 34.53155 | 0.217% | 33.60245 | 0.2298% | 0.021% | 3.25185 | 20.82% | 30.289977 | 90.41% | 90.95% | 159 | 8.5% | 22.22% | 22.04% | 32.326767 | 32.064894 | 1.56 |  | 1201.62
| 3 | Димитър Цончев | 21300 | 7 | 17536 | 1.8 | 6.5 | 18111 | 4.1 | 16849 | 7.2% | 15636 | 60.7% | 9491.052 | 33% | 5159.88 | 6.3% |  | 985.068 | 24.7% | 3862.092 | 48.5% | 7583.46 | 43% | 6723.48 | 0.252% | 39.40272 | 0.254% | 39.71544 | 0.2416% | 0.018% | 2.81448 | 21.02% | 33.4190674 | 92.99% | 92.63% | 173 | 8.1% | 21.99% | 22.04% | 34.9612413 | 35.0407348 | 1.6 |  | 1374.62
| Общо |  | 41972 |  | 48423 |  |  | 49383 |  | 50278 | 7.334% | 46591 | 64.95% | 30262.847 | 29.31% | 13656.225 | 5.735% |  | 2671.928 | 24.93% | 11616.327 | 48.13% | 22426.345 | 43.66% | 20343.68 | 0.2394% | 111.52637 | 0.2281% | 106.26899 | 0.2313% | 0.02099% | 9.77913 | 21.04% | 93.6104236 | 90.89% | 91.01% | 486 | 8.453% | 22.02% | 21.9% | 97.9899411 | 97.4845312 |  | 451.74 |  | 1374.62 | 0
30 | 1 | Иванка Копаранска | 6040 | 10 | 14474 | 1.4 | 6.1 | 14640 | 5.3 | 16721 | 6.7% | 15601 | 60.3% | 9407.403 | 35.6% | 5553.956 | 4.1% |  | 639.641 | 24.3% | 3791.043 | 47% | 7332.47 | 45% | 7020.45 | 0.258% | 40.25058 | 0.263% | 41.03063 | 0.2581% | 0.018% | 2.80818 | 21.52% | 35.6792992 | 93.23% | 93.1% | 181 | 8.4% | 22.59% | 22.8% | 37.4533164 | 37.801488 | 1.55 | 450.74 | 1104.88
| 2 | Георги Томов | 22255 | 13 | 17335 | 1.7 | 6 | 17418 | 4.5 | 16822 | 6.3% | 15762 | 69.6% | 10970.352 | 25.2% | 3972.024 | 5.2% |  | 819.624 | 24.6% | 3877.452 | 47.9% | 7549.998 | 45% | 7092.9 | 0.263% | 41.45406 | 0.257% | 40.50834 | 0.2566% | 0.019% | 2.99478 | 21.38% | 35.017233 | 92.69% | 92.67% | 179 | 8.5% | 22.87% | 23.14% | 37.4576295 | 37.899849 | 1.55 |  | 1283.88
| 3 | Димитър Цончев | 22045 | 11 | 18952 | 1.1 | 5.5 | 19047 | 3.7 | 16846 | 7.4% | 15599 | 58.9% | 9187.811 | 37% | 5771.63 | 4.1% |  | 639.559 | 22% | 3431.78 | 49% | 7643.51 | 44% | 6863.56 | 0.247% | 38.52953 | 0.237% | 36.96963 | 0.2291% | 0.019% | 2.96381 | 20.71% | 30.7990836 | 92.07% | 91.79% | 162 | 8.2% | 22.04% | 22.38% | 32.7770064 | 33.2826408 | 1.55 |  | 1445.88
| Общо |  | 50340 |  | 50761 |  |  | 51105 |  | 50389 | 6.8% | 46962 | 62.96% | 29565.566 | 32.57% | 15297.61 | 4.469% |  | 2098.824 | 23.64% | 11100.275 | 47.97% | 22525.978 | 44.67% | 20976.91 | 0.256% | 120.23417 | 0.2523% | 118.5086 | 0.248% | 0.01867% | 8.76677 | 21.2% | 101.4956158 | 92.68% | 92.55% | 522 | 8.372% | 22.5% | 22.77% | 107.6879523 | 108.9839778 |  | 450.74 |  | 1445.88 | 0

## Октомври
Дата | Смяна | Диспечер | Подадена руда от МГТЛ за денонощието | Състояние на склад №2 | Натрошена руда от Цех ССТ | Класа +15,0мм. | Класа +12,5мм. | Превозена руда до междинни бункери | Състояние на междинни бункери | Преработена руда в цех МФЦ | Влага на преработената руда | Суха преработена руда | Грано диорити |  | Дайки |  | Шисти | Показания на Гранулометър PSI500i руда, +0,20мм |  | Смилане класа + 0,20мм |  | Смилане класа -0,08мм |  | Плътност на пулпа |  | Съдържание на мед в рудите по Химия | Метал мед в рудите по Химия | Съдържание на мед в рудите по Куриер | Метал мед в рудите по Куриер | Коригирана съдържание на мед в рудите | Съдържание на мед в отпадъка по Куриер | Метал мед в отпадъка по Куриер | Съдържание на мед в медния к-т Куриер | Метал мед в концентрата по Куриер | Технологично извличане по Куриер | Товарно извличане | Добит меден концентрат | Влага на медния концентрат | Съдържание на мед в медния к-т | Съдържание на мед в медния к-т /химия-товарен/ | Метал мед в медния концентрат | Метал мед в медния концентрат /химия/ | Литрово тегло в сгъстителя | Меден концентрат, автомобилна везна | Меден концентрат в склад | Меден концентрат в склад | Добит молибденов концентрат | Съдържание на Мо в молибденовия к-т | последни данни за съдържания в 8-ма пречистка |  | последни данни за съдържания във 2-ра пречистка
|  |  | тона | метра | тона | % | % | тона |  | тона | % | тона | % |  | % |  | % |  |  | % |  | % |  | % |  | % | % | % | % | % | % | тона | % | тона | % | % | тона | % | % |  | тона |  | кг/литър | тон | тон | тон | кг. | % | Мо % | Cu % | Мо % | Cu %
1446.46
1 | 1 | Цвета Владова | 3000 | 15 | 13868 | 0.9 | 6.1 | 14360 | 4.6 | 16916 | 7.4% | 15664 | 61.5% | 9633.36 | 35.5% | 5560.72 | 3% |  | 469.92 | 26% | 4072.64 | 46% | 7205.44 | 45% | 7048.8 | 0.222% | 34.77408 | 0.217% | 33.99088 | 0.2178% | 0.02% | 3.1328 | 20.9% | 30.506058 | 90.87% | 90.9% | 159 | 8.2% | 21.23% | 21.83% | 30.9877326 | 31.8635046 | 1.55 |  | 1605.46
| 2 | Георги Томов | 20400 | 9 | 16928 | 1.7 | 5.4 | 16831 | 4.1 | 16924 | 7.7% | 15621 | 63.5% | 9919.335 | 27.1% | 4233.291 | 9.4% |  | 1468.374 | 25.4% | 3967.734 | 46.9% | 7326.249 | 44% | 6873.24 | 0.22% | 34.3662 | 0.223% | 34.83483 | 0.2201% | 0.021% | 3.28041 | 21.02% | 29.619282 | 90.67% | 90.54% | 154 | 8.5% | 22.07% | 22.91% | 31.098837 | 32.282481 | 1.55 |  | 1759.46
| 3 | Иванка Копаранска | 15000 | 10 | 18571 | 1.8 | 5.8 | 18733 | 3.6 | 16877 | 6.5% | 15780 | 62.7% | 9894.06 | 28.7% | 4528.86 | 8.6% |  | 1357.08 | 25.4% | 4008.12 | 46.8% | 7385.04 | 44% | 6943.2 | 0.246% | 38.8188 | 0.248% | 39.1344 | 0.2397% | 0.023% | 3.6294 | 20.23% | 28.718508 | 90.83% | 90.49% | 156 | 9% | 24.09% | 24.54% | 34.198164 | 34.836984 | 1.54 |  | 1915.46
| Общо |  | 38400 |  | 49367 |  |  | 49924 |  | 50717 | 7.201% | 47065 | 62.57% | 29446.755 | 30.43% | 14322.871 | 7.002% |  | 3295.374 | 25.6% | 12048.494 | 46.57% | 21916.729 | 44.33% | 20865.24 | 0.2294% | 107.95908 | 0.2294% | 107.96011 | 0.2259% | 0.02133% | 10.04261 | 20.72% | 88.843848 | 90.79% | 90.64% | 469 | 8.565% | 22.46% | 23.09% | 96.2847336 | 98.9829696 |  | 0 |  | 1915.46 | 0
2 | 1 | Николинка Мутафова | 6529 | 8 | 10081 | 1.5 | 5.6 | 10770 | 5.4 | 15812 | 6.9% | 14721 | 63.6% | 9362.556 | 32.7% | 4813.767 | 3.7% |  | 544.677 | 23.1% | 3400.551 | 48.9% | 7198.569 | 42% | 6182.82 | 0.276% | 40.62996 | 0.262% | 38.56902 | 0.2653% | 0.021% | 3.09141 | 20.88% | 31.9405536 | 92.08% | 92.17% | 167 | 8.4% | 23.51% | 23.38% | 35.9637172 | 35.7648536 | 1.55 |  | 2082.46
| 2 | Георги Томов | 24000 | 8 | 15989 | 2 | 6.2 | 15492 | 4.9 | 15445 | 7% | 14364 | 76.1% | 10931.004 | 20.5% | 2944.62 | 3.4% |  | 488.376 | 19.9% | 2858.436 | 50.4% | 7239.456 | 42% | 6032.88 | 0.249% | 35.76636 | 0.24% | 34.4736 | 0.2896% | 0.018% | 2.58552 | 20.77% | 34.7403174 | 92.58% | 93.86% | 183 | 8.6% | 23.32% | 23.49% | 39.0054984 | 39.2898438 | 1.6 |  | 2265.46
| 3 | Иванка Копаранска | 17000 | 9 | 16744 | 0.7 | 4.1 | 17343 | 4.2 | 15485 | 7.1% | 14386 | 65.9% | 9480.374 | 31.4% | 4517.204 | 2.7% |  | 388.422 | 21% | 3021.06 | 49.9% | 7178.614 | 41% | 5898.26 | 0.234% | 33.66324 | 0.228% | 32.80008 | 0.2083% | 0.018% | 2.58948 | 21.29% | 26.212248 | 92.18% | 91.43% | 135 | 8.8% | 22.24% | 22.27% | 27.381888 | 27.418824 | 1.5 |  | 2400.46
| Общо |  | 47529 |  | 42814 |  |  | 43605 |  | 46742 | 6.999% | 43471 | 68.49% | 29773.934 | 28.24% | 12275.591 | 3.27% |  | 1421.475 | 21.35% | 9280.047 | 49.73% | 21616.639 | 41.67% | 18113.96 | 0.2532% | 110.05956 | 0.2435% | 105.8427 | 0.2545% | 0.01901% | 8.26641 | 20.98% | 92.893119 | 92.27% | 92.6% | 485 | 8.587% | 23.03% | 23.05% | 102.3511036 | 102.4735214 |  | 0 |  | 2400.46 | 0
3 | 1 | Николинка Мутафова | 17491 | 10 | 17453 | 0.6 | 4.5 | 16932 | 3.5 | 15484 | 7% | 14400 | 62.1% | 8942.4 | 33.6% | 4838.4 | 4.3% |  | 619.2 | 19% | 2736 | 52.7% | 7588.8 | 42% | 6048 | 0.253% | 36.432 | 0.25% | 36 | 0.2852% | 0.019% | 2.736 | 20.93% | 33.5951616 | 92.48% | 93.41% | 176 | 8.8% | 23.88% | 23.23% | 38.3302656 | 37.2869376 | 1.52 |  | 2576.46
| 2 | Димитър Цончев | 21000 | 6 | 14937 | 0.7 | 4.3 | 15656 | 2.6 | 15232 | 6.7% | 14211 | 69.4% | 9862.434 | 28% | 3979.08 | 2.6% |  | 369.486 | 19% | 2700.09 | 51.7% | 7347.087 | 42% | 5968.62 | 0.263% | 37.37493 | 0.255% | 36.23805 | 0.2753% | 0.019% | 2.70009 | 21.08% | 31.5289344 | 92.63% | 93.17% | 164 | 8.8% | 24.35% | 22.98% | 36.419808 | 34.3707264 | 1.55 |  | 2740.46
| 3 | Иванка Копаранска | 20100 | 6 | 18241 | 0.6 | 5.3 | 18380 | 1.5 | 15473 | 6.9% | 14405 | 67.3% | 9694.565 | 28.1% | 4047.805 | 4.6% |  | 662.63 | 20.6% | 2967.43 | 50.2% | 7231.31 | 42% | 6050.1 | 0.249% | 35.86845 | 0.252% | 36.3006 | 0.2602% | 0.018% | 2.5929 | 20.37% | 29.756496 | 92.94% | 93.15% | 160 | 8.7% | 23.88% | 23.24% | 34.883904 | 33.948992 | 1.6 |  | 2900.46
| Общо |  | 58591 |  | 50631 |  |  | 50968 |  | 46189 | 6.868% | 43016 | 66.25% | 28499.399 | 29.91% | 12865.285 | 3.839% |  | 1651.316 | 19.54% | 8403.52 | 51.53% | 22167.197 | 42% | 18066.72 | 0.255% | 109.67538 | 0.2523% | 108.53865 | 0.2735% | 0.01867% | 8.02899 | 20.79% | 94.880592 | 92.69% | 93.25% | 500 | 8.768% | 24.03% | 23.15% | 109.6339776 | 105.606656 |  | 0 |  | 2900.46 | 0
4 | 1 | Николинка Мутафова | 14652 | 4 | 12716 | 0.5 | 5.7 | 12493 | 3 | 15394 | 7.1% | 14301 | 76.8% | 10983.168 | 20.8% | 2974.608 | 2.4% |  | 343.224 | 20.3% | 2903.103 | 51.3% | 7336.413 | 41% | 5863.41 | 0.271% | 38.75571 | 0.266% | 38.04066 | 0.297% | 0.019% | 2.71719 | 21.87% | 37.5796584 | 92.94% | 93.68% | 188 | 8.6% | 23.14% | 22.23% | 39.7619248 | 38.1982536 | 1.55 |  | 3088.46
| 2 | Димитър Цончев | 20600 | 3 | 15633 | 0.6 | 4.9 | 15822 | 2.2 | 15514 | 7.6% | 14335 | 71.3% | 10220.855 | 26.8% | 3841.78 | 1.9% |  | 272.365 | 19.2% | 2752.32 | 51.1% | 7325.185 | 41% | 5877.35 | 0.256% | 36.6976 | 0.253% | 36.26755 | 0.2887% | 0.019% | 2.72365 | 22.01% | 37.7836866 | 92.57% | 93.5% | 187 | 8.2% | 22.52% | 21.21% | 38.6591832 | 36.4103586 | 1.55 |  | 3275.46
| 3 | Цвета Владова | 18200 | 2 | 15779 | 0.8 | 5 | 15996 | 1.8 | 15473 | 7.6% | 14297 | 65.1% | 9307.347 | 29.8% | 4260.506 | 5.1% |  | 729.147 | 21.2% | 3030.964 | 49.5% | 7077.015 | 42% | 6004.74 | 0.249% | 35.59953 | 0.246% | 35.17062 | 0.2558% | 0.017% | 2.43049 | 22.25% | 33.9802 | 93.16% | 93.43% | 166 | 8% | 22.36% | 21.95% | 34.148192 | 33.52204 | 1.55 |  | 3441.46
| Общо |  | 53452 |  | 44128 |  |  | 44311 |  | 46381 | 7.434% | 42933 | 71.07% | 30511.37 | 25.8% | 11076.894 | 3.132% |  | 1344.736 | 20.23% | 8686.387 | 50.63% | 21738.613 | 41.33% | 17745.5 | 0.2587% | 111.05284 | 0.255% | 109.47883 | 0.2805% | 0.01833% | 7.87133 | 22.04% | 109.343545 | 92.89% | 93.54% | 541 | 8.278% | 22.67% | 21.8% | 112.5693 | 108.1306522 |  | 0 |  | 3441.46 | 0
5 | 1 | Георги Томов | 1200 | 4 | 11520 | 0.3 | 4.3 | 11607 | 3.5 | 15453 | 7.8% | 14248 | 77.7% | 11070.696 | 17.9% | 2550.392 | 4.4% |  | 626.912 | 20.9% | 2977.832 | 50.9% | 7252.232 | 42% | 5984.16 | 0.245% | 34.9076 | 0.242% | 34.48016 | 0.2644% | 0.018% | 2.56464 | 21.44% | 33.422816 | 92.64% | 93.27% | 170 | 8.3% | 22.52% | 22.41% | 35.106428 | 34.934949 | 1.55 | 1113.38 | 2498.08
| 2 | Димитър Цончев | 18548 | 9 | 15478 | 0.4 | 5.2 | 15556 | 3.5 | 15523 | 7.6% | 14343 | 64.2% | 9208.206 | 33.7% | 4833.591 | 2.1% |  | 301.203 | 20.1% | 2882.943 | 52% | 7458.36 | 41% | 5880.63 | 0.248% | 35.57064 | 0.247% | 35.42721 | 0.2419% | 0.019% | 2.72517 | 22.48% | 32.117176 | 92.39% | 92.22% | 157 | 9% | 22.38% | 22.32% | 31.974306 | 31.888584 | 1.55 |  | 2655.08
| 3 | Цвета Владова | 23200 | 3 | 16741 | 0.8 | 5.8 | 17077 | 1.7 | 15507 | 6.9% | 14437 | 62.3% | 8994.251 | 35.2% | 5081.824 | 2.5% |  | 360.925 | 20.7% | 2988.459 | 49.8% | 7189.626 | 42% | 6063.54 | 0.237% | 34.21569 | 0.241% | 34.79317 | 0.2333% | 0.02% | 2.8874 | 22.09% | 30.252255 | 91.78% | 91.51% | 150 | 8.7% | 22.49% | 22.59% | 30.800055 | 30.937005 | 1.55 |  | 2805.08
| Общо |  | 42948 |  | 43739 |  |  | 44240 |  | 46483 | 7.433% | 43028 | 68.03% | 29273.153 | 28.97% | 12465.807 | 2.996% |  | 1289.04 | 20.57% | 8849.234 | 50.9% | 21900.218 | 41.67% | 17928.33 | 0.2433% | 104.69393 | 0.2433% | 104.70054 | 0.2465% | 0.019% | 8.17721 | 22% | 95.792247 | 92.27% | 92.37% | 477 | 8.656% | 22.46% | 22.44% | 97.880789 | 97.760538 |  | 1113.38 |  | 2805.08 | 0
6 | 1 | Георги Томов | 6200 | 2 | 12150 | 0.5 | 4.5 | 12363 | 3.6 | 15421 | 6.3% | 14449 | 69.2% | 9998.708 | 28.7% | 4146.863 | 2.1% |  | 303.429 | 20.1% | 2904.249 | 50.3% | 7267.847 | 41% | 5924.09 | 0.26% | 37.5674 | 0.255% | 36.84495 | 0.2893% | 0.021% | 3.03429 | 21.53% | 38.1455622 | 91.85% | 92.83% | 193 | 8.2% | 21.88% | 21.17% | 38.7656712 | 37.5077358 | 1.5 |  | 2998.08
| 2 | Мария Лачева | 19500 | 5 | 16533 | 0.1 | 4.8 | 16434 | 2.1 | 15532 | 6.9% | 14460 | 78.5% | 11351.1 | 20% | 2892 | 1.5% |  | 216.9 | 19.6% | 2834.16 | 51.1% | 7389.06 | 41% | 5928.6 | 0.265% | 38.319 | 0.27% | 39.042 | 0.2663% | 0.021% | 3.0366 | 22% | 35.90972 | 92.31% | 92.2% | 178 | 8.3% | 21.73% | 20.92% | 35.4690098 | 34.1468792 | 1.55 |  | 3176.08
| 3 | Цвета Владова | 22200 | 1 | 17231 | 0.5 | 4.4 | 16903 | 1.6 | 15525 | 7.9% | 14299 | 71.7% | 10252.383 | 25% | 3574.75 | 3.3% |  | 471.867 | 19.9% | 2845.501 | 51.3% | 7335.387 | 41% | 5862.59 | 0.28% | 40.0372 | 0.279% | 39.89421 | 0.2049% | 0.022% | 3.14578 | 22.74% | 26.3315556 | 92.2% | 89.35% | 126 | 8.1% | 22.59% | 22.2% | 26.1578646 | 25.706268 | 1.55 |  | 3302.08
| Общо |  | 47900 |  | 45914 |  |  | 45700 |  | 46478 | 7.035% | 43208 | 73.14% | 31602.191 | 24.56% | 10613.613 | 2.296% |  | 992.196 | 19.87% | 8583.91 | 50.9% | 21992.294 | 41% | 17715.28 | 0.2683% | 115.9236 | 0.268% | 115.78116 | 0.2537% | 0.02133% | 9.21667 | 22.09% | 100.3868378 | 92.13% | 91.68% | 497 | 8.21% | 22.07% | 21.43% | 100.3925456 | 97.360883 |  | 0 |  | 3302.08 | 0
7 | 1 | Георги Томов | 5200 | 1 | 11109 | 0.7 | 5 | 11129 | 3.2 | 15539 | 6.8% | 14482 | 81.9% | 11860.758 | 16.1% | 2331.602 | 2% |  | 289.64 | 18.7% | 2708.134 | 47.9% | 6936.878 | 41% | 5937.62 | 0.302% | 43.73564 | 0.295% | 42.7219 | 0.3968% | 0.023% | 3.33086 | 21.3% | 51.84207 | 92.3% | 94.3% | 266 | 8.5% | 22.24% | 21.58% | 54.129936 | 52.523562 | 1.5 | 1081.74 | 2486.34
| 2 | Мария Лачева | 21200 | 2 | 16687 | 0.5 | 4.1 | 16518 | 2 | 15534 | 7.3% | 14400 | 62.1% | 8942.4 | 35.1% | 5054.4 | 2.8% |  | 403.2 | 19.7% | 2836.8 | 47.8% | 6883.2 | 40% | 5760 | 0.279% | 40.176 | 0.282% | 40.608 | 0.2806% | 0.021% | 3.024 | 22.03% | 37.6944315 | 92.64% | 92.61% | 187 | 8.5% | 21.85% | 21.58% | 37.3864425 | 36.924459 | 1.6 |  | 2673.34
| 3 | Николинка Мутафова | 16900 | 3 | 16854 | 0.5 | 6.6 | 16652 | 1.5 | 15524 | 6.5% | 14515 | 64.7% | 9391.205 | 33.5% | 4862.525 | 1.8% |  | 261.27 | 20.2% | 2932.03 | 50.4% | 7315.56 | 40% | 5806 | 0.269% | 39.04535 | 0.272% | 39.4808 | 0.2905% | 0.02% | 2.903 | 21.52% | 38.439024 | 92.73% | 93.2% | 195 | 8.4% | 21.98% | 21.05% | 39.260676 | 37.59951 | 1.58 |  | 2868.34
| Общо |  | 43300 |  | 44650 |  |  | 44299 |  | 46597 | 6.867% | 43397 | 69.58% | 30194.363 | 28.22% | 12248.527 | 2.199% |  | 954.11 | 19.53% | 8476.964 | 48.7% | 21135.638 | 40.33% | 17503.62 | 0.2833% | 122.95699 | 0.283% | 122.8107 | 0.3227% | 0.02133% | 9.25786 | 21.62% | 127.9755255 | 92.55% | 93.48% | 648 | 8.47% | 22.02% | 21.4% | 130.7770545 | 127.047531 |  | 1081.74 |  | 2868.34 | 0
8 | 1 | Димитър Цончев | 6600 | 1 | 12037 | 0.7 | 4.8 | 12012 | 2.6 | 15275 | 7.4% | 14145 | 75.3% | 10651.185 | 21.7% | 3069.465 | 3% |  | 424.35 | 20.1% | 2843.145 | 49.6% | 7015.92 | 40% | 5658 | 0.264% | 37.3428 | 0.263% | 37.20135 | 0.2853% | 0.02% | 2.829 | 22.08% | 37.0930752 | 92.48% | 93.07% | 183 | 8.2% | 22.34% | 21.58% | 37.5298596 | 36.2531052 | 1.56 | 1099.02 | 1952.32
| 2 | Мария Лачева | 19500 | 4 | 17513 | 0.3 | 3.8 | 17331 | 1.6 | 15540 | 6.5% | 14530 | 80.1% | 11638.53 | 19% | 2760.7 | 0.9% |  | 130.77 | 19.7% | 2862.41 | 49.7% | 7221.41 | 40% | 5812 | 0.257% | 37.3421 | 0.269% | 39.0857 | 0.2736% | 0.019% | 2.7607 | 22.31% | 36.7001731 | 93.02% | 93.13% | 179 | 8.1% | 22.49% | 21.81% | 36.9962749 | 35.8776681 | 1.6 |  | 2131.32
| 3 | Николинка Мутафова | 21760 | 1 | 14373 | 0.2 | 4.8 | 13958 | 1.5 | 15535 | 6.9% | 14463 | 66.5% | 9617.895 | 30.7% | 4440.141 | 2.8% |  | 404.964 | 19.9% | 2878.137 | 50.7% | 7332.741 | 41% | 5929.83 | 0.255% | 36.88065 | 0.262% | 37.89306 | 0.269% | 0.019% | 2.74797 | 22.43% | 36.8975743 | 92.83% | 93.02% | 179 | 8.1% | 21.98% | 21.49% | 36.1573198 | 35.3512649 | 1.54 |  | 2310.32
| Общо |  | 47860 |  | 43923 |  |  | 43301 |  | 46350 | 6.931% | 43138 | 73.97% | 31907.61 | 23.81% | 10270.306 | 2.226% |  | 960.084 | 19.9% | 8583.692 | 50% | 21570.071 | 40.34% | 17399.83 | 0.2586% | 111.56555 | 0.2647% | 114.18011 | 0.2759% | 0.01933% | 8.33767 | 22.27% | 110.6908226 | 92.78% | 93.07% | 541 | 8.134% | 22.27% | 21.63% | 110.6834543 | 107.4820382 |  | 1099.02 |  | 2310.32 | 0
9 | 1 | Димитър Цончев | 5200 | 0 | 9104 | 0.5 | 4.9 | 9712 | 4.4 | 15558 | 7.5% | 14391 | 75.9% | 10922.769 | 21.7% | 3122.847 | 2.4% |  | 345.384 | 19% | 2734.29 | 51.4% | 7396.974 | 40% | 5756.4 | 0.257% | 36.98487 | 0.253% | 36.40923 | 0.2727% | 0.02% | 2.8782 | 21.91% | 36.0421691 | 92.18% | 92.75% | 179 | 8.1% | 22.11% | 21.33% | 36.3711711 | 35.0880633 | 1.56 | 1110.04 | 1379.28
| 2 | Цвета Владова | 18400 | 2 | 16095 | 0.6 | 4 | 16086 | 3.7 | 16127 | 7.3% | 14950 | 71.5% | 10689.25 | 25.2% | 3767.4 | 3.3% |  | 493.35 | 21.3% | 3184.35 | 49.5% | 7400.25 | 41% | 6129.5 | 0.265% | 39.6175 | 0.269% | 40.2155 | 0.2589% | 0.021% | 3.1395 | 22.48% | 36.9798248 | 92.28% | 91.98% | 179 | 8.1% | 21.62% | 20.96% | 35.5651162 | 34.4794096 | 1.55 |  | 1558.28
| 3 | Николинка Мутафова | 14473 | 0 | 13522 | 0.2 | 5.3 | 13554 | 4 | 16133 | 6.9% | 15020 | 63.3% | 9507.66 | 32.6% | 4896.52 | 4.1% |  | 615.82 | 20.7% | 3109.14 | 50.1% | 7525.02 | 41% | 6158.2 | 0.284% | 42.6568 | 0.29% | 43.558 | 0.3019% | 0.021% | 3.1542 | 22.5% | 41.49585 | 92.85% | 93.13% | 202 | 8.7% | 22.88% | 22.15% | 42.1966688 | 40.850359 | 1.58 |  | 1760.28
| Общо |  | 38073 |  | 38721 |  |  | 39352 |  | 47818 | 7.23% | 44361 | 70.15% | 31119.679 | 26.57% | 11786.767 | 3.279% |  | 1454.554 | 20.35% | 9027.78 | 50.32% | 22322.244 | 40.68% | 18044.1 | 0.2688% | 119.25917 | 0.2709% | 120.18273 | 0.278% | 0.02067% | 9.1719 | 22.3% | 114.5178439 | 92.45% | 92.65% | 560 | 8.316% | 22.2% | 21.48% | 114.1329561 | 110.4178319 |  | 1110.04 |  | 1760.28 | 0
10 | 1 | Димитър Цончев | 12400 | 0 | 14135 | 0.5 | 5.6 | 14308 | 5 | 16156 | 6.7% | 15074 | 61.4% | 9255.436 | 32.6% | 4914.124 | 6% |  | 904.44 | 20.8% | 3135.392 | 50.9% | 7672.666 | 40% | 6029.6 | 0.277% | 41.75498 | 0.281% | 42.35794 | 0.3032% | 0.022% | 3.31628 | 22.91% | 42.6937014 | 92.26% | 92.84% | 203 | 8.2% | 22.75% | 21.86% | 42.395535 | 40.7369844 | 1.59 |  | 1963.28
| 2 | Цвета Владова | 16247 | 0 | 14335 | 0.5 | 5.8 | 14728 | 4.6 | 16158 | 6.2% | 15156 | 60.9% | 9230.004 | 33.5% | 5077.26 | 5.6% |  | 848.736 | 22.6% | 3425.256 | 48.2% | 7305.192 | 42% | 6365.52 | 0.256% | 38.79936 | 0.257% | 38.95092 | 0.28% | 0.02% | 3.0312 | 22.69% | 37.783388 | 92.3% | 92.93% | 181 | 8% | 23.66% | 22.96% | 39.398632 | 38.232992 | 1.55 |  | 2144.28
| 3 | Георги Томов | 14220 | 2 | 15745 | 1.3 | 5.4 | 16201 | 4.1 | 16157 | 7.1% | 15010 | 69% | 10356.9 | 26.2% | 3932.62 | 4.8% |  | 720.48 | 20.6% | 3092.06 | 49.2% | 7384.92 | 42% | 6304.2 | 0.261% | 39.1761 | 0.261% | 39.1761 | 0.3057% | 0.02% | 3.002 | 22.28% | 41.837384 | 92.42% | 93.54% | 205 | 8.4% | 22.84% | 21.93% | 42.888952 | 41.180154 | 1.55 |  | 2349.28
| Общо |  | 42867 |  | 44215 |  |  | 45237 |  | 48471 | 6.667% | 45240 | 63.75% | 28842.34 | 30.78% | 13924.004 | 5.468% |  | 2473.656 | 21.34% | 9652.708 | 49.43% | 22362.778 | 41.33% | 18699.32 | 0.2647% | 119.73044 | 0.2663% | 120.48496 | 0.2963% | 0.02067% | 9.34948 | 22.63% | 122.3144734 | 92.32% | 93.11% | 589 | 8.208% | 23.08% | 22.25% | 124.683119 | 120.1501304 |  | 0 |  | 2349.28 | 0
11 | 1 | Мария Лачева | 12500 | 0 | 17267 | 1.4 | 5.7 | 17216 | 3 | 16016 | 6.9% | 14911 | 62.2% | 9274.642 | 37.1% | 5531.981 | 0.7% |  | 104.377 | 22% | 3280.42 | 48.8% | 7276.568 | 43% | 6411.73 | 0.249% | 37.12839 | 0.242% | 36.08462 | 0.2527% | 0.018% | 2.68398 | 21.6% | 33.882624 | 92.64% | 92.95% | 172 | 8.8% | 22.31% | 21.45% | 34.9963584 | 33.647328 | 1.55 |  | 2521.28
| 2 | Цвета Владова | 20500 | 3 | 17504 | 1.5 | 6.1 | 17024 | 2.7 | 16161 | 7% | 15030 | 68.9% | 10355.67 | 24.8% | 3727.44 | 6.3% |  | 946.89 | 23.1% | 3471.93 | 47.5% | 7139.25 | 43% | 6462.9 | 0.242% | 36.3726 | 0.256% | 38.4768 | 0.2521% | 0.018% | 2.7054 | 21.79% | 34.3305808 | 93.05% | 92.93% | 172 | 8.4% | 22.33% | 21.95% | 35.1813616 | 34.582664 | 1.55 |  | 2693.28
| 3 | Георги Томов | 18370 | 2 | 19297 | 1.9 | 7 | 19252 | 2.3 | 16146 | 7.2% | 14983 | 64% | 9589.12 | 31.2% | 4674.696 | 4.8% |  | 719.184 | 22.5% | 3371.175 | 48.7% | 7296.721 | 42% | 6292.86 | 0.266% | 39.85478 | 0.28% | 41.9524 | 0.3155% | 0.019% | 2.84677 | 21.73% | 42.910231 | 93.3% | 94.06% | 217 | 9% | 22.5% | 21.95% | 44.43075 | 43.344665 | 1.55 |  | 2910.28
| Общо |  | 51370 |  | 54068 |  |  | 53492 |  | 48323 | 7.034% | 44924 | 65.04% | 29219.432 | 31.02% | 13934.117 | 3.941% |  | 1770.451 | 22.53% | 10123.525 | 48.33% | 21712.539 | 42.67% | 19167.49 | 0.2523% | 113.35577 | 0.2594% | 116.51382 | 0.2734% | 0.01833% | 8.23615 | 21.71% | 111.1234358 | 93.01% | 93.37% | 561 | 8.755% | 22.38% | 21.78% | 114.60847 | 111.574657 |  | 0 |  | 2910.28 | 0
12 | 1 | Мария Лачева | 6000 | 1 | 14412 | 2.7 | 5.2 | 14781 | 2 | 16136 | 6.5% | 15087 | 70.8% | 10681.596 | 26.7% | 4028.229 | 2.5% |  | 377.175 | 22.6% | 3409.662 | 48.3% | 7287.021 | 42% | 6336.54 | 0.271% | 40.88577 | 0.27% | 40.7349 | 0.2713% | 0.02% | 3.0174 | 21.1% | 36.987456 | 92.68% | 92.71% | 192 | 8.7% | 21.63% | 20.87% | 37.9165248 | 36.5842752 | 1.6 | 1118.58 | 1872.04 | -111.66
| 2 | Николинка Мутафова | 19400 | 7 | 15233 | 1.6 | 4.9 | 14774 | 2.1 | 16061 | 7.2% | 14905 | 66.4% | 9896.92 | 30.5% | 4546.025 | 3.1% |  | 462.055 | 21.3% | 3174.765 | 49.5% | 7377.975 | 41% | 6111.05 | 0.252% | 37.5606 | 0.254% | 37.8587 | 0.2777% | 0.018% | 2.6829 | 22.24% | 38.621984 | 92.99% | 93.59% | 190 | 8.6% | 22.29% | 21.72% | 38.708814 | 37.718952 | 1.58 |  | 2062.04
| 3 | Георги Томов | 22600 | 1 | 17466 | 1.7 | 5.4 | 17661 | 1.3 | 15964 | 7.1% | 14831 | 70.3% | 10426.193 | 25.6% | 3796.736 | 4.1% |  | 608.071 | 21.6% | 3203.496 | 49.3% | 7311.683 | 41% | 6080.71 | 0.257% | 38.11567 | 0.263% | 39.00553 | 0.3172% | 0.018% | 2.66958 | 21.54% | 42.177474 | 93.23% | 94.4% | 214 | 8.5% | 22.66% | 21.81% | 44.370546 | 42.706161 | 1.55 |  | 2276.04
| Общо |  | 48000 |  | 47111 |  |  | 47216 |  | 48161 | 6.932% | 44823 | 69.17% | 31004.709 | 27.6% | 12370.99 | 3.229% |  | 1447.301 | 21.84% | 9787.923 | 49.03% | 21976.679 | 41.34% | 18528.3 | 0.26% | 116.56204 | 0.2624% | 117.59913 | 0.2886% | 0.01867% | 8.36988 | 21.63% | 117.786914 | 92.96% | 93.61% | 596 | 8.596% | 22.19% | 21.47% | 120.9958848 | 117.0093882 |  | 1118.58 |  | 2276.04 | 0
13 | 1 | Мария Лачева | 2823 | 2 | 5188 | 0.9 | 4.9 | 5252 | 6 | 14589 | 7.2% | 13539 | 67.2% | 9098.208 | 31.3% | 4237.707 | 1.5% |  | 203.085 | 21.2% | 2870.268 | 49.5% | 6701.805 | 41% | 5550.99 | 0.268% | 36.28452 | 0.27% | 36.5553 | 0.2741% | 0.018% | 2.43702 | 21.73% | 33.801015 | 93.41% | 93.51% | 170 | 8.5% | 22.29% | 21.4% | 34.672095 | 33.2877 | 1.6 |  | 2446.04
| 2 | Николинка Мутафова | 14947 | 2 | 6701 | 1.4 | 5.3 | 7089 | 6.5 | 14440 | 6.8% | 13458 | 62% | 8343.96 | 33.7% | 4535.346 | 4.3% |  | 578.694 | 21.9% | 2947.302 | 49.8% | 6702.084 | 42% | 5652.36 | 0.258% | 34.72164 | 0.259% | 34.85622 | 0.2754% | 0.023% | 3.09534 | 21.73% | 31.8016377 | 91.22% | 91.74% | 161 | 9.1% | 23.21% | 22.96% | 33.9676029 | 33.6017304 | 1.55 |  | 2607.04
| 3 | Димитър Цончев | 13500 | 0 | 17936 | 2.3 | 6 | 17122 | 4.4 | 14626 | 7.6% | 13514 | 72.9% | 9851.706 | 24.7% | 3337.958 | 2.4% |  | 324.336 | 21.4% | 2891.996 | 50.2% | 6784.028 | 41% | 5540.74 | 0.268% | 36.21752 | 0.268% | 36.21752 | 0.2864% | 0.024% | 3.24336 | 22.2% | 34.216416 | 91.14% | 91.72% | 169 | 8.8% | 23.01% | 22.73% | 35.4648528 | 35.0332944 | 1.56 |  | 2776.04
| Общо |  | 31270 |  | 29825 |  |  | 29463 |  | 43655 | 7.202% | 40511 | 67.37% | 27293.874 | 29.9% | 12111.011 | 2.73% |  | 1106.115 | 21.5% | 8709.566 | 49.83% | 20187.917 | 41.33% | 16744.09 | 0.2647% | 107.22368 | 0.2657% | 107.62904 | 0.2786% | 0.02166% | 8.77572 | 21.89% | 99.8190687 | 91.94% | 92.31% | 500 | 8.795% | 22.84% | 22.36% | 104.1045507 | 101.9227248 |  | 0 |  | 2776.04 | 0
14 | 1 | Иванка Копаранска | 5000 | 0 | 16340 | 2.7 | 5.7 | 16684 | 4.5 | 15126 | 6.2% | 14188 | 70.4% | 9988.352 | 26.5% | 3759.82 | 3.1% |  | 439.828 | 23.8% | 3376.744 | 46.8% | 6639.984 | 44% | 6242.72 | 0.254% | 36.03752 | 0.266% | 37.74008 | 0.2649% | 0.02% | 2.8376 | 21.53% | 32.4517384 | 92.57% | 92.53% | 166 | 9.2% | 23.05% | 22.68% | 34.742804 | 34.1851104 | 1.55 | 1093.12 | 1848.92
| 2 | Николинка Мутафова | 22230 | 6 | 16126 | 1.5 | 5.5 | 16355 | 3.3 | 15335 | 7.1% | 14246 | 65.7% | 9359.622 | 30.5% | 4345.03 | 3.8% | 22.3% | 541.348 | 23.6% | 3362.056 | 47.7% | 6795.342 | 43% | 6125.78 | 0.255% | 36.3273 | 0.261% | 37.18206 | 0.2565% | 0.02% | 2.8492 | 21.82% | 33.2691722 | 92.42% | 92.29% | 167 | 8.7% | 22.1% | 22.11% | 33.696091 | 33.7113381 | 1.55 |  | 2015.92
| 3 | Димитър Цончев | 21000 | 0 | 18169 | 1.7 | 6 | 18292 | 2.4 | 15875 | 7.1% | 14748 | 63.9% | 9423.972 | 34.5% | 5088.06 | 1.6% | 22.46% | 235.968 | 24.4% | 3598.512 | 48.8% | 7197.024 | 42% | 6194.16 | 0.248% | 36.57504 | 0.265% | 39.0822 | 0.2683% | 0.019% | 2.80212 | 21.54% | 34.2188748 | 92.91% | 92.99% | 174 | 8.7% | 23.14% | 22.89% | 36.7606668 | 36.3635118 | 1.56 |  | 2189.92
| Общо |  | 48230 |  | 50635 |  |  | 51331 |  | 46336 | 6.806% | 43182 | 66.63% | 28771.946 | 30.55% | 13192.91 | 2.819% |  | 1217.144 | 23.94% | 10337.312 | 47.78% | 20632.35 | 42.99% | 18562.66 | 0.2523% | 108.93986 | 0.264% | 114.00434 | 0.2633% | 0.01966% | 8.48892 | 21.63% | 99.9397854 | 92.64% | 92.61% | 507 | 8.864% | 22.77% | 22.56% | 105.1995618 | 104.2599603 |  | 1093.12 |  | 2189.92 | 0
15 | 1 | Иванка Копаранска | 4300 | 1 | 10095 | 1 | 5.9 | 10406 | 5.3 | 16452 | 6.1% | 15448 | 60.4% | 9330.592 | 35.1% | 5422.248 | 4.5% | 22.31% | 695.16 | 25.1% | 3877.448 | 47.3% | 7306.904 | 44% | 6797.12 | 0.278% | 42.94544 | 0.276% | 42.63648 | 0.2582% | 0.02% | 3.0896 | 21.81% | 37.0373058 | 92.84% | 92.34% | 186 | 8.7% | 21.67% | 21.74% | 36.7995606 | 36.9184332 | 1.56 |  | 2375.92
| 2 | Николинка Мутафова | 20170 | 5 | 16969 | 1.5 | 5.2 | 16628 | 4.5 | 16534 | 7.6% | 15277 | 71.6% | 10938.332 | 26.3% | 4017.851 | 2.1% | 21.56% | 320.817 | 24.1% | 3681.757 | 48.1% | 7348.237 | 43% | 6569.11 | 0.263% | 40.17851 | 0.265% | 40.48405 | 0.2817% | 0.021% | 3.20817 | 21.67% | 37.4576785 | 92.16% | 92.63% | 191 | 9.5% | 23.04% | 23.03% | 39.825792 | 39.8085065 | 1.55 |  | 2566.92
| 3 | Димитър Цончев | 16600 | 3 | 18473 | 0.8 | 5.1 | 18155 | 3.9 | 16587 | 6.4% | 15525 | 62.6% | 9718.65 | 33.9% | 5262.975 | 3.5% | 21.35% | 543.375 | 23.1% | 3586.275 | 48.8% | 7576.2 | 42% | 6520.5 | 0.258% | 40.83075 | 0.263% | 40.83075 | 0.2713% | 0.021% | 3.26025 | 21.83% | 36.5923192 | 92.1% | 92.34% | 184 | 8.9% | 23.18% | 22.53% | 38.8552432 | 37.7656872 | 1.56 |  | 2750.92
| Общо |  | 41070 |  | 45537 |  |  | 45189 |  | 49573 | 6.701% | 46250 | 64.84% | 29987.574 | 31.79% | 14703.074 | 3.372% |  | 1559.352 | 24.1% | 11145.48 | 48.07% | 22231.341 | 43% | 19886.73 | 0.268% | 123.9547 | 0.268% | 123.95128 | 0.2704% | 0.02067% | 9.55802 | 21.77% | 111.0873035 | 92.38% | 92.44% | 561 | 9.038% | 22.63% | 22.43% | 115.4805958 | 114.4926269 |  | 0 |  | 2750.92 | 0
16 | 1 | Иванка Копаранска | 4400 | 4 | 12370 | 0.8 | 4.4 | 12958 | 4.6 | 16387 | 7% | 15240 | 67.7% | 10317.48 | 25.9% | 3947.16 | 6.4% | 26.74% | 975.36 | 24.9% | 3794.76 | 47% | 7162.8 | 44% | 6705.6 | 0.237% | 36.1188 | 0.233% | 35.5092 | 0.2376% | 0.021% | 3.2004 | 21.89% | 32.5051177 | 91.07% | 91.25% | 163 | 8.9% | 22.23% | 22.07% | 33.0099939 | 32.7724051 | 1.55 | 1097.06 | 1818.66 | 1.8
| 2 | Мария Лачева | 19180 | 6 | 16375 | 1.2 | 4.8 | 15929 | 4.4 | 16919 | 7.4% | 15667 | 72.3% | 11327.241 | 24.4% | 3822.748 | 3.3% | 22.66% | 517.011 | 25.9% | 4057.753 | 45.9% | 7191.153 | 43% | 6736.81 | 0.22% | 34.4674 | 0.211% | 33.05737 | 0.2368% | 0.019% | 2.97673 | 21.38% | 32.856784 | 91.08% | 92.05% | 170 | 9.6% | 22.2% | 23.01% | 34.11696 | 35.361768 | 1.5 |  | 1988.66
| 3 | Димитър Цончев | 18500 | 2 | 16753 | 0.3 | 3.7 | 16867 | 4.4 | 16948 | 7.4% | 15694 | 78.4% | 12304.096 | 19.5% | 3060.33 | 2.1% | 21.77% | 329.574 | 26.1% | 4096.134 | 46% | 7219.24 | 43% | 6748.42 | 0.224% | 35.15456 | 0.23% | 36.0962 | 0.2196% | 0.02% | 3.1388 | 21.58% | 31.3613508 | 91.39% | 90.98% | 159 | 8.6% | 21.56% | 22.04% | 31.3322856 | 32.0298504 | 1.55 |  | 2147.66
| Общо |  | 42080 |  | 45498 |  |  | 45754 |  | 50254 | 7.27% | 46601 | 72.85% | 33948.817 | 23.24% | 10830.238 | 3.91% |  | 1821.945 | 25.64% | 11948.647 | 46.29% | 21573.193 | 43.33% | 20190.83 | 0.2269% | 105.74076 | 0.2246% | 104.66277 | 0.2313% | 0.01999% | 9.31593 | 21.61% | 96.7232525 | 91.18% | 91.44% | 492 | 9.045% | 21.99% | 22.38% | 98.4592395 | 100.1640235 |  | 1097.06 |  | 2147.66 | 0
17 | 1 | Николинка Мутафова | 17200 | 2 | 18901 | 0.3 | 4.4 | 18813 | 2.9 | 16965 | 7.2% | 15744 | 73.9% | 11634.816 | 23.7% | 3731.328 | 2.4% | 23.71% | 377.856 | 26.9% | 4235.136 | 45% | 7084.8 | 44% | 6927.36 | 0.234% | 36.84096 | 0.246% | 38.73024 | 0.2437% | 0.02% | 3.1488 | 21.73% | 34.198674 | 91.95% | 91.88% | 172 | 8.5% | 22.38% | 22.92% | 35.221644 | 36.071496 | 1.54 |  | 2319.66
| 2 | Иванка Копаранска | 19800 | 2 | 13223 | 0.3 | 4.1 | 13381 | 4.6 | 16971 | 6.9% | 15800 | 83.7% | 13224.6 | 14.3% | 2259.4 | 2% | 20.97% | 316 | 26.5% | 4187 | 45.4% | 7173.2 | 44% | 6952 | 0.25% | 39.5 | 0.262% | 41.396 | 0.265% | 0.021% | 3.318 | 21.81% | 38.315808 | 92.07% | 92.16% | 192 | 8.5% | 21.94% | 22.22% | 38.544192 | 39.036096 | 1.6 |  | 2511.66
| 3 | Мария Лачева | 14600 | 0 | 15819 | 0.3 | 5 | 15950 | 4.8 | 16951 | 7.1% | 15747 | 70% | 11022.9 | 26.6% | 4188.702 | 3.4% | 21.42% | 535.398 | 26.3% | 4141.461 | 45.1% | 7101.897 | 43% | 6771.21 | 0.242% | 38.10774 | 0.244% | 38.42268 | 0.2272% | 0.02% | 3.1494 | 20.87% | 30.766554 | 91.89% | 91.28% | 162 | 9% | 22.13% | 22.45% | 32.624046 | 33.09579 | 1.6 |  | 2673.66
| Общо |  | 51600 |  | 47943 |  |  | 48144 |  | 50887 | 7.067% | 47291 | 75.88% | 35882.316 | 21.53% | 10179.43 | 2.599% |  | 1229.254 | 26.57% | 12563.597 | 45.17% | 21359.897 | 43.67% | 20650.57 | 0.242% | 114.4487 | 0.2507% | 118.54892 | 0.2453% | 0.02033% | 9.6162 | 21.47% | 103.281036 | 91.98% | 91.8% | 526 | 8.654% | 22.15% | 22.53% | 106.389882 | 108.203382 |  | 0 |  | 2673.66 | 0
18 | 1 | Николинка Мутафова | 12282 | 0 | 15021 | 0.3 | 3.9 | 15236 | 5 | 16966 | 8.1% | 15592 | 66.3% | 10337.496 | 31.3% | 4880.296 | 2.4% | 22.03% | 374.208 | 27% | 4209.84 | 45.6% | 7109.952 | 43% | 6704.56 | 0.242% | 37.73264 | 0.24% | 37.4208 | 0.2543% | 0.02% | 3.1184 | 21.26% | 34.938684 | 91.75% | 92.22% | 180 | 8.7% | 22.23% | 22.41% | 36.532782 | 36.828594 | 1.55 |  | 2853.66
| 2 | Димитър Цончев | 19900 | 1 | 14884 | 0.5 | 5.8 | 14809 | 5.4 | 16923 | 7.6% | 15637 | 74.5% | 11649.565 | 23.2% | 3627.784 | 2.3% | 30.45% | 359.651 | 28.2% | 4409.634 | 44.4% | 6942.828 | 44% | 6880.28 | 0.227% | 35.49599 | 0.221% | 34.55777 | 0.2351% | 0.021% | 3.28377 | 21.82% | 32.5790056 | 90.58% | 91.15% | 163 | 8.4% | 22.42% | 22.48% | 33.4748536 | 33.5644384 | 1.55 |  | 3016.66
| 3 | Мария Лачева | 14200 | 0 | 15427 | 0.6 | 5.2 | 16222 | 5.2 | 16923 | 6.5% | 15823 | 57.6% | 9114.048 | 41% | 6487.43 | 1.4% | 28.69% | 221.522 | 28.2% | 4462.086 | 44.8% | 7088.704 | 44% | 6962.12 | 0.225% | 35.60175 | 0.23% | 36.3929 | 0.2279% | 0.021% | 3.32283 | 21.59% | 32.3059806 | 90.96% | 90.87% | 163 | 8.2% | 21.88% | 22.02% | 32.7399192 | 32.9494068 | 1.6 |  | 3179.66
| Общо |  | 46382 |  | 45332 |  |  | 46267 |  | 50812 | 7.401% | 47052 | 66.1% | 31101.109 | 31.87% | 14995.51 | 2.03% |  | 955.381 | 27.8% | 13081.56 | 44.93% | 21141.484 | 43.67% | 20546.96 | 0.2313% | 108.83038 | 0.2303% | 108.37147 | 0.239% | 0.02067% | 9.725 | 21.56% | 99.8236702 | 91.11% | 91.44% | 506 | 8.442% | 22.18% | 22.3% | 102.7475548 | 103.3424392 |  | 0 |  | 3179.66 | 0
19 | 1 | Николинка Мутафова | 3756 | 1 | 16579 | 1 | 5.6 | 16819 | 4.5 | 16782 | 6.9% | 15624 | 75.7% | 11827.368 | 22.9% | 3577.896 | 1.4% | 24.58% | 218.736 | 25.3% | 3952.872 | 47.3% | 7390.152 | 44% | 6874.56 | 0.239% | 37.34136 | 0.24% | 37.4976 | 0.272% | 0.021% | 3.28104 | 21.67% | 38.3099596 | 91.34% | 92.37% | 193 | 8.4% | 22.18% | 21.19% | 39.2115784 | 37.4613772 | 1.55 | 1108.24 | 2264.42
| 2 | Димитър Цончев | 19700 | 4 | 12832 | 0.9 | 6.1 | 12844 | 6.5 | 16841 | 7.3% | 15612 | 73.5% | 11474.82 | 24.4% | 3809.328 | 2.1% | 23.52% | 327.852 | 25% | 3903 | 47.8% | 7462.536 | 44% | 6869.28 | 0.228% | 35.59536 | 0.238% | 37.15656 | 0.2545% | 0.021% | 3.27852 | 21.93% | 35.6783556 | 91.26% | 91.84% | 178 | 8.6% | 22.41% | 21.44% | 36.4592772 | 34.8811648 | 1.58 |  | 2442.42
| 3 | Цвета Владова | 17700 | 0 | 13215 | 1.5 | 6.4 | 13544 | 5.6 | 13904 | 7% | 12931 | 74.9% | 9685.319 | 23.2% | 2999.992 | 1.9% | 25.1% | 245.689 | 23.6% | 3051.716 | 48% | 6206.88 | 43% | 5560.33 | 0.246% | 31.81026 | 0.246% | 31.81026 | 0.2509% | 0.021% | 2.71551 | 22.56% | 29.996904 | 91.55% | 91.72% | 145 | 8.3% | 22.36% | 22.09% | 29.730974 | 29.3719685 | 1.55 |  | 2587.42
| Общо |  | 41156 |  | 42626 |  |  | 43207 |  | 47527 | 7.071% | 44167 | 74.69% | 32987.507 | 23.52% | 10387.216 | 1.794% |  | 792.277 | 24.7% | 10907.588 | 47.68% | 21059.568 | 43.71% | 19304.17 | 0.2372% | 104.74698 | 0.241% | 106.46442 | 0.2596% | 0.021% | 9.27507 | 22.02% | 103.9852192 | 91.38% | 92% | 516 | 8.441% | 22.31% | 21.54% | 105.4018296 | 101.7145105 |  | 1108.24 |  | 2587.42 | 0
20 | 1 | Николинка Мутафова | 3935 | 1 | 16451 | 0.6 | 4.8 | 17073 | 5.2 | 15376 | 7.5% | 14223 | 78.8% | 11207.724 | 19.6% | 2787.708 | 1.6% | 21.45% | 227.568 | 24.2% | 3441.966 | 48.9% | 6955.047 | 43% | 6115.89 | 0.231% | 32.85513 | 0.243% | 34.56189 | 0.2732% | 0.021% | 2.98683 | 21.01% | 33.6693654 | 91.45% | 92.4% | 174 | 7.9% | 22.38% | 22.34% | 35.8648452 | 35.8007436 | 1.5 |  | 2761.42
| 2 | Димитър Цончев | 19800 | 6 | 15031 | 0.6 | 5.7 | 15240 | 5 | 15455 | 6.8% | 14404 | 76.5% | 11019.06 | 20.1% | 2895.204 | 3.4% | 23.98% | 489.736 | 24% | 3456.96 | 49% | 7057.96 | 42% | 6049.68 | 0.226% | 32.55304 | 0.215% | 30.9686 | 0.2168% | 0.019% | 2.73676 | 22.08% | 28.7642784 | 91.24% | 91.32% | 143 | 8.9% | 21.87% | 21.58% | 28.4907051 | 28.1129134 | 1.5 |  | 2904.42
| 3 | Цвета Владова | 23300 | 3 | 18122 | 0.8 | 5.9 | 17864 | 3.8 | 15450 | 6.4% | 14461 | 71.7% | 10368.537 | 25.3% | 3658.633 | 3% | 22.56% | 433.83 | 24.2% | 3499.562 | 48.1% | 6955.741 | 43% | 6218.23 | 0.234% | 33.83874 | 0.229% | 33.11569 | 0.253% | 0.019% | 2.74759 | 22.09% | 33.2045835 | 91.78% | 92.57% | 165 | 8.9% | 22.51% | 21.63% | 33.8359065 | 32.5131345 | 1.5 |  | 3069.42
| Общо |  | 47035 |  | 49604 |  |  | 50177 |  | 46281 | 6.899% | 43088 | 75.65% | 32595.321 | 21.68% | 9341.545 | 2.672% |  | 1151.134 | 24.13% | 10398.488 | 48.66% | 20968.748 | 42.67% | 18383.8 | 0.2303% | 99.24691 | 0.2289% | 98.64618 | 0.2475% | 0.01966% | 8.47118 | 21.73% | 95.6382273 | 91.5% | 92.14% | 482 | 8.539% | 22.25% | 21.85% | 98.1914568 | 96.4267915 |  | 0 |  | 3069.42 | 0
21 | 1 | Иванка Копаранска | 5994 | 1 | 12094 | 1.4 | 5.2 | 12313 | 5.3 | 15928 | 7.4% | 14749 | 80.1% | 11813.949 | 16.1% | 2374.589 | 3.8% | 20.5% | 560.462 | 23.8% | 3510.262 | 48.5% | 7153.265 | 44% | 6489.56 | 0.253% | 37.31497 | 0.252% | 37.16748 | 0.2674% | 0.021% | 3.09729 | 21.61% | 34.9602258 | 91.76% | 92.23% | 177 | 8.6% | 22.46% | 21.76% | 36.3353388 | 35.2028928 | 1.5 | 1100.02 | 2146.4
| 2 | Мария Лачева | 23000 | 4 | 15579 | 0.6 | 4.1 | 15370 | 5 | 16771 | 6.8% | 15631 | 72.8% | 11379.368 | 22% | 3438.82 | 5.2% | 20.82% | 812.812 | 24% | 3751.44 | 48% | 7502.88 | 44% | 6877.64 | 0.26% | 40.6406 | 0.256% | 40.01536 | 0.274% | 0.021% | 3.28251 | 21.96% | 38.9385936 | 91.88% | 92.42% | 194 | 8.6% | 22.3% | 21.63% | 39.541468 | 38.3534508 | 1.6 |  | 2340.4
| 3 | Цвета Владова | 16800 | 2 | 16961 | 0.6 | 3.9 | 17053 | 5 | 16722 | 7% | 15551 | 74.2% | 11538.842 | 20.2% | 3141.302 | 5.6% | 21.1% | 870.856 | 24.1% | 3747.791 | 47.1% | 7324.521 | 44% | 6842.44 | 0.263% | 40.89913 | 0.265% | 41.21015 | 0.2722% | 0.022% | 3.42122 | 22.1% | 37.20756 | 91.79% | 92.01% | 184 | 8.5% | 23.11% | 22.68% | 38.907996 | 38.184048 | 1.55 |  | 2524.4
| Общо |  | 45794 |  | 44634 |  |  | 44736 |  | 49421 | 7.061% | 45931 | 75.62% | 34732.159 | 19.5% | 8954.711 | 4.886% |  | 2244.13 | 23.97% | 11009.493 | 47.86% | 21980.666 | 44% | 20209.64 | 0.2588% | 118.8547 | 0.2578% | 118.39299 | 0.2712% | 0.02134% | 9.80102 | 21.89% | 111.1063794 | 91.81% | 92.22% | 555 | 8.567% | 22.63% | 22.03% | 114.7848028 | 111.7403916 |  | 1100.02 |  | 2524.4 | 0
22 | 1 | Иванка Копаранска | 5564 | 1 | 16840 | 0.6 | 4 | 16912 | 4.4 | 16875 | 7.6% | 15593 | 65.2% | 10166.636 | 29.1% | 4537.563 | 5.7% | 20.21% | 888.801 | 24% | 3742.32 | 48% | 7484.64 | 43% | 6704.99 | 0.263% | 41.00959 | 0.268% | 41.78924 | 0.2674% | 0.024% | 3.74232 | 21.62% | 36.1620444 | 91.15% | 91.12% | 183 | 8.6% | 22.69% | 22.96% | 37.9517478 | 38.4033552 | 1.58 | 1112.78 | 1594.62
| 2 | Мария Лачева | 19200 | 6 | 16101 | 0.5 | 4.5 | 15662 | 5.1 | 16812 | 7.5% | 15551 | 60.5% | 9408.355 | 37.3% | 5800.523 | 2.2% | 26.92% | 342.122 | 24% | 3732.24 | 47.4% | 7371.174 | 44% | 6842.44 |  | 0 | 0.25% | 38.8775 | 0.2524% | 0.022% | 3.42122 | 21.66% | 34.881264 | 91.29% | 91.37% | 176 | 8.5% | 22.25% | 22.75% | 35.8314 | 36.6366 | 1.6 |  | 1770.62
| 3 | Николинка Мутафова | 21900 | 1 | 14809 | 0.6 | 5.5 | 15241 | 5.3 | 16827 | 6.7% | 15700 | 60.5% | 9498.5 | 36.7% | 5761.9 | 2.8% | 31.51% | 439.6 |  | 0 |  | 0 | 44% | 6908 |  | 0 | 0.244% | 38.308 | 0.022% | 0.022% | 3.454 | 21.49% | 32.0862892 | 91.08% | 0% | 163 | 8.4% |  |  | 0 | 0 | 1.55 |  | 1933.62
| Общо |  | 46664 |  | 47750 |  |  | 47815 |  | 50514 | 7.267% | 46844 | 62.06% | 29073.491 | 34.37% | 16099.986 | 3.566% |  | 1670.523 | 15.96% | 7474.56 | 31.71% | 14855.814 | 43.67% | 20455.43 | 0.08755% | 41.00959 | 0.254% | 118.97474 | 0.1802% | 0.02267% | 10.61754 | 21.59% | 103.1295976 | 91.17% | 87.55% | 522 | 8.504% | 14.99% | 15.24% | 73.7831478 | 75.0399552 |  | 1112.78 |  | 1933.62 | 0