## Януари
Дата | Смяна | Диспечер | Подадена руда от МГТЛ за денонощието | Състояние на склад №2 | Натрошена руда от Цех ССТ | Класа + 15,0мм. | Класа + 12,5мм. | Превозена руда до междинни бункери | Състояние на междинни бункери | Преработена руда в цех МФЦ | Влага на преработената руда | Суха преработена руда | Грано диорити |  | Дайки |  | Шисти | Показания на Гранулометър PSI500i руда, +0,20мм |  | Смилане класа + 0,20мм |  | Смилане класа -0,08мм |  | Плътност на пулпа |  | Съдържание на мед в рудите по Куриер | Метал мед в рудите по Куриер | Коригирана съдържание на мед в рудите | Съдържание на мед в отпадъка по Куриер | Метал мед в отпадъка по Куриер | Съдържание на мед в медния к-т Куриер | Метал мед в концентрата по Куриер | Технологично извличане по Куриер | Товарно извличане | Добит меден концентрат | Влага на медния концентрат | Съдържание на мед в медния к-т | Съдържание на мед в медния к-т /химия-товарен/ | Метал мед в медния концентрат | Метал мед в медния концентрат /химия/ | Литрово тегло в сгъстителя | Меден концентра, автомобилна везна | Меден концентрат в склад | Меден концентрат в склад | Добит молибденов концентрат | Съдържание на Мо в молибденовия к-т | последни данни за съдържания в 8-ма пречистка |  | последни данни за съдържания във 2-ра пречистка
|  |  | тона | метра | тона | % | % | тона | метра | тона | % | тона | % |  | % |  | % | % |  | % |  | % |  | % |  | % | % | % | % | тона | % | тона | % | % | тона | % | % | % | тона | тона | кг/литър | тон | тон | тон | кг. | % | Мо % | Cu % | Мо % | Cu %
1488.04
1 | 1 | Димитър Цончев | 15768 | 1 | 15694 | 2.4 | 4.8 | 17126 | 6.1 | 15129 | 7.9% | 13934 | 55.9% | 7789.106 | 39.9% | 5559.666 | 4.2% | 20.19% | 585.228 | 18.6% | 2591.724 | 52.1% | 7259.614 | 37% | 5155.58 | 0.248% | 34.55632 | 0.272% | 0.03% | 4.1802 | 21.15% | 34.91019 | 88.03% | 89.1% | 180 | 8.3% | 20.43% | 20.55% | 33.721758 | 33.91983 | 1.55 |  | 1668.04
| 2 | Георги Томов | 18500 | 2 | 14303 | 2.6 | 4 | 15594 | 6.2 | 15357 | 8.5% | 14052 | 70.9% | 9962.868 | 24.3% | 3414.636 | 4.8% |  | 674.496 | 17.5% | 2459.1 | 53.8% | 7559.976 | 36% | 5058.72 | 0.262% | 36.81624 | 0.2734% | 0.031% | 4.35612 | 21.66% | 34.683075 | 88.29% | 88.79% | 175 | 8.5% | 21.27% | 21.83% | 34.0585875 | 34.9552875 | 1.55 |  | 1843.04
| 3 | Николинка Мутафова | 17022 | 0 | 15083 | 2.3 | 5.3 | 16438 | 5.8 | 15521 | 9.5% | 14047 | 73.3% | 10296.451 | 18.9% | 2654.883 | 7.8% |  | 1095.666 | 18.2% | 2556.554 | 53.7% | 7543.239 | 38% | 5337.86 | 0.243% | 34.13421 | 0.261% | 0.03% | 4.2141 | 21.57% | 33.4276761 | 87.78% | 88.63% | 169 | 8.3% | 20.94% | 21.31% | 32.4513462 | 33.0247463 | 1.55 |  | 2012.04
| Общо |  | 51290 |  | 45080 |  |  | 49158 |  | 46007 | 8.64% | 42033 | 66.73% | 28048.425 | 27.67% | 11629.185 | 5.604% |  | 2355.39 | 18.1% | 7607.378 | 53.2% | 22362.829 | 37% | 15552.16 | 0.251% | 105.50677 | 0.2688% | 0.03033% | 12.75042 | 21.46% | 103.0209411 | 88.04% | 88.84% | 524 | 8.367% | 20.88% | 21.23% | 100.2316917 | 101.8998638 |  | 0 |  | 2012.04 | 0
2 | 1 | Димитър Цончев | 5711 | 0 | 11636 | 1.6 | 6.6 | 12562 | 7 | 16160 | 8.7% | 14754 | 62.7% | 9250.758 | 32.3% | 4765.542 | 5% | 22.6% | 737.7 | 19.3% | 2847.522 | 53.2% | 7849.128 | 38% | 5606.52 | 0.237% | 34.96698 | 0.258% | 0.029% | 4.27866 | 21.64% | 34.9633152 | 87.88% | 88.88% | 176 | 8.2% | 20.91% | 21.76% | 33.7838688 | 35.1571968 | 1.6 | 1120.04 | 1068
| 2 | Иванка Копаранска | 18500 | 3 | 14132 | 1.5 | 5.1 | 15743 | 6.7 | 16138 | 8.2% | 14815 | 59.1% | 8755.665 | 34.9% | 5170.435 | 6% | 22.7% | 888.9 | 21.3% | 3155.595 | 50.6% | 7496.39 | 37% | 5481.55 | 0.24% | 35.556 | 0.2489% | 0.028% | 4.1482 | 21.5% | 32.97756 | 88.45% | 88.87% | 168 | 8.7% | 21.34% | 22.06% | 32.7321456 | 33.8365104 | 1.6 |  | 1236
| 3 | Николинка Мутафова | 20214 | 0 | 16348 | 2.8 | 5.9 | 17496 | 6.4 | 16211 | 8.3% | 14865 | 69.6% | 10346.04 | 22.8% | 3389.22 | 7.6% | 21.77% | 1129.74 | 23.8% | 3537.87 | 47.6% | 7075.74 | 39% | 5797.35 | 0.229% | 34.04085 | 0.2492% | 0.028% | 4.1622 | 21.74% | 33.020886 | 87.89% | 88.88% | 166 | 8.5% | 21.65% | 22.43% | 32.884185 | 34.068927 | 1.6 |  | 1402
| Общо |  | 44425 |  | 42116 |  |  | 45801 |  | 48509 | 8.4% | 44434 | 63.81% | 28352.463 | 29.99% | 13325.197 | 6.203% |  | 2756.34 | 21.47% | 9540.987 | 50.46% | 22421.258 | 38% | 16885.42 | 0.2353% | 104.56383 | 0.252% | 0.02833% | 12.58906 | 21.63% | 100.9617612 | 88.08% | 88.88% | 510 | 8.462% | 21.3% | 22.08% | 99.4001994 | 103.0626342 |  | 1120.04 |  | 1402 | 0
3 | 1 | Димитър Цончев | 3899 | 0 | 8147 | 2.3 | 5 | 9962 | 8.5 | 16143 | 7.6% | 14916 | 59.6% | 8889.936 | 37.8% | 5638.248 | 2.6% | 18.73% | 387.816 | 21% | 3132.36 | 50.1% | 7472.916 | 39% | 5817.24 | 0.244% | 36.39504 | 0.2613% | 0.028% | 4.17648 | 21.17% | 34.5172616 | 88.64% | 89.4% | 178 | 8.4% | 21.34% | 21.48% | 34.7944432 | 35.0227104 | 1.58 | 1000.34 | 579.66
| 2 | Иванка Копаранска | 20366 | 2 | 14795 | 2 | 5 | 16667 | 7.8 | 16116 | 7.9% | 14843 | 61.4% | 9113.602 | 35.9% | 5328.637 | 2.7% | 20.43% | 400.761 | 20.3% | 3013.129 | 50.7% | 7525.401 | 39% | 5788.77 | 0.247% | 36.66221 | 0.2749% | 0.027% | 4.00761 | 21.08% | 36.7599364 | 89.18% | 90.29% | 191 | 8.7% | 21.1% | 21.08% | 36.794813 | 36.7599364 | 1.6 |  | 770.66
| 3 | Цвета Владова | 17375 | 1 | 16111 | 1.7 | 5 | 17673 | 7.5 | 16130 | 8.6% | 14743 | 54% | 7961.22 | 39.7% | 5852.971 | 6.3% | 20.5% | 928.809 | 22.4% | 3302.432 | 48.9% | 7209.327 | 39% | 5749.77 | 0.236% | 34.79348 | 0.2669% | 0.027% | 3.98061 | 21.56% | 35.6675704 | 88.67% | 90% | 181 | 8.6% | 21.38% | 21.53% | 35.3697892 | 35.6179402 | 1.6 |  | 951.66
| Общо |  | 41640 |  | 39053 |  |  | 44302 |  | 48389 | 8.033% | 44502 | 58.35% | 25964.758 | 37.8% | 16819.856 | 3.859% |  | 1717.386 | 21.23% | 9447.921 | 49.9% | 22207.644 | 39% | 17355.78 | 0.2424% | 107.85073 | 0.2677% | 0.02733% | 12.1647 | 21.27% | 106.9447684 | 88.84% | 89.9% | 550 | 8.57% | 21.27% | 21.36% | 106.9590454 | 107.400587 |  | 1000.34 |  | 951.66 | 0
4 | 1 | Георги Томов | 12100 | 0 | 15839 | 1.6 | 3.9 | 17263 | 7 | 16115 | 8.2% | 14794 | 58.1% | 8595.314 | 36.6% | 5414.604 | 5.3% | 20.7% | 784.082 | 20.3% | 3003.182 | 50% | 7397 | 39% | 5769.66 | 0.245% | 36.2453 | 0.2501% | 0.028% | 4.14232 | 21.42% | 32.9987952 | 88.69% | 88.92% | 168 | 8.3% | 21.33% | 21.33% | 32.8601448 | 32.8601448 | 1.55 |  | 1119.66
| 2 | Иванка Копаранска | 19265 | 2 | 15284 | 0.9 | 4.4 | 17470 | 6.7 | 16166 | 8.5% | 14792 | 63.8% | 9437.296 | 30.1% | 4452.392 | 6.1% | 20.57% | 902.312 | 19.9% | 2943.608 | 51.6% | 7632.672 | 38% | 5620.96 | 0.245% | 36.2404 | 0.2683% | 0.028% | 4.14176 | 22.2% | 35.993304 | 88.68% | 89.68% | 177 | 8.4% | 21.92% | 22.49% | 35.5393344 | 36.4634868 | 1.6 |  | 1296.66
| 3 | Цвета Владова | 17875 | 1 | 15652 | 1.2 | 5.3 | 17476 | 6.2 | 16148 | 8.2% | 14824 | 72.4% | 10732.576 | 25.5% | 3780.12 | 2.1% | 20.66% | 311.304 | 20.5% | 3038.92 | 50% | 7412 | 39% | 5781.36 | 0.25% | 37.06 | 0.2866% | 0.028% | 4.15072 | 21.76% | 38.5839616 | 88.91% | 90.35% | 194 | 8.6% | 21.62% | 21.18% | 38.3357192 | 37.5555288 | 1.6 |  | 1490.66
| Общо |  | 49240 |  | 46775 |  |  | 52209 |  | 48429 | 8.3% | 44410 | 64.77% | 28765.186 | 30.73% | 13647.116 | 4.498% |  | 1997.698 | 20.23% | 8985.71 | 50.53% | 22441.672 | 38.67% | 17171.98 | 0.2467% | 109.5457 | 0.2683% | 0.028% | 12.4348 | 21.79% | 107.5760608 | 88.76% | 89.68% | 539 | 8.441% | 21.62% | 21.67% | 106.7351984 | 106.8791604 |  | 0 |  | 1490.66 | 0
5 | 1 | Георги Томов | 12600 | 0 | 15540 | 1.2 | 4.6 | 17368 | 6 | 16152 | 7.9% | 14876 | 72.3% | 10755.348 | 25.4% | 3778.504 | 2.2% | 20.44% | 327.272 | 20.2% | 3004.952 | 51.6% | 7676.016 | 39% | 5801.64 | 0.248% | 36.89248 | 0.2565% | 0.029% | 4.31404 | 21.77% | 35.3346693 | 88.42% | 88.82% | 177 | 8.3% | 20.85% | 21.69% | 33.8414265 | 35.2048221 | 1.65 |  | 1667.66
| 2 | Николинка Мутафова | 18255 | 2 | 15522 | 1.6 | 5.4 | 17479 | 5.5 | 16149 | 8.6% | 14760 | 68.6% | 10125.36 | 23.5% | 3468.6 | 7.9% | 20.49% | 1166.04 | 20% | 2952 | 51.4% | 7586.64 | 38% | 5608.8 | 0.258% | 38.0808 | 0.2751% | 0.029% | 4.2804 | 21.23% | 35.938144 | 88.88% | 89.58% | 184 | 8% | 21.46% | 21.41% | 36.327488 | 36.242848 | 1.65 |  | 1851.66
| 3 | Цвета Владова | 17795 | 1 | 15273 | 1.3 | 3.3 | 16953 | 5.6 | 16101 | 7.8% | 14845 | 52.8% | 7838.16 | 33.4% | 4958.23 | 13.8% | 21.12% | 2048.61 | 20.6% | 3058.07 | 50.5% | 7496.725 | 39% | 5789.55 | 0.245% | 36.37025 | 0.2835% | 0.029% | 4.30505 | 21.76% | 38.5417472 | 88.28% | 89.89% | 194 | 8.7% | 21.33% | 21.74% | 37.7801226 | 38.5063228 | 1.6 |  | 2045.66
| Общо |  | 48650 |  | 46335 |  |  | 51800 |  | 48402 | 8.1% | 44481 | 64.56% | 28718.868 | 27.44% | 12205.334 | 7.963% |  | 3541.922 | 20.27% | 9015.022 | 51.17% | 22759.381 | 38.67% | 17199.99 | 0.2503% | 111.34353 | 0.2717% | 0.029% | 12.89949 | 21.59% | 109.8145605 | 88.53% | 89.45% | 555 | 8.34% | 21.21% | 21.61% | 107.9490371 | 109.9539929 |  | 0 |  | 2045.66 | 0
6 | 1 | Георги Томов | 5200 | 0 | 9029 | 2.7 | 4.8 | 10313 | 7.5 | 16161 | 8.4% | 14803 | 55.2% | 8171.256 | 32.6% | 4825.778 | 12.2% | 20.45% | 1805.966 | 20.6% | 3049.418 | 51.2% | 7579.136 | 39% | 5773.17 | 0.255% | 37.74765 | 0.2724% | 0.029% | 4.29287 | 21.03% | 36.0620337 | 88.75% | 89.48% | 187 | 8.3% | 21.01% | 20.98% | 36.0277379 | 35.9762942 | 1.55 | 1004.3 | 1228.36
| 2 | Николинка Мутафова | 19655 | 2 | 14497 | 1.9 | 5.4 | 15896 | 7.4 | 16300 | 9.1% | 14817 | 72.6% | 10757.142 | 19.2% | 2844.864 | 8.2% | 21.46% | 1214.994 | 20.9% | 3096.753 | 50.5% | 7482.585 | 38% | 5630.46 | 0.239% | 35.41263 | 0.2575% | 0.029% | 4.29693 | 21.96% | 34.5984192 | 87.98% | 88.86% | 172 | 8.4% | 21.49% | 22.61% | 33.8579248 | 35.6225072 | 1.6 |  | 1400.36
| 3 | Димитър Цончев | 16170 | 1 | 14228 | 1.6 | 5.8 | 16477 | 7.5 | 16309 | 7.5% | 15086 | 68.1% | 10273.566 | 25.2% | 3801.672 | 6.7% | 21.31% | 1010.762 | 21.1% | 3183.146 | 50.4% | 7603.344 | 38% | 5732.68 | 0.244% | 36.80984 | 0.241% | 0.029% | 4.37494 | 22.33% | 32.9313908 | 88.23% | 88.09% | 161 | 8.4% | 21.69% | 23.38% | 31.9875444 | 34.4798888 | 1.6 |  | 1561.36
| Общо |  | 41025 |  | 37754 |  |  | 42686 |  | 48770 | 8.333% | 44706 | 65.32% | 29201.964 | 25.66% | 11472.314 | 9.018% |  | 4031.722 | 20.87% | 9329.317 | 50.7% | 22665.065 | 38.33% | 17136.31 | 0.246% | 109.97012 | 0.2569% | 0.029% | 12.96474 | 21.78% | 103.5918437 | 88.33% | 88.83% | 520 | 8.364% | 21.4% | 22.33% | 101.8732071 | 106.0786902 |  | 1004.3 |  | 1561.36 | 0
7 | 1 | Иванка Копаранска | 5400 | 0 | 13089 | 1.3 | 5 | 14605 | 7.7 | 16230 | 8.1% | 14915 | 58.6% | 8740.19 | 37% | 5518.55 | 4.4% | 21.25% | 656.26 | 21.4% | 3191.81 | 49.6% | 7397.84 | 38% | 5667.7 | 0.256% | 38.1824 | 0.2813% | 0.03% | 4.4745 | 21.94% | 38.3015356 | 88.4% | 89.46% | 191 | 8.6% | 21.47% | 21.99% | 37.4810378 | 38.3888226 | 1.68 | 1001.52 | 750.84
| 2 | Николинка Мутафова | 20335 | 4 | 14258 | 3.1 | 5.9 | 15584 | 7.8 | 16415 | 7.8% | 15135 | 73% | 11048.55 | 18.3% | 2769.705 | 8.7% | 21.55% | 1316.745 | 21.8% | 3299.43 | 49.1% | 7431.285 | 39% | 5902.65 | 0.255% | 38.59425 | 0.2508% | 0.03% | 4.5405 | 21.89% | 33.6860832 | 88.36% | 88.16% | 168 | 8.4% | 21.72% | 22.81% | 33.4244736 | 35.1018528 | 1.6 |  | 918.84
| 3 | Димитър Цончев | 20965 | 1 | 15004 | 3.5 | 8.2 | 17496 | 7.5 | 16322 | 7.5% | 15098 | 58.2% | 8787.036 | 34.4% | 5193.712 | 7.4% | 21.87% | 1117.252 | 21.8% | 3291.364 | 50.4% | 7609.392 | 39% | 5888.22 | 0.258% | 38.95284 | 0.2686% | 0.03% | 4.5294 | 21.63% | 37.3649598 | 88.49% | 88.96% | 189 | 8.6% | 20.85% | 23.17% | 36.017541 | 40.0252482 | 1.6 |  | 1107.84
| Общо |  | 46700 |  | 42351 |  |  | 47685 |  | 48967 | 7.799% | 45148 | 63.29% | 28575.776 | 29.86% | 13481.967 | 6.845% |  | 3090.257 | 21.67% | 9782.604 | 49.7% | 22438.517 | 38.67% | 17458.57 | 0.2563% | 115.72949 | 0.2668% | 0.03% | 13.5444 | 21.82% | 109.3525786 | 88.42% | 88.88% | 548 | 8.539% | 21.35% | 22.66% | 106.9230524 | 113.5159236 |  | 1001.52 |  | 1107.84 | 0
8 | 1 | Иванка Копаранска | 4597 | 0 | 9978 | 4.7 | 8 | 11331 | 8.7 | 15098 | 8% | 13890 | 73.9% | 10264.71 | 22.7% | 3153.03 | 3.4% | 20.75% | 472.26 | 20.5% | 2847.45 | 50.5% | 7014.45 | 37% | 5139.3 | 0.264% | 36.6696 | 0.2685% | 0.031% | 4.3059 | 21.49% | 33.391162 | 88.39% | 88.58% | 170 | 8.6% | 21.23% | 21.74% | 32.987174 | 33.779612 | 1.6 | 501.62 | 764.8 | -11.42
| 2 | Цвета Владова | 22298 | 1 | 14760 | 2.1 | 4.7 | 15659 | 8 | 15036 | 9% | 13683 | 69.4% | 9496.002 | 21.8% | 2982.894 | 8.8% | 20.5% | 1204.104 | 20.9% | 2859.747 | 50.6% | 6923.598 | 39% | 5336.37 | 0.254% | 34.75482 | 0.2875% | 0.031% | 4.24173 | 21.7% | 35.34713 | 87.92% | 89.35% | 179 | 9% | 21.55% | 22.7% | 35.102795 | 36.97603 | 1.6 |  | 943.8
| 3 | Димитър Цончев | 15855 | 1 | 14704 | 0.7 | 3.2 | 16400 | 7.7 | 15000 | 7.9% | 13815 | 68.3% | 9435.645 | 21% | 2901.15 | 10.7% | 20.44% | 1478.205 | 21% | 2901.15 | 50.7% | 7004.205 | 39% | 5387.85 | 0.264% | 36.4716 | 0.2761% | 0.031% | 4.28265 | 21.42% | 34.4193696 | 88.39% | 88.9% | 176 | 8.7% | 21.07% | 21.83% | 33.8569616 | 35.0781904 | 1.6 |  | 1119.8
| Общо |  | 42750 |  | 39442 |  |  | 43390 |  | 45134 | 8.3% | 41388 | 70.54% | 29196.357 | 21.84% | 9037.074 | 7.622% |  | 3154.569 | 20.8% | 8608.347 | 50.6% | 20942.253 | 38.33% | 15863.52 | 0.2607% | 107.89602 | 0.2773% | 0.031% | 12.83028 | 21.54% | 103.1576616 | 88.24% | 88.95% | 525 | 8.77% | 21.28% | 22.09% | 101.9469306 | 105.8338324 |  | 501.62 |  | 1119.8 | 0
9 | 1 | Иванка Копаранска | 3349 | 0 | 13259 | 1.3 | 4 | 14984 | 7.3 | 14929 | 8.1% | 13720 | 59.5% | 8163.4 | 24.2% | 3320.24 | 16.3% | 20.97% | 2236.36 | 21.2% | 2908.64 | 50.9% | 6983.48 | 40% | 5488 | 0.27% | 37.044 | 0.2728% | 0.033% | 4.5276 | 21.28% | 32.3747536 | 87.91% | 88.04% | 167 | 8.9% | 21.63% | 22.59% | 32.9072331 | 34.3677483 | 1.6 | 501.78 | 785.02
| 2 | Цвета Владова | 19106 | 3 | 13973 | 1.7 | 4.6 | 15076 | 7.3 | 14863 | 8.5% | 13600 | 53.6% | 7289.6 | 28.7% | 3903.2 | 17.7% | 20.99% | 2407.2 | 20.5% | 2788 | 48.4% | 6582.4 | 39% | 5304 | 0.254% | 34.544 | 0.3095% | 0.032% | 4.352 | 21.14% | 38.4086318 | 87.53% | 89.8% | 199 | 8.7% | 20.77% | 20.94% | 37.7363899 | 38.0452578 | 1.6 |  | 984.02
| 3 | Димитър Цончев | 19695 | 1 | 14726 | 1.6 | 4.3 | 16400 | 6.7 | 14948 | 8.3% | 13707 | 51% | 6990.57 | 30.8% | 4221.756 | 18.2% | 21.23% | 2494.674 | 22.3% | 3056.661 | 49.9% | 6839.793 | 39% | 5345.73 | 0.241% | 33.03387 | 0.2499% | 0.032% | 4.38624 | 21.24% | 31.027392 | 86.85% | 87.33% | 160 | 8.7% | 20.45% | 20.6% | 29.87336 | 30.09248 | 1.6 |  | 1144.02
| Общо |  | 42150 |  | 41958 |  |  | 46460 |  | 44740 | 8.3% | 41027 | 54.7% | 22443.57 | 27.9% | 11445.196 | 17.4% |  | 7138.234 | 21.34% | 8753.301 | 49.74% | 20405.673 | 39.33% | 16137.73 | 0.255% | 104.62187 | 0.2773% | 0.03233% | 13.26584 | 21.22% | 101.8107774 | 87.45% | 88.48% | 526 | 8.763% | 20.95% | 21.38% | 100.516983 | 102.5054861 |  | 501.78 |  | 1144.02 | 0
10 | 1 | Николинка Мутафова | 5564 | 0 | 9982 | 1.8 | 4.8 | 11529 | 7.8 | 14993 | 7.9% | 13809 | 55.7% | 7691.613 | 31.7% | 4377.453 | 12.6% | 21.14% | 1739.934 | 20.4% | 2817.036 | 51.7% | 7139.253 | 39% | 5385.51 | 0.243% | 33.55587 | 0.2618% | 0.032% | 4.41888 | 21.47% | 33.250589 | 86.96% | 87.91% | 170 | 8.9% | 20.49% | 21.19% | 31.732863 | 32.816953 | 1.6 | 501.98 | 812.04
| 2 | Иванка Копаранска | 20041 | 3 | 16579 | 1.8 | 5.2 | 17517 | 7.7 | 15965 | 7.3% | 14800 | 55.5% | 8214 | 33.7% | 4987.6 | 10.8% | 21.55% | 1598.4 | 22% | 3256 | 50% | 7400 | 39% | 5772 | 0.233% | 34.484 | 0.2622% | 0.031% | 4.588 | 21.63% | 34.6045392 | 86.82% | 88.31% | 176 | 9.1% | 21.39% | 21.78% | 34.2205776 | 34.8445152 | 1.65 |  | 988.04
| 3 | Цвета Владова | 18200 | 1 | 14162 | 2 | 4.5 | 15887 | 7.6 | 16199 | 7.4% | 15000 | 55.6% | 8340 | 25.6% | 3840 | 18.8% | 21.13% | 2820 | 21.6% | 3240 | 50.2% | 7530 | 39% | 5850 | 0.221% | 33.15 | 0.221% | 0.031% | 4.65 | 21.74% | 29.1507312 | 86.1% | 86.1% | 148 | 9.4% | 21.25% | 21.42% | 28.4937 | 28.7216496 | 1.6 |  | 1136.04
| Общо |  | 43805 |  | 40723 |  |  | 44933 |  | 47157 | 7.525% | 43609 | 55.6% | 24245.613 | 30.28% | 13205.053 | 14.12% |  | 6158.334 | 21.36% | 9313.036 | 50.61% | 22069.253 | 39% | 17007.51 | 0.232% | 101.18987 | 0.2479% | 0.03132% | 13.65688 | 21.62% | 97.0058594 | 86.63% | 87.5% | 494 | 9.121% | 21.06% | 21.47% | 94.4471406 | 96.3831178 |  | 501.98 |  | 1136.04 | 0
11 | 1 | Николинка Мутафова | 15275 | 0 | 16248 | 2.5 | 5 | 18637 | 6.8 | 16541 | 8.5% | 15135 | 57.4% | 8687.49 | 31.2% | 4722.12 | 11.4% | 21.92% | 1725.39 | 21.7% | 3284.295 | 50.5% | 7643.175 | 39% | 5902.65 | 0.233% | 35.26455 | 0.2409% | 0.032% | 4.8432 | 21.76% | 32.276608 | 86.39% | 86.85% | 163 | 9% | 21.32% | 21.65% | 31.623956 | 32.113445 | 1.55 |  | 1299.04
| 2 | Димитър Цончев | 20070 | 3 | 17197 | 2 | 4.3 | 18637 | 6.6 | 16951 | 7.2% | 15731 | 56.4% | 8872.284 | 30.9% | 4860.879 | 12.7% | 22.53% | 1997.837 | 23% | 3618.13 | 49.4% | 7771.114 | 39% | 6135.09 | 0.234% | 36.81054 | 0.234% | 0.033% | 5.19123 | 21.98% | 32.802952 | 86.03% | 86.03% | 164 | 9% | 21.19% | 21.35% | 31.623956 | 31.86274 | 1.6 |  | 1463.04
| 3 | Цвета Владова | 17200 | 1 | 14350 | 1.1 | 3.6 | 16753 | 6.5 | 17151 | 7.8% | 15813 | 68.2% | 10784.466 | 22.8% | 3605.364 | 9% | 21.15% | 1423.17 | 22.8% | 3605.364 | 50% | 7906.5 | 40% | 6325.2 | 0.25% | 39.5325 | 0.2377% | 0.03% | 4.7439 | 22.08% | 34.3964448 | 88.12% | 87.5% | 171 | 8.9% | 21.08% | 21.05% | 32.8386348 | 32.7919005 | 1.6 |  | 1634.04
| Общо |  | 52545 |  | 47795 |  |  | 54027 |  | 50643 | 7.828% | 46679 | 60.72% | 28344.24 | 28.25% | 13188.363 | 11.03% |  | 5146.397 | 22.51% | 10507.789 | 49.96% | 23320.789 | 39.34% | 18362.94 | 0.2391% | 111.60759 | 0.2375% | 0.03166% | 14.77833 | 21.94% | 99.4760048 | 86.88% | 86.8% | 498 | 8.966% | 21.2% | 21.35% | 96.0865468 | 96.7680855 |  | 0 |  | 1634.04 | 0
12 | 1 | Николинка Мутафова | 12900 | 0 | 15224 | 1.8 | 4.7 | 16379 | 6.8 | 16856 | 9.3% | 15288 | 57.5% | 8790.6 | 32% | 4892.16 | 10.5% | 20.43% | 1605.24 | 23.4% | 3577.392 | 49% | 7491.12 | 38% | 5809.44 | 0.269% | 41.12472 | 0.2733% | 0.033% | 5.04504 | 22.06% | 37.260443 | 87.86% | 88.06% | 185 | 8.7% | 21.75% | 22.35% | 36.7368375 | 37.7502675 | 1.65 |  | 1819.04
| 2 | Димитър Цончев | 18900 | 1 | 13977 | 1.4 | 5.3 | 15741 | 7 | 16562 | 8.3% | 15187 | 56.2% | 8535.094 | 33.7% | 5118.019 | 10.1% | 22.57% | 1533.887 | 21.3% | 3234.831 | 50.9% | 7730.183 | 39% | 5922.93 | 0.264% | 40.09368 | 0.2831% | 0.034% | 5.16358 | 21.81% | 39.2706498 | 87.26% | 88.13% | 197 | 8.6% | 21.01% | 21.14% | 37.8301858 | 38.0642612 | 1.6 |  | 2016.04
| 3 | Иванка Копаранска | 13800 | 0 | 14487 | 1.8 | 5.2 | 16160 | 6.9 | 16248 | 7.7% | 14997 | 50.8% | 7618.476 | 39.3% | 5893.821 | 9.9% | 22.56% | 1484.703 | 21.4% | 3209.358 | 51.6% | 7738.452 | 39% | 5848.83 | 0.258% | 38.69226 | 0.2743% | 0.033% | 4.94901 | 22.34% | 37.4472016 | 87.34% | 88.1% | 184 | 8.9% | 21.59% | 22.7% | 36.1900216 | 38.050648 | 1.6 |  | 2200.04
| Общо |  | 45600 |  | 43688 |  |  | 48280 |  | 49666 | 8.443% | 45472 | 54.86% | 24944.17 | 34.98% | 15904 | 10.17% |  | 4623.83 | 22.04% | 10021.581 | 50.49% | 22959.755 | 38.66% | 17581.2 | 0.2637% | 119.91066 | 0.2769% | 0.03333% | 15.15763 | 22.07% | 113.9782944 | 87.49% | 88.1% | 566 | 8.73% | 21.45% | 22.06% | 110.7570449 | 113.8651767 |  | 0 |  | 2200.04 | 0
13 | 1 | Цвета Владова | 6000 | 0 | 10244 | 2.1 | 4 | 10656 | 8.1 | 14831 | 8.3% | 13600 | 67.6% | 9193.6 | 27.4% | 3726.4 | 5% | 21.62% | 680 | 21.4% | 2910.4 | 50.6% | 6881.6 | 40% | 5440 | 0.256% | 34.816 | 0.3069% | 0.033% | 4.488 | 21.47% | 37.7365308 | 87.24% | 89.38% | 194 | 9.4% | 21.19% | 22.38% | 37.2443916 | 39.3359832 | 1.7 | 1000.24 | 1393.8
| 2 | Димитър Цончев | 20100 | 2 | 13300 | 2.4 | 4.4 | 14731 | 8 | 14710 | 7.6% | 13592 | 57.2% | 7774.624 | 35.5% | 4825.16 | 7.3% | 21.15% | 992.216 | 21.6% | 2935.872 | 50.9% | 6918.328 | 39% | 5300.88 | 0.255% | 34.6596 | 0.2598% | 0.033% | 4.48536 | 21.79% | 31.3547205 | 87.19% | 87.43% | 159 | 9.5% | 21.42% | 21.55% | 30.822309 | 31.0093725 | 1.6 |  | 1552.8
| 3 | Иванка Копаранска | 15200 | 1 | 13294 | 2 | 5 | 15162 | 7.5 | 14678 | 8% | 13504 | 53.6% | 7238.144 | 38% | 5131.52 | 8.4% | 21.87% | 1134.336 | 21.4% | 2889.856 | 51.3% | 6927.552 | 39% | 5266.56 | 0.248% | 33.48992 | 0.2669% | 0.032% | 4.32128 | 21.91% | 33.0063195 | 87.22% | 88.15% | 165 | 8.7% | 21.06% | 21.74% | 31.725837 | 32.750223 | 1.6 |  | 1717.8
| Общо |  | 41300 |  | 36838 |  |  | 40549 |  | 44219 | 7.968% | 40696 | 59.48% | 24206.368 | 33.62% | 13683.08 | 6.896% |  | 2806.552 | 21.47% | 8736.128 | 50.93% | 20727.48 | 39.33% | 16007.44 | 0.253% | 102.96552 | 0.2779% | 0.03267% | 13.29464 | 21.72% | 102.0975708 | 87.22% | 88.38% | 518 | 9.208% | 21.22% | 21.89% | 99.7925376 | 103.0955787 |  | 1000.24 |  | 1717.8 | 0
14 | 1 | Цвета Владова | 3500 | 0 | 12758 | 2 | 4.2 | 13140 | 7.8 | 14500 | 9.1% | 13181 | 62.5% | 8238.125 | 29.4% | 3875.214 | 8.1% | 20.98% | 1067.661 | 20.8% | 2741.648 | 50% | 6590.5 | 39% | 5140.59 | 0.252% | 33.21612 | 0.2795% | 0.032% | 4.21792 | 22% | 33.16016 | 87.43% | 88.68% | 166 | 9.2% | 21.64% | 22.38% | 32.6175392 | 33.7329264 | 1.6 | 1009.54 | 851.06 | -23.2
| 2 | Георги Томов | 19400 | 2 | 12071 | 2.2 | 5.9 | 13150 | 8 | 14327 | 7.7% | 13224 | 63.6% | 8410.464 | 26.6% | 3517.584 | 9.8% | 21.05% | 1295.952 | 20.2% | 2671.248 | 52.5% | 6942.6 | 39% | 5157.36 | 0.251% | 33.19224 | 0.2748% | 0.031% | 4.09944 | 22.05% | 33.455142 | 87.77% | 88.85% | 166 | 8.6% | 21.25% | 21.69% | 32.24135 | 32.9089356 | 1.6 |  | 1017.06
| 3 | Иванка Копаранска | 18000 | 0 | 12333 | 1.4 | 6.3 | 14405 | 6.2 | 9505 | 8% | 8745 | 67% | 5859.15 | 27.6% | 2413.62 | 5.4% | 16.12% | 472.23 | 12.6% | 1101.87 | 56.1% | 4905.945 | 37% | 3235.65 | 0.228% | 19.9386 | 0.3028% | 0.029% | 2.53605 | 21.37% | 23.361684 | 87.4% | 90.54% | 120 | 8.9% | 21.9% | 23.06% | 23.94108 | 25.209192 | 1.55 |  | 1137.06
| Общо |  | 40900 |  | 37162 |  |  | 40695 |  | 38332 | 8.304% | 35150 | 64.03% | 22507.739 | 27.9% | 9806.418 | 8.068% |  | 2835.843 | 18.53% | 6514.766 | 52.46% | 18439.045 | 38.5% | 13533.6 | 0.2457% | 86.34696 | 0.2835% | 0.03088% | 10.85341 | 21.86% | 89.976986 | 87.55% | 89.23% | 452 | 8.9% | 21.56% | 22.29% | 88.7999692 | 91.851054 |  | 1009.54 |  | 1137.06 | 0
15 | 1 | Цвета Владова | 3100 | 0 | 11298 | 0.6 | 4 | 12084 | 5.7 | 10762 | 8.2% | 9880 | 62.8% | 6204.64 | 31.9% | 3151.72 | 5.3% | 17.83% | 523.64 | 11.7% | 1155.96 | 56.4% | 5572.32 | 37% | 3655.6 | 0.236% | 23.3168 | 0.2698% | 0.028% | 2.7664 | 18.67% | 20.5224374 | 88.27% | 89.74% | 122 | 9.9% | 21.73% | 22.65% | 23.8860506 | 24.897333 | 1.7 | 503.48 | 755.58
| 2 | Георги Томов | 24500 | 1 | 14042 | 1.7 | 5.1 | 15864 | 5.9 | 15475 | 7.9% | 14252 | 66.9% | 9534.588 | 25.2% | 3591.504 | 7.9% | 23.92% | 1125.908 | 24.1% | 3434.732 | 49% | 6983.48 | 40% | 5700.8 | 0.266% | 37.91032 | 0.2602% | 0.031% | 4.41812 | 21.02% | 32.8643496 | 88.48% | 88.22% | 172 | 9.1% | 20.89% | 21.18% | 32.6610972 | 33.1145064 | 1.6 |  | 927.58
| 3 | Николинка Мутафова | 12835 | 0 | 14570 | 1 | 5.5 | 15546 | 6.1 | 15647 | 8.2% | 14364 | 62.8% | 9020.592 | 31.3% | 4495.932 | 5.9% | 23.66% | 847.476 | 24.4% | 3504.816 | 49% | 7038.36 | 40% | 5745.6 | 0.272% | 39.07008 | 0.2673% | 0.032% | 4.59648 | 21.51% | 34.0963614 | 88.37% | 88.16% | 174 | 8.9% | 21.32% | 22.6% | 33.7951848 | 35.824164 | 1.58 |  | 1101.58
| Общо |  | 40435 |  | 39910 |  |  | 43494 |  | 41884 | 8.089% | 38496 | 64.32% | 24759.82 | 29.2% | 11239.156 | 6.486% |  | 2497.024 | 21.03% | 8095.508 | 50.9% | 19594.16 | 39.23% | 15102 | 0.2605% | 100.2972 | 0.2653% | 0.0306% | 11.781 | 20.6% | 87.4831484 | 88.39% | 88.59% | 468 | 9.234% | 21.27% | 22.09% | 90.3423326 | 93.8360034 |  | 503.48 |  | 1101.58 | 0
16 | 1 | Димитър Цончев | 4231 | 0 | 8719 | 1.5 | 4.9 | 9888 | 7.8 | 15772 | 7.8% | 14542 | 62.7% | 9117.834 | 31.1% | 4522.562 | 6.2% | 23.19% | 901.604 | 25.5% | 3708.21 | 47.6% | 6921.992 | 40% | 5816.8 | 0.272% | 39.55424 | 0.2699% | 0.032% | 4.65344 | 21.57% | 35.292834 | 88.37% | 88.28% | 180 | 9.1% | 21.14% | 21.92% | 34.589268 | 35.865504 | 1.6 | 510.18 | 771.4
| 2 | Георги Томов | 19700 | 2 | 12985 | 2.2 | 4.8 | 14189 | 8.7 | 16784 | 7.8% | 15475 | 65.3% | 10105.175 | 26.7% | 4131.825 | 8% | 22.55% | 1238 | 24.8% | 3837.8 | 47.9% | 7412.525 | 39% | 6035.25 | 0.266% | 41.1635 | 0.2608% | 0.032% | 4.952 | 21.7% | 36.058022 | 88.1% | 87.86% | 182 | 8.7% | 21.31% | 22.48% | 35.4099746 | 37.3541168 | 1.75 |  | 953.4
| 3 | Николинка Мутафова | 13854 | 1 | 13516 | 3 | 6.7 | 15208 | 9.2 | 16720 | 7.5% | 15466 | 64.9% | 10037.434 | 22.9% | 3541.714 | 12.2% | 23.66% | 1886.852 | 24.4% | 3773.704 | 48.6% | 7516.476 | 39% | 6031.74 | 0.266% | 41.13956 | 0.2922% | 0.031% | 4.79446 | 21.53% | 41.5023045 | 88.47% | 89.52% | 213 | 9.5% | 20.96% | 21.68% | 40.403544 | 41.791452 | 1.75 |  | 1166.4
| Общо |  | 37785 |  | 35220 |  |  | 39285 |  | 49276 | 7.698% | 45483 | 64.33% | 29260.443 | 26.81% | 12196.101 | 8.853% |  | 4026.456 | 24.89% | 11319.714 | 48.04% | 21850.993 | 39.32% | 17883.79 | 0.2679% | 121.8573 | 0.2744% | 0.03166% | 14.3999 | 21.6% | 112.8531605 | 88.31% | 88.59% | 575 | 9.122% | 21.14% | 22.03% | 110.4027866 | 115.0110728 |  | 510.18 |  | 1166.4 | 0
17 | 1 | Димитър Цончев | 5267 | 0 | 10603 | 4.9 | 8.4 | 12837 | 10 | 16375 | 8.1% | 15049 | 47.1% | 7088.079 | 40.6% | 6109.894 | 12.3% | 23.2% | 1851.027 | 23.5% | 3536.515 | 49.1% | 7389.059 | 41% | 6170.09 | 0.256% | 38.52544 | 0.2614% | 0.031% | 4.66519 | 22.04% | 35.8615044 | 88.01% | 88.27% | 179 | 9.1% | 21.31% | 21% | 34.6737141 | 34.16931 | 1.7 | 501.86 | 838.22 | -5.32
| 2 | Иванка Копаранска | 20200 | 2 | 13059 | 4.5 | 5.3 | 14296 | 10.4 | 16164 | 8% | 14871 | 59.8% | 8892.858 | 30.5% | 4535.655 | 9.7% | 22.6% | 1442.487 | 24% | 3569.04 | 47.9% | 7123.209 | 40% | 5948.4 | 0.238% | 35.39298 | 0.2373% | 0.029% | 4.31259 | 21.97% | 31.4843282 | 87.93% | 87.9% | 158 | 9.3% | 21.62% | 22.55% | 30.9827572 | 32.315503 | 1.6 |  | 996.22
| 3 | Николинка Мутафова | 15953 | 0 | 14581 | 1.9 | 5.6 | 15670 | 10.7 | 16510 | 7.7% | 15239 | 57.6% | 8777.664 | 30.9% | 4708.851 | 11.5% | 23.75% | 1752.485 | 23.6% | 3596.404 | 48.4% | 7375.676 | 39% | 5943.21 | 0.259% | 39.46901 | 0.2497% | 0.029% | 4.41931 | 21.47% | 33.9582402 | 88.92% | 88.5% | 174 | 9.1% | 21.26% | 21.91% | 33.6260916 | 34.6541706 | 1.6 |  | 1170.22
| Общо |  | 41420 |  | 38243 |  |  | 42803 |  | 49049 | 7.932% | 45159 | 54.83% | 24758.601 | 34% | 15354.4 | 11.17% |  | 5045.999 | 23.7% | 10701.959 | 48.47% | 21887.944 | 40% | 18061.7 | 0.2511% | 113.38743 | 0.2495% | 0.02967% | 13.39709 | 21.83% | 101.3040728 | 88.3% | 88.23% | 511 | 9.162% | 21.4% | 21.82% | 99.2825629 | 101.1389836 |  | 501.86 |  | 1170.22 | 0
18 | 1 | Димитър Цончев | 9831 | 0 | 12963 | 1.7 | 5.5 | 14849 | 11 | 16140 | 7.4% | 14946 | 61.7% | 9221.682 | 22.4% | 3347.904 | 15.9% | 23.91% | 2376.414 | 25.3% | 3781.338 | 48.1% | 7189.026 | 39% | 5828.94 | 0.25% | 37.365 | 0.2556% | 0.03% | 4.4838 | 21.81% | 34.2977517 | 88.12% | 88.39% | 173 | 9.1% | 21.44% | 22.05% | 33.7159008 | 34.6751685 | 1.6 |  | 1343.22
| 2 | Иванка Копаранска | 18600 | 0 | 14185 | 1.4 | 5 | 15600 | 10.6 | 15568 | 7.6% | 14385 | 62.9% | 9048.165 | 25.9% | 3725.715 | 11.2% | 22.43% | 1611.12 | 22.8% | 3279.78 | 48.8% | 7019.88 | 39% | 5610.15 | 0.246% | 35.3871 | 0.2548% | 0.03% | 4.3155 | 21.52% | 32.899776 | 87.93% | 88.35% | 168 | 9% | 21.15% | 21.37% | 32.33412 | 32.670456 | 1.6 |  | 1511.22
| 3 | Цвета Владова | 15200 | 1 | 15800 | 1.8 | 5.7 | 16438 | 9.9 | 15605 | 7.3% | 14466 | 64.6% | 9345.036 | 21.9% | 3168.054 | 13.5% | 21.84% | 1952.91 | 22.7% | 3283.782 | 48.9% | 7073.874 | 39% | 5641.74 | 0.253% | 36.59898 | 0.2604% | 0.03% | 4.3398 | 21.69% | 34.7005296 | 88.26% | 88.61% | 176 | 9.1% | 20.83% | 20.77% | 33.3246672 | 33.2286768 | 1.65 |  | 1687.22
| Общо |  | 43631 |  | 42948 |  |  | 46887 |  | 47313 | 7.433% | 43797 | 63.05% | 27614.883 | 23.38% | 10241.673 | 13.56% |  | 5940.444 | 23.62% | 10344.9 | 48.59% | 21282.78 | 39% | 17080.83 | 0.2497% | 109.35108 | 0.2569% | 0.03% | 13.1391 | 21.67% | 101.8980573 | 88.11% | 88.45% | 517 | 9.068% | 21.14% | 21.4% | 99.374688 | 100.5743013 |  | 0 |  | 1687.22 | 0
19 | 1 | Георги Томов | 12052 | 0 | 13743 | 1.3 | 5.4 | 15054 | 10 | 15593 | 7.8% | 14377 | 60.4% | 8683.708 | 29.2% | 4198.084 | 10.4% | 23.34% | 1495.208 | 22.3% | 3206.071 | 48.5% | 6972.845 | 38% | 5463.26 | 0.239% | 34.36103 | 0.257% | 0.031% | 4.45687 | 21.61% | 33.7215406 | 87.15% | 88.07% | 173 | 9.8% | 20.82% | 20.82% | 32.4887772 | 32.4887772 | 1.75 |  | 1860.22
| 2 | Иванка Копаранска | 15977 | 2 | 13079 | 1.2 | 5.5 | 14756 | 10.3 | 15584 | 7.9% | 14353 | 56.5% | 8109.445 | 33.4% | 4793.902 | 10.1% | 22.78% | 1449.653 | 23.1% | 3315.543 | 48.9% | 7018.617 | 39% | 5597.67 | 0.241% | 34.59073 | 0.2584% | 0.03% | 4.3059 | 22.14% | 33.6244608 | 87.67% | 88.52% | 168 | 9.6% | 21.59% | 22.16% | 32.7891648 | 33.6548352 | 1.6 |  | 2028.22
| 3 | Цвета Владова | 17600 | 0 | 14555 | 1.3 | 5.3 | 15927 | 10.2 | 15395 | 7.7% | 14210 | 58% | 8241.8 | 20.2% | 2870.42 | 21.8% | 21.66% | 3097.78 | 22.8% | 3239.88 | 48.9% | 6948.69 | 38% | 5399.8 | 0.25% | 35.525 | 0.2686% | 0.03% | 4.263 | 22.12% | 34.9863192 | 88.12% | 88.96% | 174 | 9.1% | 21.44% | 21.82% | 33.9107904 | 34.5118212 | 1.68 |  | 2202.22
| Общо |  | 45629 |  | 41377 |  |  | 45737 |  | 46572 | 7.8% | 42940 | 58.3% | 25034.953 | 27.63% | 11862.406 | 14.07% |  | 6042.641 | 22.73% | 9761.494 | 48.77% | 20940.152 | 38.33% | 16460.73 | 0.2433% | 104.47676 | 0.2613% | 0.03033% | 13.02577 | 21.96% | 102.3323206 | 87.65% | 88.52% | 515 | 9.498% | 21.28% | 21.6% | 99.1887324 | 100.6554336 |  | 0 |  | 2202.22 | 0
20 | 1 | Георги Томов | 3500 | 0 | 14372 | 1.1 | 4.4 | 15135 | 10 | 15289 | 7.3% | 14173 | 65.9% | 9340.007 | 26.3% | 3727.499 | 7.8% | 20.91% | 1105.494 | 21.4% | 3033.022 | 49% | 6944.77 | 38% | 5385.74 | 0.262% | 37.13326 | 0.2432% | 0.031% | 4.39363 | 21.88% | 31.5885936 | 88.29% | 87.38% | 159 | 9.2% | 20.83% | 21% | 30.0726876 | 30.31812 | 1.6 | 1003.64 | 1357.58
| 2 | Николинка Мутафова | 19510 | 3 | 12968 | 1.9 | 4.7 | 14303 | 10.2 | 15340 | 7.4% | 14205 | 68.2% | 9687.81 | 23.8% | 3380.79 | 8% | 20.52% | 1136.4 | 20.2% | 2869.41 | 50.4% | 7159.32 | 39% | 5539.95 | 0.26% | 36.933 | 0.2368% | 0.031% | 4.40355 | 21.84% | 30.3410016 | 88.2% | 87.04% | 153 | 9.2% | 21.04% | 21.23% | 29.2296096 | 29.4935652 | 1.9 |  | 1510.58
| 3 | Цвета Владова | 20800 | 0 | 15962 | 1.2 | 4.5 | 17375 | 9.4 | 15381 | 6.7% | 14350 | 67.2% | 9643.2 | 25% | 3587.5 | 7.8% | 21.28% | 1119.3 | 21.4% | 3070.9 | 49.3% | 7074.55 | 38% | 5453 | 0.25% | 35.875 | 0.2537% | 0.031% | 4.4485 | 22.5% | 33.117525 | 87.72% | 87.91% | 163 | 9.7% | 21.71% | 21.96% | 31.9547319 | 32.3227044 | 1.8 |  | 1673.58
| Общо |  | 43810 |  | 43302 |  |  | 46813 |  | 46010 | 7.133% | 42728 | 67.1% | 28671.017 | 25.03% | 10695.789 | 7.866% |  | 3361.194 | 21% | 8973.332 | 49.57% | 21178.64 | 38.33% | 16378.69 | 0.2573% | 109.94126 | 0.2446% | 0.031% | 13.24568 | 22.07% | 95.0471202 | 88.08% | 87.45% | 475 | 9.372% | 21.19% | 21.4% | 91.2570291 | 92.1343896 |  | 1003.64 |  | 1673.58 | 0
21 | 1 | Георги Томов | 6200 | 0 | 15312 | 1.6 | 3.7 | 17224 | 8.5 | 15330 | 6.4% | 14349 | 64.9% | 9312.501 | 25.2% | 3615.948 | 9.9% | 20.88% | 1420.551 | 21.7% | 3113.733 | 49.9% | 7160.151 | 38% | 5452.62 | 0.252% | 36.15948 | 0.2369% | 0.032% | 4.59168 | 22.28% | 29.6074464 | 87.43% | 86.61% | 147 | 9.6% | 22.12% | 22.93% | 29.3948256 | 30.4712184 | 1.8 | 1008.62 | 811.96
| 2 | Николинка Мутафова | 19910 | 5 | 16092 | 1.4 | 5.1 | 17523 | 7.9 | 16178 | 7.6% | 14948 | 69.5% | 10388.86 | 19.6% | 2929.808 | 10.9% | 21.58% | 1629.332 | 24.2% | 3617.416 | 48% | 7175.04 | 39% | 5829.72 | 0.258% | 38.56584 | 0.3331% | 0.032% | 4.78336 | 21.95% | 45.342115 | 87.72% | 90.53% | 227 | 9% | 21.79% | 22.51% | 45.011603 | 46.498907 | 1.7 |  | 1038.96
| 3 | Димитър Цончев | 22500 | 2 | 16646 | 1.9 | 5 | 18280 | 7.5 | 16598 | 6.8% | 15469 | 61.7% | 9544.373 | 31.5% | 4872.735 | 6.8% | 22.54% | 1051.892 | 24.6% | 3805.374 | 48.6% | 7517.934 | 38% | 5878.22 | 0.268% | 41.45692 | 0.2753% | 0.032% | 4.95008 | 22.08% | 38.184048 | 88.19% | 88.5% | 189 | 8.5% | 21.76% | 22.78% | 37.630656 | 39.394593 | 1.65 |  | 1227.96
| Общо |  | 48610 |  | 48050 |  |  | 53027 |  | 48106 | 6.942% | 44766 | 65.33% | 29245.734 | 25.51% | 11418.491 | 9.163% |  | 4101.775 | 23.54% | 10536.523 | 48.82% | 21853.125 | 38.33% | 17160.56 | 0.2595% | 116.18224 | 0.2823% | 0.032% | 14.32512 | 22.1% | 113.1336094 | 87.8% | 88.79% | 563 | 8.989% | 21.88% | 22.74% | 112.0370846 | 116.3647184 |  | 1008.62 |  | 1227.96 | 0
22 | 1 | Георги Томов | 7100 | 1 | 14066 | 2.1 | 4.7 | 15079 | 8.1 | 16633 | 7.5% | 15386 | 62.2% | 9570.092 | 28.8% | 4431.168 | 9% | 22.18% | 1384.74 | 23.7% | 3646.482 | 48.6% | 7477.596 | 40% | 6154.4 | 0.281% | 43.23466 | 0.3098% | 0.032% | 4.92352 | 20.55% | 41.27673 | 88.75% | 89.81% | 220 | 8.7% | 21.28% | 21.55% | 42.743008 | 43.28533 | 1.6 | 502.82 | 945.14
| 2 | Николинка Мутафова | 22560 | 5 | 16897 | 2.5 | 4.1 | 19317 | 7.1 | 16615 | 7.1% | 15435 | 66.1% | 10202.535 | 23.7% | 3658.095 | 10.2% | 22.52% | 1574.37 | 23.6% | 3642.66 | 48.4% | 7470.54 | 39% | 6019.65 | 0.287% | 44.29845 | 0.276% | 0.032% | 4.9392 | 21.09% | 39.1084524 | 88.99% | 88.55% | 204 | 9.1% | 20.31% | 20.12% | 37.6620516 | 37.3097232 | 1.55 |  | 1149.14
| 3 | Димитър Цончев | 18120 | 3 | 16152 | 1.1 | 3.7 | 17621 | 7 | 16506 | 8% | 15186 | 60.1% | 9126.786 | 33.9% | 5148.054 | 6% | 22% | 911.16 | 23% | 3492.78 | 48.5% | 7365.21 | 38% | 5770.68 | 0.283% | 42.97638 | 0.2993% | 0.033% | 5.01138 | 21.7% | 40.57032 | 88.47% | 89.11% | 205 | 8.8% | 21.63% | 22.62% | 40.439448 | 42.290352 | 1.6 |  | 1354.14
| Общо |  | 47780 |  | 47115 |  |  | 52017 |  | 49754 | 7.532% | 46007 | 62.82% | 28899.413 | 28.77% | 13237.317 | 8.412% |  | 3870.27 | 23.44% | 10781.922 | 48.5% | 22313.346 | 39% | 17944.73 | 0.2837% | 130.50949 | 0.295% | 0.03233% | 14.8741 | 21.11% | 120.9555024 | 88.74% | 89.18% | 629 | 8.862% | 21.07% | 21.43% | 120.8445076 | 122.8854052 |  | 502.82 |  | 1354.14 | 0
23 | 1 | Цвета Владова | 9054 | 1 | 16072 | 2.8 | 5.2 | 17919 | 6.6 | 16217 | 8.1% | 14903 | 54.4% | 8107.232 | 31.3% | 4664.639 | 14.3% | 20.93% | 2131.129 | 22.8% | 3397.884 | 48.4% | 7213.052 | 39% | 5812.17 | 0.27% | 40.2381 | 0.3047% | 0.034% | 5.06702 | 21.41% | 39.6810799 | 87.55% | 88.98% | 203 | 8.7% | 21.77% | 22.6% | 40.3483003 | 41.886614 | 1.6 | 1005.72 | 551.42
| 2 | Юлияна Цветкова | 23000 | 6 | 15873 | 1.5 | 4.2 | 17849 | 6.1 | 16432 | 8.6% | 15019 | 55.1% | 8275.469 | 33.2% | 4986.308 | 11.7% | 21.28% | 1757.223 | 23.1% | 3469.389 | 48.5% | 7284.215 | 39% | 5857.41 | 0.272% | 40.85168 | 0.306% | 0.033% | 4.95627 | 21.65% | 41.661528 | 88% | 89.36% | 211 | 8.8% | 21.31% | 22.16% | 41.0072592 | 42.6429312 | 1.62 |  | 762.42
| 3 | Димитър Цончев | 21646 | 2 | 15633 | 0.8 | 4.2 | 17439 | 5.5 | 16421 | 8.3% | 15058 | 61.3% | 9230.554 | 22.9% | 3448.282 | 15.8% | 22.21% | 2379.164 | 21.7% | 3267.586 | 49.5% | 7453.71 | 38% | 5722.04 | 0.271% | 40.80718 | 0.2693% | 0.033% | 4.96914 | 21.86% | 35.846028 | 87.96% | 87.88% | 180 | 8.9% | 21.7% | 22.44% | 35.58366 | 36.797112 | 1.6 |  | 942.42
| Общо |  | 53700 |  | 47578 |  |  | 53207 |  | 49070 | 8.334% | 44980 | 56.94% | 25613.255 | 29.12% | 13099.229 | 13.93% |  | 6267.516 | 22.53% | 10134.859 | 48.8% | 21950.977 | 38.67% | 17391.62 | 0.271% | 121.89696 | 0.2933% | 0.03333% | 14.99243 | 21.64% | 117.1886359 | 87.84% | 88.77% | 594 | 8.796% | 21.59% | 22.4% | 116.9392195 | 121.3266572 |  | 1005.72 |  | 942.42 | 0
24 | 1 | Цвета Владова | 9772 | 0 | 7196 | 1.6 | 3.8 | 8877 | 8.1 | 16171 | 8.8% | 14748 | 59.3% | 8745.564 | 29% | 4276.92 | 11.7% | 21.83% | 1725.516 | 22.1% | 3259.308 | 49.3% | 7270.764 | 40% | 5899.2 | 0.252% | 37.16496 | 0.2825% | 0.033% | 4.86684 | 21.58% | 36.8841044 | 87.04% | 88.45% | 187 | 8.6% | 21.53% | 21.76% | 36.7986454 | 37.1917568 | 1.6 | 505.56 | 640.94 | 17.08
| 2 | Юлияна Цветкова | 19700 | 2 | 15946 | 0.9 | 4.6 | 16701 | 7.8 | 16334 | 8.3% | 14978 | 56.7% | 8492.526 | 30.8% | 4613.224 | 12.5% | 21.21% | 1872.25 | 22.3% | 3340.094 | 44.5% | 6665.21 | 40% | 5991.2 | 0.26% | 38.9428 | 0.2837% | 0.034% | 5.09252 | 21.01% | 36.6378683 | 87.06% | 88.16% | 191 | 8.7% | 21.45% | 21.87% | 37.4051535 | 38.1375621 | 1.6 |  | 831.94
| 3 | Георги Томов | 16828 | 1 | 16552 | 1.1 | 4.1 | 18007 | 6.6 | 16245 | 8.1% | 14929 | 57.8% | 8628.962 | 25.7% | 3836.753 | 16.5% | 20.98% | 2463.285 | 23.4% | 3493.386 | 47.9% | 7150.991 | 40% | 5971.6 | 0.253% | 37.77037 | 0.2589% | 0.034% | 5.07586 | 20.31% | 33.1920237 | 86.71% | 87.01% | 179 | 8.7% | 20.54% | 20.95% | 33.5679058 | 34.2379565 | 1.6 |  | 1010.94
| Общо |  | 46300 |  | 39694 |  |  | 43585 |  | 48750 | 8.399% | 44655 | 57.93% | 25867.052 | 28.5% | 12726.897 | 13.57% |  | 6061.051 | 22.6% | 10092.788 | 47.22% | 21086.965 | 40% | 17862 | 0.255% | 113.87813 | 0.275% | 0.03367% | 15.03522 | 20.97% | 106.7139964 | 86.94% | 87.9% | 557 | 8.666% | 21.17% | 21.53% | 107.7717047 | 109.5672754 |  | 505.56 |  | 1010.94 | 0
25 | 1 | Николинка Мутафова | 14837 | 0 | 15651 | 1.9 | 4.8 | 17592 | 6.1 | 16159 | 7.4% | 14963 | 62.4% | 9336.912 | 25.1% | 3755.713 | 12.5% | 20.26% | 1870.375 | 22.8% | 3411.564 | 48.5% | 7257.055 | 40% | 5985.2 | 0.264% | 39.50232 | 0.2784% | 0.035% | 5.23705 | 20.12% | 36.3862152 | 86.89% | 87.58% | 197 | 8.2% | 20.14% | 20.67% | 36.4223844 | 37.3808682 | 1.55 |  | 1207.94
| 2 | Цвета Владова | 20100 | 2 | 15949 | 1 | 4.5 | 17162 | 6 | 16364 | 7.8% | 15088 | 48.7% | 7347.856 | 34.4% | 5190.272 | 16.9% | 20.87% | 2549.872 | 23.5% | 3545.68 | 49.4% | 7453.472 | 40% | 6035.2 | 0.253% | 38.17264 | 0.2579% | 0.036% | 5.43168 | 21.33% | 33.7643235 | 85.92% | 86.19% | 173 | 8.5% | 21.15% | 21.18% | 33.4793925 | 33.526881 | 1.58 |  | 1380.94
| 3 | Георги Томов | 16763 | 0 | 15411 | 1 | 3.7 | 16866 | 5.5 | 16226 | 8.1% | 14912 | 58.9% | 8783.168 | 19.9% | 2967.488 | 21.2% | 21.34% | 3161.344 | 24.1% | 3593.792 | 48.9% | 7291.968 | 40% | 5964.8 | 0.243% | 36.23616 | 0.2847% | 0.037% | 5.51744 | 21.49% | 36.9266968 | 84.92% | 87.16% | 188 | 8.6% | 21.5% | 21.32% | 36.94388 | 36.6345824 | 1.6 |  | 1568.94
| Общо |  | 51700 |  | 47011 |  |  | 51620 |  | 48749 | 7.767% | 44963 | 56.64% | 25467.936 | 26.5% | 11913.473 | 16.86% |  | 7581.591 | 23.47% | 10551.036 | 48.93% | 22002.495 | 40% | 17985.2 | 0.2533% | 113.91112 | 0.2736% | 0.036% | 16.18617 | 20.98% | 107.0772355 | 85.94% | 86.99% | 558 | 8.428% | 20.93% | 21.06% | 106.8456569 | 107.5423316 |  | 0 |  | 1568.94 | 0
26 | 1 | Николинка Мутафова | 12758 | 0 | 14615 | 1 | 3.6 | 17403 | 5 | 16071 | 8.8% | 14657 | 51.1% | 7489.727 | 35.4% | 5188.578 | 13.5% | 20.71% | 1978.695 | 24.5% | 3590.965 | 49.2% | 7211.244 | 40% | 5862.8 | 0.247% | 36.20279 | 0.2793% | 0.039% | 5.71623 | 21.46% | 36.0510832 | 84.36% | 86.2% | 184 | 8.7% | 20.97% | 20.13% | 35.2279224 | 33.8167896 | 1.55 |  | 1752.94
| 2 | Димитър Цончев | 20600 | 1 | 14684 | 0.9 | 4.9 | 16047 | 5.8 | 15990 | 6.5% | 14951 | 45.9% | 6862.509 | 38.1% | 5696.331 | 16% | 21.37% | 2392.16 | 24.6% | 3677.946 | 48.5% | 7251.235 | 39% | 5830.89 | 0.241% | 36.03191 | 0.2681% | 0.038% | 5.68138 | 22.1% | 35.097894 | 84.38% | 85.98% | 173 | 8.2% | 21.66% | 21% | 34.3991124 | 33.35094 | 1.5 |  | 1925.94
| 3 | Георги Томов | 14217 | 0 | 14579 | 0.9 | 4.6 | 16429 | 5.1 | 16051 | 7.2% | 14895 | 48.4% | 7209.18 | 27.5% | 4096.125 | 24.1% | 21.59% | 3589.695 | 23.9% | 3559.905 | 48.4% | 7209.18 | 40% | 5958 | 0.245% | 36.49275 | 0.2669% | 0.039% | 5.80905 | 21.35% | 34.772745 | 84.24% | 85.55% | 178 | 8.5% | 20.84% | 19.35% | 33.942108 | 31.515345 | 1.5 |  | 2103.94
| Общо |  | 47575 |  | 43878 |  |  | 49879 |  | 48112 | 7.502% | 44503 | 48.45% | 21561.416 | 33.66% | 14981.034 | 17.89% |  | 7960.55 | 24.33% | 10828.816 | 48.7% | 21671.659 | 39.66% | 17651.69 | 0.2443% | 108.72745 | 0.2714% | 0.03867% | 17.20666 | 21.64% | 105.9217222 | 84.33% | 85.91% | 535 | 8.472% | 21.16% | 20.16% | 103.5691428 | 98.6830746 |  | 0 |  | 2103.94 | 0
27 | 1 | Николинка Мутафова | 4765 | 0 | 10222 | 1.8 | 5.7 | 11660 | 6.7 | 15751 | 7.9% | 14507 | 34.8% | 5048.436 | 47.6% | 6905.332 | 17.6% | 20.94% | 2553.232 | 24% | 3481.68 | 48.9% | 7093.923 | 41% | 5947.87 | 0.25% | 36.2675 | 0.2527% | 0.04% | 5.8028 | 21.95% | 30.829653 | 84.15% | 84.33% | 153 | 8.2% | 21.97% | 22.95% | 30.8577438 | 32.234193 | 1.5 | 1002.2 | 1254.74
| 2 | Димитър Цончев | 20160 | 2 | 13603 | 1.1 | 5.1 | 15817 | 6.5 | 15955 | 7.9% | 14695 | 42.1% | 6186.595 | 31.7% | 4658.315 | 26.2% | 21.94% | 3850.09 | 23.7% | 3482.715 | 49.7% | 7303.415 | 41% | 6024.95 | 0.247% | 36.29665 | 0.2588% | 0.037% | 5.43715 | 21.23% | 30.664612 | 85.17% | 85.85% | 157 | 8% | 22.57% | 24.06% | 32.600108 | 34.752264 | 1.6 |  | 1411.74
| 3 | Георги Томов | 17225 | 1 | 14887 | 0.9 | 4.9 | 16620 | 6.5 | 16209 | 8% | 14912 | 56% | 8350.72 | 26% | 3877.12 | 18% | 23.12% | 2684.16 | 24.4% | 3638.528 | 49% | 7306.88 | 40% | 5964.8 | 0.246% | 36.68352 | 0.2937% | 0.035% | 5.2192 | 19.76% | 37.3270352 | 85.92% | 88.23% | 206 | 8.3% | 20.42% | 19.73% | 38.5737884 | 37.2703646 | 1.55 |  | 1617.74
| Общо |  | 42150 |  | 38712 |  |  | 44097 |  | 47915 | 7.934% | 44114 | 44.4% | 19585.751 | 35% | 15440.767 | 20.6% |  | 9087.482 | 24.04% | 10602.923 | 49.2% | 21704.218 |  | 17937.62 | 0.2476% | 109.24767 | 0.2686% | 0.03731% | 16.45915 | 20.97% | 98.8213002 | 85.09% | 86.26% | 516 | 8.179% | 21.65% | 22.23% | 102.0316402 | 104.2568216 |  | 1002.2 |  | 1617.74 | 0
28 | 1 | Цвета Владова | 5100 | 0 | 13416 | 0.8 | 4.4 | 14811 | 6.3 | 15564 | 8.2% | 14288 | 47% | 6715.36 | 39.2% | 5600.896 | 13.8% | 24.21% | 1971.744 | 24% | 3429.12 | 49.9% | 7129.712 | 42% | 6000.96 | 0.256% | 36.57728 | 0.2373% | 0.034% | 4.85792 | 21.17% | 28.5680682 | 86.86% | 85.81% | 147 | 8.2% | 21.53% | 22.44% | 29.0538738 | 30.2818824 | 1.5 | 501.82 | 1262.92
| 2 | Димитър Цончев | 19975 | 3 | 14343 | 2.8 | 6.7 | 15977 | 6 | 15235 | 8.7% | 13910 | 51.8% | 7205.38 | 34.5% | 4798.95 | 13.7% | 24.35% | 1905.67 | 23.5% | 3268.85 | 49.5% | 6885.45 | 42% | 5842.2 | 0.232% | 32.2712 | 0.2466% | 0.033% | 4.5903 | 20.7% | 28.406403 | 85.91% | 86.75% | 149 | 7.9% | 21.65% | 23.38% | 29.7100785 | 32.0841402 | 1.55 |  | 1411.92
| 3 | Николинка Мутафова | 22055 | 1 | 15853 | 2.4 | 5 | 18050 | 5.8 | 15431 | 8.1% | 14181 | 51.1% | 7246.491 | 37.4% | 5303.694 | 11.5% | 23.45% | 1630.815 | 24.2% | 3431.802 | 49.5% | 7019.595 | 41% | 5814.21 | 0.242% | 34.31802 | 0.2605% | 0.033% | 4.67973 | 21.52% | 31.702188 | 86.5% | 87.46% | 161 | 8.5% | 21.9% | 22.33% | 32.261985 | 32.8954395 | 1.57 |  | 1572.92
| Общо |  | 47130 |  | 43612 |  |  | 48838 |  | 46230 | 8.331% | 42379 | 49.95% | 21167.231 | 37.06% | 15703.54 | 13% |  | 5508.229 | 23.9% | 10129.772 | 49.63% | 21034.757 | 41.67% | 17657.37 | 0.2434% | 103.1665 | 0.2481% | 0.03334% | 14.12795 | 21.13% | 88.6766592 | 86.44% | 86.7% | 457 | 8.208% | 21.69% | 22.71% | 91.0259373 | 95.2614621 |  | 501.82 |  | 1572.92 | 0
29 | 1 | Цвета Владова | 5500 | 0 | 11325 | 0.8 | 3.5 | 13200 | 6.2 | 15541 | 7.7% | 14344 | 49.6% | 7114.624 | 40% | 5737.6 | 10.4% | 23.24% | 1491.776 | 24.4% | 3499.936 | 48.7% | 6985.528 | 42% | 6024.48 | 0.25% | 35.86 | 0.033% | 0.033% | 4.73352 | 21.06% | 31.0923522 | 86.94% | 0% | 161 | 8.3% |  | 23.24% | 0 | 34.3108388 | 1.52 | 502.28 | 1231.64
| 2 | Георги Томов | 23645 | 3 | 18296 | 0.7 | 3.2 | 18972 | 4.7 | 15549 | 6.7% | 14507 | 55.7% | 8080.399 | 28.8% | 4178.016 | 15.5% | 23.7% | 2248.585 | 24.2% | 3510.694 | 49.1% | 7122.937 | 43% | 6238.01 | 0.254% | 36.84778 | 0.034% | 0.034% | 4.93238 | 21.28% | 30.378264 | 86.75% | 0% | 155 | 7.9% |  | 24.02% | 0 | 34.289751 | 1.55 |  | 1386.64
| 3 | Димитър Цончев | 21985 | 0 | 16895 | 1 | 3.2 | 18473 | 3.8 | 15698 | 7.2% | 14568 | 54.6% | 7954.128 | 31.1% | 4530.648 | 14.3% | 24.08% | 2083.224 | 23.7% | 3452.616 | 50% | 7284 | 42% | 6118.56 | 0.253% | 36.85704 | 0.034% | 0.034% | 4.95312 | 21.9% | 34.818153 | 86.7% | 0% | 173 | 8.1% |  | 22.4% | 0 | 35.613088 | 1.55 |  | 1559.64
| Общо |  | 51130 |  | 46516 |  |  | 50645 |  | 46788 | 7.2% | 43419 | 53.32% | 23149.151 | 33.27% | 14446.264 | 13.41% |  | 5823.585 | 24.1% | 10463.246 | 49.27% | 21392.465 | 42.33% | 18381.05 | 0.2523% | 109.56482 | 0.03367% | 0.03367% | 14.61902 | 21.41% | 96.2887692 | 86.79% | 0% | 489 | 8.102% | 0% | 23.22% | 0 | 104.2136778 |  | 502.28 |  | 1559.64 | 0
30 | 1 | Юлияна Цветкова | 4086 | 0 | 13321 | 0.8 | 5.1 | 14969 | 4.5 | 16419 | 7.7% | 15155 | 56.5% | 8562.575 | 36.9% | 5592.195 | 6.6% | 22.4% | 1000.23 | 22.5% | 3409.875 | 49.6% | 7516.88 | 43% | 6516.65 | 0.258% | 39.0999 | 0.033% | 0.033% | 5.00115 | 20.9% | 34.114234 | 87.35% | 0% | 178 | 8.3% |  | 22.31% | 0 | 36.4157206 | 1.58 | 505.92 | 1231.72
| 2 | Цвета Владова | 19929 | 5 | 17030 | 1 | 4.3 | 17586 | 3.9 | 17013 | 7.8% | 15686 | 56.6% | 8878.276 | 27.6% | 4329.336 | 15.8% | 22.45% | 2478.388 | 23.2% | 3639.152 | 49.1% | 7701.826 | 41% | 6431.26 | 0.263% | 41.25418 | 0.033% | 0.033% | 5.17638 | 22.1% | 39.155454 | 87.58% | 0% | 193 | 8.2% |  | 22.94% | 0 | 40.6437156 | 1.6 |  | 1424.72
| 3 | Георги Томов | 22160 | 1 | 16958 | 1.5 | 5.7 | 18608 | 3.3 | 17080 | 7.8% | 15748 | 68.6% | 10803.128 | 23.1% | 3637.788 | 8.3% | 22.95% | 1307.084 | 23.6% | 3716.528 | 48.1% | 7574.788 | 41% | 6456.68 | 0.252% | 39.68496 | 0.032% | 0.032% | 5.03936 | 22.08% | 35.3072448 | 87.43% | 0% | 174 | 8.1% |  | 23.83% | 0 | 38.1055998 | 1.55 |  | 1598.72
| Общо |  | 46175 |  | 47309 |  |  | 51163 |  | 50512 | 7.767% | 46589 | 60.62% | 28243.979 | 29.1% | 13559.319 | 10.27% |  | 4785.702 | 23.11% | 10765.555 | 48.92% | 22793.494 | 41.65% | 19404.59 | 0.2577% | 120.03904 | 0.03266% | 0.03266% | 15.21689 | 21.7% | 108.5769328 | 87.46% | 0% | 545 | 8.201% | 0% | 23.04% | 0 | 115.165036 |  | 505.92 |  | 1598.72 | 0
31 | 1 | Димитър Цончев | 7300 | 0 | 9469 | 0.8 | 3.6 | 11232 | 5.3 | 17048 | 7.8% | 15718 | 58.8% | 9242.184 | 31% | 4872.58 | 10.2% | 23.36% | 1603.236 | 24.3% | 3819.474 | 47.7% | 7497.486 | 41% | 6444.38 | 0.251% | 39.45218 | 0.031% | 0.031% | 4.87258 | 21.83% | 34.7823939 | 87.77% | 0% | 173 | 7.9% |  | 24.13% | 0 | 38.4470529 | 1.6 | 553.26 | 1231.56 | 13.1
| 2 | Цвета Владова | 20595 | 3 | 17070 | 0.8 | 3.4 | 17884 | 5.1 | 16821 | 7% | 15644 | 66.4% | 10387.616 | 22.1% | 3457.324 | 11.5% | 22.21% | 1799.06 | 22.8% | 3566.832 | 49.2% | 7696.848 | 42% | 6570.48 | 0.264% | 41.30016 | 0.03% | 0.03% | 4.6932 | 21.56% | 34.530496 | 88.76% | 0% | 176 | 9% |  | 23.72% | 0 | 37.989952 | 1.55 |  | 1407.56
| 3 | Георги Томов | 16935 | 3 | 17403 | 0.6 | 3.9 | 18298 | 3.9 | 16847 | 8% | 15499 | 68.8% | 10663.312 | 25.8% | 3998.742 | 5.4% | 22.59% | 836.946 | 23.1% | 3580.269 | 48.8% | 7563.512 | 40% | 6199.6 | 0.258% | 39.98742 | 0.031% | 0.031% | 4.80469 | 20.47% | 34.088691 | 88.12% | 0% | 182 | 8.5% |  | 23.47% | 0 | 39.084591 | 1.55 |  | 1589.56
| Общо |  | 44830 |  | 43942 |  |  | 47414 |  | 50716 | 7.601% | 46861 | 64.64% | 30293.112 | 26.31% | 12328.646 | 9.046% |  | 4239.242 | 23.4% | 10966.575 | 48.56% | 22757.846 | 41% | 19214.46 | 0.2577% | 120.73976 | 0.03067% | 0.03067% | 14.37047 | 21.29% | 103.4015809 | 88.23% | 0% | 531 | 8.47% | 0% | 23.77% | 0 | 115.5215959 |  | 553.26 |  | 1589.56 | 0
| Общо, до деня |  | 1411810 |  | 1321487 |  |  | 1462486 |  | 1472170 | 7.92% | 1355574 | 59.95% | 812709.244 | 29.46% | 399294.655 | 10.59% |  | 143555.225 | 22.22% | 301214.809 | 49.68% | 673456.63 | 39.31% | 532812.78 | 0.2528% | 3426.22287 | 0.2437% | 0.03208% | 429.58634 | 19.66% | 3216.439 | 87.45% | 86.99% | 16360 | 8.719% | 17.56% | 20.01% | 2873.332 | 3273.231 |  | 16248.72 |  |  | 0
Note on AJ32: Author: ФП Metso - 43 т. ФП Larox - 127т.
Note on AK32: Author: ФП Metso - 8,9 ФП Larox - 8,4
Note on AS32: Author: корекция на концентрата след замер на автомобилна везна
Note on AJ33: Author: ФП Metso - 174 т. ФП Larox - 5т.
Note on AJ36: Author: ФП Metso - 146 т. ФП Larox - 21т.
Note on AJ37: Author: ФП Metso - 171 т. ФП Larox - 28т.
Note on AS56: Author: корекция на концентрата след замер на автомобилна везна
Note on AS68: Author: корекция на концентрата след замер на автомобилна везна
Note on AJ78: Author: ФП Metso - 112т. ФП Larox - 62
Note on AK78: Author: ФП Metso - 9,1 ФП Larox - 8,8
Note on AJ85: Author: ФП Metso - 116 т ФП Larox -111 т
Note on AK85: Author: ФП Metso - 8,0 ФП Larox - 9,0
Note on AS96: Author: корекция на концентрата след замер на автомобилна везна
Note on AS124: Author: корекция на концентрата след замер на автомобилна везна

## Февруари
Дата | Смяна | Диспечер | Подадена руда от МГТЛ за денонощието | Състояние на склад №2 | Натрошена руда от Цех ССТ | Класа +15,0мм. | Класа +12,5мм. | Превозена руда до междинни бункери | Състояние на междинни бункери | Преработена руда в цех МФЦ | Влага на преработената руда | Суха преработена руда | Грано диорити |  | Дайки |  | Шисти | Показания на Гранулометър PSI500i руда, +0,20мм |  | Смилане класа +0,20мм |  | Смилане класа -0,08мм |  | Плътност на пулпа |  | Съдържание на мед в рудите по Химия | Метал мед в рудите по Химия | Съдържание на мед в рудите по Куриер | Метал мед в рудите по Куриер | Коригирана съдържание на мед в рудите | Съдържание на мед в отпадъка по Куриер | Метал мед в отпадъка по Куриер | Съдържание на мед в медния к-т Куриер | Метал мед в концентрата по Куриер | Технологично извличане по Куриер | Товарно извличане | Добит меден концентрат | Влага на медния концентрат | Съдържание на мед в медния к-т (Брукер) | Съдържание на мед в медния к-т /химия-товарен/ | Метал мед в медния концентрат (Брукер) | Метал мед в медния концентрат /химия/ | Литрово тегло в сгъстителя | Меден концентрат, автомобилна везна | Меден концентрат в склад | Меден концентрат в склад | Добит молибденов концентрат | Съдържание на Мо в молибденовия к-т | последни данни за съдържания в 8-ма пречистка |  | последни данни за съдържания във 2-ра пречистка
|  |  | тона | метра | тона | % | % | тона |  | тона | % | тона | % |  | % |  | % |  |  | % |  | % |  | % |  | % | % | % | % | % | % | тона | % | тона | % | % | тона | % | % |  | тона |  | кг/литър | тон | тон | тон | кг. | % | Мо % | Cu % | Мо % | Cu %
1589.56
1 | 1 | Димитър Цончев | 16541 | 0 | 15138 | 0.9 | 3.3 | 17610 | 4 | 16767 | 8.3% | 15375 | 53.8% | 8271.75 | 37% | 5688.75 | 9.2% | 23.48% | 1414.5 | 24% | 3690 | 48.5% | 7456.875 | 39% | 5996.25 | 0.263% | 40.43625 | 0.25% | 38.4375 | 0.032% | 0.032% | 4.92 | 21.26% | 32.6451552 | 87.33% | 0% | 168 | 8.6% |  | 22.37% | 0 | 34.3495824 | 1.6 |  | 1757.56
| 2 | Иванка Копаранска | 20564 | 3 | 16070 | 1.3 | 4.9 | 17148 | 3.3 | 16852 | 8.1% | 15487 | 55.8% | 8641.746 | 35.4% | 5482.398 | 8.8% | 24.09% | 1362.856 | 24.1% | 3732.367 | 48.4% | 7495.708 | 41% | 6349.67 | 0.257% | 39.80159 | 0.252% | 39.02724 | 0.032% | 0.032% | 4.95584 | 20.74% | 34.7660472 | 87.44% | 0% | 183 | 8.4% |  | 21.18% | 0 | 35.5036104 | 1.6 |  | 1940.56
| 3 | Георги Томов | 17200 | 3 | 17570 | 1.3 | 5.2 | 18717 | 3 | 16820 | 8.3% | 15424 | 75.1% | 11583.424 | 20.2% | 3115.648 | 4.7% | 22.33% | 724.928 | 24.2% | 3732.608 | 49.6% | 7650.304 | 40% | 6169.6 | 0.261% | 40.25664 | 0.255% | 39.3312 | 0.032% | 0.032% | 4.93568 | 20.69% | 32.8325472 | 87.59% | 0% | 174 | 8.8% |  | 22.01% | 0 | 34.9272288 | 1.55 |  | 2114.56
| Общо |  | 54305 |  | 48778 |  |  | 53475 |  | 50439 | 8.233% | 46286 | 61.57% | 28496.92 | 30.87% | 14286.796 | 7.567% |  | 3502.284 | 24.1% | 11154.975 | 48.83% | 22602.887 | 40% | 18515.52 | 0.2603% | 120.49448 | 0.2523% | 116.79594 | 0.032% | 0.032% | 14.81152 | 20.9% | 100.2437496 | 87.45% | 0% | 525 | 8.597% | 0% | 21.85% | 0 | 104.7804216 |  | 0 |  | 2114.56 | 0
2 | 1 | Димитър Цончев | 16331 | 0 | 15019 | 0.7 | 4.4 | 16781 | 3.8 | 16801 | 7.6% | 15524 | 65.5% | 10168.22 | 26% | 4036.24 | 8.5% | 23.65% | 1319.54 | 23.2% | 3601.568 | 49.2% | 7637.808 | 39% | 6054.36 | 0.252% | 39.12048 | 0.242% | 37.56808 | 0.033% | 0.033% | 5.12292 | 20.35% | 17.6119075 | 86.5% | 0% | 95 | 8.9% |  | 22.19% | 0 | 19.2043355 | 1.5 |  | 2209.56
| 2 | Иванка Копаранска | 21629 | 1 | 14149 | 0.8 | 3.9 | 15917 | 3.1 | 16347 | 8.2% | 15007 | 63.1% | 9469.417 | 27.5% | 4126.925 | 9.4% | 22.67% | 1410.658 | 23.8% | 3571.666 | 49.7% | 7458.479 | 40% | 6002.8 | 0.246% | 36.91722 | 0.24% | 36.0168 | 0.032% | 0.032% | 4.80224 | 20.1% | 32.593758 | 86.8% | 0% | 178 | 8.9% |  | 20.47% | 0 | 33.1937426 | 1.6 |  | 2387.56
| 3 | Цвета Владова | 12700 | 1 | 15465 | 0.9 | 4.5 | 17334 | 2.8 | 16541 | 7.9% | 15234 | 67.5% | 10282.95 | 29.1% | 4433.094 | 3.4% | 22.49% | 517.956 | 23.3% | 3549.522 | 48% | 7312.32 | 41% | 6245.94 | 0.265% | 40.3701 | 0.257% | 39.15138 | 0.032% | 0.032% | 4.87488 | 20.14% | 33.0584002 | 87.69% | 0% | 179 | 8.3% |  | 21.43% | 0 | 35.1758449 | 1.6 |  | 2566.56
| Общо |  | 50660 |  | 44633 |  |  | 50032 |  | 49689 | 7.897% | 45765 | 65.38% | 29920.587 | 27.52% | 12596.259 | 7.097% |  | 3248.154 | 23.43% | 10722.756 | 48.96% | 22408.607 | 39.99% | 18303.1 | 0.2544% | 116.4078 | 0.2463% | 112.73626 | 0.03234% | 0.03234% | 14.80004 | 20.2% | 83.2640657 | 87.01% | 0% | 452 | 8.662% | 0% | 21.37% | 0 | 87.573923 |  | 0 |  | 2566.56 | 0
3 | 1 | Георги Томов | 5930 | 0 | 8195 | 0.6 | 5 | 9213 | 5 | 16450 | 7.9% | 15150 | 73.9% | 11195.85 | 17.4% | 2636.1 | 8.7% | 22.76% | 1318.05 | 23.2% | 3514.8 | 49.1% | 7438.65 | 40% | 6060 | 0.239% | 36.2085 | 0.244% | 36.966 | 0.032% | 0.032% | 4.848 | 20.06% | 31.237432 | 87.02% | 0% | 170 | 8.4% |  | 22.5% | 0 | 35.037 | 1.55 | 1103.38 | 1633.18
| 2 | Иванка Копаранска | 19670 | 1 | 14185 | 1.9 | 6.2 | 15917 | 5.1 | 16416 | 7.8% | 15136 | 68.5% | 10368.16 | 25.1% | 3799.136 | 6.4% | 22.93% | 968.704 | 23.5% | 3556.96 | 49.3% | 7462.048 | 40% | 6054.4 | 0.258% | 39.05088 | 0.244% | 36.93184 | 0.03% | 0.03% | 4.5408 | 19.82% | 31.1130396 | 87.84% | 0% | 171 | 8.2% |  | 21.22% | 0 | 33.3107316 | 1.6 |  | 1804.18
| 3 | Цвета Владова | 13600 | 0 | 13578 | 1.6 | 4.9 | 15403 | 4.3 | 15201 | 8.3% | 13939 | 66.6% | 9283.374 | 25.3% | 3526.567 | 8.1% | 21.88% | 1129.059 | 22.9% | 3192.031 | 49% | 6830.11 | 42% | 5854.38 | 0.274% | 38.19286 | 0.245% | 34.15055 | 0.03% | 0.03% | 4.1817 | 20.43% | 32.516388 | 87.88% | 0% | 173 | 8% |  | 21.67% | 0 | 34.489972 | 1.55 |  | 1977.18
| Общо |  | 39200 |  | 35958 |  |  | 40533 |  | 48067 | 7.992% | 44225 | 69.75% | 30847.384 | 22.53% | 9961.803 | 7.724% |  | 3415.813 | 23.21% | 10263.791 | 49.14% | 21730.808 | 40.63% | 17968.78 | 0.2565% | 113.45224 | 0.2443% | 108.04839 | 0.03069% | 0.03068% | 13.5705 | 20.1% | 94.8668596 | 87.57% | 0% | 514 | 8.199% | 0% | 21.8% | 0 | 102.8377036 |  | 1103.38 |  | 1977.18 | 0
4 | 1 | Георги Томов | 5056 | 0 | 9605 | 0.9 | 5.3 | 10565 | 5 | 11259 | 7.6% | 10403 | 60.4% | 6283.412 | 29.2% | 3037.676 | 10.4% | 19.65% | 1081.912 | 18% | 1872.54 | 50.8% | 5284.724 | 40% | 4161.2 | 0.251% | 26.11153 | 0.222% | 23.09466 | 0.029% | 0.029% | 3.01687 | 19.48% | 22.1503184 | 87.07% | 0% | 124 | 8.3% |  | 21.82% | 0 | 24.8110856 | 1.55 | 1006.36 | 1094.82
| 2 | Юлияна Цветкова | 20228 | 3 | 13361 | 1 | 4.5 | 15061 | 5 | 14900 | 7.8% | 13738 | 63.6% | 8737.368 | 21.2% | 2912.456 | 15.2% | 23.27% | 2088.176 | 22.5% | 3091.05 | 49.6% | 6814.048 | 41% | 5632.58 | 0.233% | 32.00954 | 0.222% | 30.49836 | 0.03% | 0.03% | 4.1214 | 18.23% | 23.403674 | 86.63% | 0% | 140 | 8.3% |  | 20.57% | 0 | 26.407766 | 1.5 |  | 1234.82
| 3 | Цвета Владова | 19500 | 1 | 14199 | 0.7 | 3.9 | 16603 | 2.9 | 12558 | 8% | 11553 | 57.3% | 6619.869 | 19.5% | 2252.835 | 23.2% | 19.39% | 2680.296 | 18% | 2079.54 | 52.3% | 6042.219 | 40% | 4621.2 | 0.221% | 25.53213 | 0.208% | 24.03024 | 0.03% | 0.03% | 3.4659 | 19.74% | 25.9809984 | 85.71% | 0% | 144 | 8.6% |  | 20.67% | 0 | 27.2050272 | 1.55 |  | 1378.82
| Общо |  | 44784 |  | 37165 |  |  | 42229 |  | 38717 | 7.807% | 35694 | 60.63% | 21640.649 | 22.98% | 8202.967 | 16.39% |  | 5850.384 | 19.73% | 7043.13 | 50.82% | 18140.991 | 40.38% | 14414.98 | 0.2344% | 83.6532 | 0.2175% | 77.62326 | 0.02971% | 0.02971% | 10.60417 | 19.08% | 71.5349908 | 86.47% | 0% | 408 | 8.406% | 0% | 20.97% | 0 | 78.4238788 |  | 1006.36 |  | 1378.82 | 0
5 | 1 | Иванка Копаранска | 3277 | 0 | 9735 | 0.7 | 3.9 | 11110 | 4.9 | 15688 | 8% | 14433 | 55.3% | 7981.449 | 23.4% | 3377.322 | 21.3% | 19.66% | 3074.229 | 25.6% | 3694.848 | 48.4% | 6985.572 | 40% | 5773.2 | 0.243% | 35.07219 | 0.232% | 33.48456 | 0.034% | 0.034% | 4.90722 | 19.7% | 24.640957 | 85.49% | 0% | 137 | 8.7% |  | 21.73% | 0 | 27.1801013 | 1.6 | 1001.84 | 513.98
| 2 | Георги Томов | 23634 | 2 | 17269 | 0.5 | 4.8 | 20331 | 3.5 | 15640 | 5.7% | 14749 | 61% | 8996.89 | 22.6% | 3333.274 | 16.4% | 23.19% | 2418.836 | 24.7% | 3643.003 | 48.6% | 7168.014 | 40% | 5899.6 | 0.249% | 36.72501 | 0.244% | 35.98756 | 0.034% | 0.034% | 5.01466 | 19.61% | 30.6157203 | 86.22% | 0% | 171 | 8.7% |  | 21.57% | 0 | 33.6757311 | 1.7 |  | 684.98
| 3 | Димитър Цончев | 19190 | 1 | 16905 | 0.7 | 3.9 | 19947 | 2.5 | 15449 | 7.2% | 14337 | 38.1% | 5462.397 | 38.2% | 5476.734 | 23.7% | 23.5% | 3397.869 | 24.2% | 3469.554 | 49.5% | 7096.815 | 40% | 5734.8 | 0.247% | 35.41239 | 0.232% | 33.26184 | 0.034% | 0.034% | 4.87458 | 19.71% | 29.8066446 | 85.49% | 0% | 166 | 8.9% |  | 21.53% | 0 | 32.5589578 | 1.7 |  | 850.98
| Общо |  | 46101 |  | 43909 |  |  | 51388 |  | 46777 | 6.967% | 43519 | 51.57% | 22440.736 | 28% | 12187.33 | 20.43% |  | 8890.934 | 24.83% | 10807.405 | 48.83% | 21250.401 | 40% | 17407.6 | 0.2464% | 107.20959 | 0.2361% | 102.73396 | 0.034% | 0.034% | 14.79646 | 19.67% | 85.0633219 | 85.75% | 0% | 474 | 8.77% | 0% | 21.61% | 0 | 93.4147902 |  | 1001.84 |  | 850.98 | 0
6 | 1 | Иванка Копаранска | 4705 | 0 | 8765 | 1 | 6 | 10783 | 4.6 | 14752 | 7.4% | 13660 | 54.4% | 7431.04 | 28.4% | 3879.44 | 17.2% | 22.87% | 2349.52 | 24.7% | 3374.02 | 48.8% | 6666.08 | 41% | 5600.6 | 0.238% | 32.5108 | 0.224% | 30.5984 | 0.035% | 0.035% | 4.781 | 18.79% | 24.8206505 | 84.53% | 0% | 145 | 8.9% |  | 21.32% | 0 | 28.162654 | 1.75 | 500.78 | 495.2
| 2 | Юлияна Цветкова | 19905 | 2 | 15585 | 0.7 | 4.7 | 18839 | 3.1 | 14599 | 7.7% | 13475 | 43.9% | 5915.525 | 27.6% | 3719.1 | 28.5% | 21.65% | 3840.375 | 23.5% | 3166.625 | 49.8% | 6710.55 | 41% | 5524.75 | 0.24% | 32.34 | 0.227% | 30.58825 | 0.249% | 0.034% | 4.5815 | 19.89% | 29.7946233 | 85.17% | 86.5% | 163 | 8.1% | 19.34% | 20.09% | 28.9707398 | 30.0942173 | 1.68 |  | 658.2
| 3 | Димитър Цончев | 19318 | 0 | 17632 | 1 | 4.8 | 20343 | 1.4 | 14349 | 8.5% | 13129 | 43.3% | 5684.857 | 37% | 4857.73 | 19.7% | 22.69% | 2586.413 | 22.3% | 2927.767 | 52.2% | 6853.338 | 41% | 5382.89 | 0.254% | 33.34766 | 0.229% | 30.06541 | 0.2703% | 0.034% | 4.46386 | 19.9% | 29.562246 | 85.3% | 87.56% | 162 | 8.3% | 20.88% | 20.82% | 31.0180752 | 30.9289428 | 1.65 |  | 820.2
| Общо |  | 43928 |  | 41982 |  |  | 49965 |  | 43700 | 7.861% | 40264 | 47.27% | 19031.422 | 30.94% | 12456.27 | 21.8% |  | 8776.308 | 23.52% | 9468.412 | 50.24% | 20229.968 | 41% | 16508.24 | 0.2439% | 98.19846 | 0.2266% | 91.25206 | 0.1833% | 0.03434% | 13.82636 | 19.52% | 84.1775198 | 85% | 81.48% | 470 | 8.416% | 13.32% | 20.74% | 59.988815 | 89.1858141 |  | 500.78 |  | 820.2 | 0
7 | 1 | Иванка Копаранска | 5307 | 0 | 6526 | 1.1 | 5.8 | 8525 | 4.1 | 15112 | 8.3% | 13858 | 47.1% | 6527.118 | 36.8% | 5099.744 | 16.1% | 22.48% | 2231.138 | 23% | 3187.34 | 49.9% | 6915.142 | 41% | 5681.78 | 0.227% | 31.45766 | 0.231% | 32.01198 | 0.2432% | 0.034% | 4.71172 | 20.41% | 28.1686574 | 85.42% | 86.16% | 151 | 8.6% | 21.01% | 20.96% | 28.9967414 | 28.9277344 | 1.6 | 503.28 | 411.9 | -56.02
| 2 | Юлияна Цветкова | 20085 | 2 | 16743 | 0.7 | 4.3 | 18340 | 2.7 | 16610 | 7.3% | 15397 | 60.9% | 9376.773 | 26% | 4003.22 | 13.1% | 22.7% | 2017.007 | 23.1% | 3556.707 | 50.6% | 7790.882 | 41% | 6312.77 | 0.266% | 40.95602 | 0.251% | 38.64647 | 0.2663% | 0.034% | 5.23498 | 20.82% | 32.102358 | 86.6% | 87.36% | 170 | 9.3% | 23.2% | 22.8% | 35.77208 | 35.15532 | 1.65 |  | 581.9
| 3 | Георги Томов | 15400 | 3 | 15488 | 1.3 | 4.3 | 18425 | 1.4 | 13633 | 7.4% | 12624 | 51.8% | 6539.232 | 39% | 4923.36 | 9.2% | 21.6% | 1161.408 | 21% | 2651.04 | 51.9% | 6551.856 | 40% | 5049.6 | 0.262% | 33.07488 | 0.25% | 31.56 | 0.3081% | 0.034% | 4.29216 | 20.3% | 30.698878 | 86.54% | 89.1% | 166 | 8.9% | 22.88% | 22.43% | 34.6005088 | 33.9199918 | 1.6 |  | 747.9
| Общо |  | 40792 |  | 38757 |  |  | 45290 |  | 45355 | 7.663% | 41879 | 53.59% | 22443.123 | 33.49% | 14026.324 | 12.92% |  | 5409.553 | 22.43% | 9395.087 | 50.76% | 21257.88 | 40.7% | 17044.15 | 0.2519% | 105.48856 | 0.2441% | 102.21845 | 0.2713% | 0.034% | 14.23886 | 20.53% | 90.9698934 | 86.21% | 87.6% | 487 | 8.947% | 22.37% | 22.08% | 99.3693302 | 98.0030462 |  | 503.28 |  | 747.9 | 0
8 | 1 | Иванка Копаранска | 11566 | 0 | 11518 | 1.7 | 5.1 | 13006 | 3 | 15763 | 7.8% | 14533 | 54.3% | 7891.419 | 35.6% | 5173.748 | 10.1% | 21.12% | 1467.833 | 18.5% | 2688.605 | 54.1% | 7862.353 | 40% | 5813.2 | 0.251% | 36.47783 | 0.253% | 36.76849 | 0.1946% | 0.035% | 5.08655 | 20.08% | 20.1490752 | 86.32% | 82.14% | 111 | 9.6% | 23.12% | 22.24% | 23.1995328 | 22.3165056 | 1.6 |  | 858.9
| 2 | Димитър Цончев | 20100 | 5 | 16162 | 0.7 | 4.2 | 18162 | 2.6 | 16958 | 8.8% | 15466 | 57.3% | 8862.018 | 29.3% | 4531.538 | 13.4% | 23.94% | 2072.444 | 21.7% | 3356.122 | 51.1% | 7903.126 | 41% | 6341.06 | 0.273% | 42.22218 | 0.264% | 40.83024 | 0.2631% | 0.04% | 6.1864 | 20.6% | 34.042736 | 85.01% | 84.96% | 182 | 9.2% | 20.88% | 21.52% | 34.5054528 | 35.5630912 | 1.65 |  | 1040.9
| 3 | Георги Томов | 16574 | 3 | 15891 | 0.8 | 2.8 | 17838 | 2.1 | 16980 | 8.1% | 15605 | 64.8% | 10112.04 | 25.8% | 4026.09 | 9.4% | 24.53% | 1466.87 | 21.6% | 3370.68 | 50.4% | 7864.92 | 41% | 6398.05 | 0.28% | 43.694 | 0.275% | 42.91375 | 0.2554% | 0.039% | 6.08595 | 20.67% | 30.6261189 | 85.98% | 84.87% | 163 | 9.1% | 22.79% | 22.75% | 33.7672593 | 33.7079925 | 1.55 |  | 1203.9
| Общо |  | 48240 |  | 43571 |  |  | 49006 |  | 49701 | 8.244% | 45604 | 58.91% | 26865.477 | 30.11% | 13731.376 | 10.98% |  | 5007.147 | 20.65% | 9415.407 | 51.82% | 23630.399 | 40.68% | 18552.31 | 0.2684% | 122.39401 | 0.2643% | 120.51248 | 0.2386% | 0.03807% | 17.3589 | 20.46% | 84.8179301 | 85.76% | 84.19% | 456 | 9.262% | 22.24% | 22.17% | 91.4722449 | 91.5875893 |  | 0 |  | 1203.9 | 0
9 | 1 | Цвета Владова | 14572 | 0 | 13658 | 1 | 4.7 | 15536 | 2.5 | 16981 | 8.8% | 15487 | 69.2% | 10717.004 | 22.5% | 3484.575 | 8.3% | 24.44% | 1285.421 | 22.7% | 3515.549 | 50.7% | 7851.909 | 40% | 6194.8 | 0.299% | 46.30613 | 0.281% | 43.51847 | 0.3% | 0.038% | 5.88506 | 20.2% | 36.305864 | 86.64% | 87.48% | 196 | 8.3% | 22.58% | 22.04% | 40.5834856 | 39.6129328 | 1.6 |  | 1399.9
| 2 | Димитър Цончев | 19000 | 5 | 15397 | 0.5 | 3.3 | 17935 | 2.3 | 16984 | 9% | 15455 | 53% | 8191.15 | 34.2% | 5285.61 | 12.8% | 24.18% | 1978.24 | 23.8% | 3678.29 | 48.8% | 7542.04 | 40% | 6182 | 0.288% | 44.5104 | 0.283% | 43.73765 | 0.3407% | 0.038% | 5.8729 | 20.75% | 44.28631 | 86.73% | 89% | 233 | 8.4% | 21.92% | 21.61% | 46.7834176 | 46.1217908 | 1.65 |  | 1632.9
| 3 | Георги Томов | 16288 | 1 | 15025 | 0.9 | 3.9 | 17280 | 2.4 | 16990 | 8.2% | 15597 | 49.5% | 7720.515 | 41.9% | 6535.143 | 8.6% | 24.26% | 1341.342 | 23% | 3587.31 | 48.7% | 7595.739 | 40% | 6238.8 | 0.29% | 45.2313 | 0.286% | 44.60742 | 0.2724% | 0.038% | 5.92686 | 20.89% | 32.6140947 | 86.87% | 86.19% | 171 | 8.7% | 23.42% | 23.07% | 36.5640066 | 36.0175761 | 1.55 |  | 1803.9
| Общо |  | 49860 |  | 44080 |  |  | 50751 |  | 50955 | 8.667% | 46539 | 57.22% | 26628.669 | 32.89% | 15305.328 | 9.895% |  | 4605.003 | 23.17% | 10781.149 | 49.4% | 22989.688 | 40% | 18615.6 | 0.2923% | 136.04783 | 0.2833% | 131.86354 | 0.3043% | 0.038% | 17.68482 | 20.61% | 113.2062687 | 86.75% | 87.66% | 600 | 8.453% | 22.64% | 22.24% | 123.9309098 | 121.7522997 |  | 0 |  | 1803.9 | 0
10 | 1 | Цвета Владова | 4839 | 1 | 9540 | 0.8 | 4.8 | 11209 | 3.9 | 16506 | 7.8% | 15219 | 64.7% | 9846.693 | 28.1% | 4276.539 | 7.2% | 24.51% | 1095.768 | 23.4% | 3561.246 | 48.6% | 7396.434 | 40% | 6087.6 | 0.274% | 41.70006 | 0.277% | 42.15663 | 0.3282% | 0.037% | 5.63103 | 19.82% | 37.9442008 | 86.8% | 88.87% | 209 | 8.4% | 23.15% | 22.7% | 44.319286 | 43.457788 | 1.6 |  | 2012.9
| 2 | Димитър Цончев | 18400 | 5 | 13850 | 0.6 | 4.5 | 16209 | 4.3 | 16710 | 9.1% | 15189 | 52.2% | 7928.658 | 35.8% | 5437.662 | 12% | 24.01% | 1822.68 | 21.5% | 3265.635 | 49.9% | 7579.311 | 40% | 6075.6 | 0.293% | 44.50377 | 0.282% | 42.83298 | 0.3981% | 0.036% | 5.46804 | 21.33% | 54.5118012 | 87.38% | 91.11% | 279 | 8.4% | 21.52% | 21.55% | 54.9973728 | 55.074042 | 1.7 |  | 2291.9
| 3 | Иванка Копаранска | 17101 | 1 | 14436 | 1 | 4 | 16653 | 3.7 | 16552 | 8.3% | 15178 | 71.8% | 10897.804 | 17.5% | 2656.15 | 10.7% | 23.96% | 1624.046 | 21.9% | 3323.982 | 50.4% | 7649.712 | 41% | 6222.98 | 0.298% | 45.23044 | 0.281% | 42.65018 | 0.3251% | 0.036% | 5.46408 | 21.46% | 37.185888 | 87.34% | 89.05% | 190 | 8.8% | 25.32% | 24.4% | 43.874496 | 42.28032 | 1.6 |  | 2481.9
| Общо |  | 40340 |  | 37826 |  |  | 44071 |  | 49768 | 8.403% | 45586 | 62.9% | 28673.155 | 27.14% | 12370.351 | 9.965% |  | 4542.494 | 22.27% | 10150.863 | 49.63% | 22625.457 | 40.33% | 18386.18 | 0.2883% | 131.43427 | 0.28% | 127.63979 | 0.3504% | 0.03633% | 16.56315 | 20.87% | 129.64189 | 87.18% | 89.77% | 678 | 8.512% | 23.32% | 22.88% | 143.1911548 | 140.81215 |  | 0 |  | 2481.9 | 0
11 | 1 | Цвета Владова | 3969 | 1 | 8727 | 0.8 | 4.2 | 10415 | 4.2 | 15085 | 8.7% | 13773 | 60.5% | 8332.665 | 29.2% | 4021.716 | 10.3% | 24.45% | 1418.619 | 21.4% | 2947.422 | 51.3% | 7065.549 | 39% | 5371.47 | 0.271% | 37.32483 | 0.268% | 36.91164 | 0.2807% | 0.037% | 5.09601 | 20.97% | 31.1178024 | 86.35% | 86.96% | 162 | 8.4% | 22.62% | 22.79% | 33.5662704 | 33.8185368 | 1.5 | 1000.68 | 1643.22
| 2 | Димитър Цончев | 17200 | 7 | 13891 | 0.6 | 4.8 | 16320 | 4.6 | 15193 | 8.6% | 13886 | 60.4% | 8387.144 | 34% | 4721.24 | 5.6% | 24.34% | 777.616 | 22.2% | 3082.692 | 51% | 7081.86 | 40% | 5554.4 | 0.277% | 38.46422 | 0.27% | 37.4922 | 0.2861% | 0.036% | 4.99896 | 20.94% | 31.683267 | 86.82% | 87.55% | 165 | 8.3% | 22.95% | 23.5% | 34.7244975 | 35.556675 | 1.5 |  | 1808.22
| 3 | Иванка Копаранска | 14656 | 3 | 14312 | 1.1 | 5.2 | 16768 | 4.2 | 15177 | 7.4% | 14054 | 57.5% | 8081.05 | 32.7% | 4595.658 | 9.8% | 25.6% | 1377.292 | 22.5% | 3162.15 | 49.9% | 7012.946 | 40% | 5621.6 | 0.258% | 36.25932 | 0.261% | 36.68094 | 0.2701% | 0.035% | 4.9189 | 20.7% | 30.460878 | 86.74% | 87.18% | 161 | 8.6% | 22.45% | 22.7% | 33.036073 | 33.403958 | 1.55 |  | 1969.22
| Общо |  | 35825 |  | 36930 |  |  | 43503 |  | 45455 | 8.233% | 41713 | 59.46% | 24800.859 | 31.98% | 13338.614 | 8.567% |  | 3573.527 | 22.04% | 9192.264 | 50.73% | 21160.355 | 39.67% | 16547.47 | 0.2686% | 112.04837 | 0.2663% | 111.08478 | 0.2789% | 0.036% | 15.01387 | 20.87% | 93.2619474 | 86.63% | 87.23% | 488 | 8.432% | 22.67% | 23% | 101.3268409 | 102.7791698 |  | 1000.68 |  | 1969.22 | 0
12 | 1 | Цвета Владова | 4490 | 5 | 9538 | 0.8 | 3.7 | 11535 | 5.2 | 15114 | 8.8% | 13784 | 58.2% | 8022.288 | 32.8% | 4521.152 | 9% | 24.17% | 1240.56 | 20.2% | 2784.368 | 51.8% | 7140.112 | 40% | 5513.6 | 0.285% | 39.2844 | 0.268% | 36.94112 | 0.2827% | 0.037% | 5.10008 | 19.95% | 29.904252 | 86.35% | 87.05% | 164 | 8.6% | 22.59% | 22.59% | 33.8615064 | 33.8615064 | 1.5 | 1012.72 | 1137.14 | 16.64
| 2 | Георги Томов | 21735 | 7 | 13525 | 0.5 | 3 | 15658 | 6 | 16075 | 8.4% | 14725 | 56% | 8246 | 39.3% | 5786.925 | 4.7% | 23.97% | 692.075 | 22% | 3239.5 | 52.1% | 7671.725 | 39% | 5742.75 | 0.287% | 42.26075 | 0.282% | 41.5245 | 0.283% | 0.036% | 5.301 | 20.72% | 33.4039552 | 87.39% | 87.42% | 176 | 8.4% | 22.56% | 23.32% | 36.3703296 | 37.5955712 | 1.52 |  | 1313.14
| 3 | Иванка Копаранска | 21105 | 1 | 14077 | 0.9 | 4.3 | 16715 | 5.1 | 17065 | 8.4% | 15632 | 51% | 7972.32 | 39.8% | 6221.536 | 9.2% | 25.8% | 1438.144 | 24.4% | 3814.208 | 48.3% | 7550.256 | 40% | 6252.8 | 0.259% | 40.48688 | 0.266% | 41.58112 | 0.2942% | 0.034% | 5.31488 | 21.1% | 37.108992 | 87.36% | 88.57% | 192 | 8.4% | 23.13% | 23.57% | 40.6791936 | 41.4530304 | 1.6 |  | 1505.14
| Общо |  | 47330 |  | 37140 |  |  | 43908 |  | 48254 | 8.525% | 44141 | 54.92% | 24240.608 | 37.45% | 16529.613 | 7.636% |  | 3370.779 | 22.29% | 9838.076 | 50.66% | 22362.093 | 39.67% | 17509.15 | 0.2765% | 122.03203 | 0.272% | 120.04674 | 0.2869% | 0.03561% | 15.71596 | 20.61% | 100.4171992 | 87.06% | 87.73% | 532 | 8.462% | 22.77% | 23.18% | 110.9110296 | 112.910108 |  | 1012.72 |  | 1505.14 | 0
13 | 1 | Димитър Цончев | 5700 | 0 | 14246 | 1.1 | 5.1 | 16882 | 5.4 | 16926 | 8.1% | 15555 | 68.5% | 10655.175 | 25.5% | 3966.525 | 6% | 24.54% | 933.3 | 24.1% | 3748.755 | 48.2% | 7497.51 | 41% | 6377.55 | 0.276% | 42.9318 | 0.276% | 42.9318 | 0.2904% | 0.033% | 5.13315 | 20.76% | 36.0190152 | 88.18% | 88.76% | 189 | 8.2% | 23.08% | 23.39% | 40.0442616 | 40.5821178 | 1.55 | 503.28 | 1190.86
| 2 | Георги Томов | 19045 | 7 | 15251 | 1.2 | 4.5 | 17342 | 5.4 | 16998 | 7.6% | 15706 | 66% | 10365.96 | 27.2% | 4272.032 | 6.8% | 25.1% | 1068.008 | 23.8% | 3738.028 | 49.3% | 7743.058 | 41% | 6439.46 | 0.273% | 42.87738 | 0.279% | 43.81974 | 0.2794% | 0.032% | 5.02592 | 21.01% | 35.4884112 | 88.67% | 88.67% | 184 | 8.2% | 23% | 23.61% | 38.84976 | 39.8801232 | 1.55 |  | 1374.86
| 3 | Иванка Копаранска | 22775 | 1 | 15739 | 1.2 | 5.1 | 18148 | 5.2 | 17004 | 8% | 15644 | 61.9% | 9683.636 | 31.6% | 4943.504 | 6.5% | 25.44% | 1016.86 | 24.1% | 3770.204 | 48.4% | 7571.696 | 40% | 6257.6 | 0.269% | 42.08236 | 0.274% | 42.86456 | 0.302% | 0.033% | 5.16252 | 20.78% | 37.198278 | 88.1% | 89.2% | 195 | 8.2% | 23.51% | 23.94% | 42.085251 | 42.854994 | 1.6 |  | 1569.86
| Общо |  | 47520 |  | 45236 |  |  | 52372 |  | 50928 | 7.9% | 46905 | 65.46% | 30704.771 | 28.1% | 13182.061 | 6.435% |  | 3018.168 | 24% | 11256.987 | 48.64% | 22812.264 | 40.67% | 19074.61 | 0.2727% | 127.89154 | 0.2763% | 129.6161 | 0.2906% | 0.03267% | 15.32159 | 20.85% | 108.7057044 | 88.32% | 88.88% | 568 | 8.2% | 23.2% | 23.65% | 120.9792726 | 123.317235 |  | 503.28 |  | 1569.86 | 0
14 | 1 | Димитър Цончев | 6400 | 0 | 11791 | 1.2 | 4.5 | 14218 | 5.8 | 16805 | 7.9% | 15477 | 65.2% | 10091.004 | 27.1% | 4194.267 | 7.7% | 24.53% | 1191.729 | 23.3% | 3606.141 | 48.5% | 7506.345 | 41% | 6345.57 | 0.276% | 42.71652 | 0.27% | 41.7879 | 0.276% | 0.032% | 4.95264 | 20.62% | 33.886908 | 88.29% | 88.53% | 180 | 8.7% | 22.98% | 23.34% | 37.765332 | 38.356956 | 1.55 | 500.84 | 1249.02
| 2 | Георги Томов | 19425 | 7 | 17476 | 0.9 | 4.9 | 19444 | 5.3 | 17011 | 7.9% | 15667 | 71.1% | 11139.237 | 20.3% | 3180.401 | 8.6% | 25.15% | 1347.362 | 23.9% | 3744.413 | 48.3% | 7567.161 | 41% | 6423.47 | 0.264% | 41.36088 | 0.265% | 41.51755 | 0.2766% | 0.032% | 5.01344 | 20.54% | 35.0334348 | 88.06% | 88.56% | 186 | 8.3% | 22.47% | 22.84% | 38.3252814 | 38.9563608 | 1.55 |  | 1435.02
| 3 | Цвета Владова | 21755 | 2 | 16631 | 0.6 | 4 | 19253 | 4.8 | 17319 | 7.1% | 16089 | 71.8% | 11551.902 | 22.3% | 3587.847 | 5.9% | 24.09% | 949.251 | 23.8% | 3829.182 | 48.4% | 7787.076 | 41% | 6596.49 | 0.268% | 43.11852 | 0.267% | 42.95763 | 0.2683% | 0.032% | 5.14848 | 20.8% | 35.13224 | 88.15% | 88.2% | 185 | 8.7% | 22.51% | 22.91% | 38.0205155 | 38.6961355 | 1.55 |  | 1620.02
| Общо |  | 47580 |  | 45898 |  |  | 52915 |  | 51135 | 7.629% | 47233 | 69.41% | 32782.143 | 23.21% | 10962.515 | 7.385% |  | 3488.342 | 23.67% | 11179.736 | 48.4% | 22860.582 | 41% | 19365.53 | 0.2693% | 127.19592 | 0.2673% | 126.26308 | 0.2736% | 0.032% | 15.11456 | 20.65% | 104.0525828 | 88.17% | 88.43% | 551 | 8.565% | 22.65% | 23.03% | 114.1111289 | 116.0094523 |  | 500.84 |  | 1620.02 | 0
15 | 1 | Димитър Цончев | 19400 | 0 | 16988 | 0.5 | 4.2 | 19854 | 3.9 | 17181 | 8% | 15807 | 59.1% | 9341.937 | 32.8% | 5184.696 | 8.1% | 25.03% | 1280.367 | 24.7% | 3904.329 | 45.6% | 7207.992 | 38% | 6006.66 | 0.236% | 37.30452 | 0.25% | 39.5175 | 0.2902% | 0.032% | 5.05824 | 20.45% | 36.261122 | 87.34% | 89.1% | 194 | 8.6% | 23.02% | 23.02% | 40.8181432 | 40.8181432 | 1.55 |  | 1814.02
| 2 | Георги Томов | 18445 | 4 | 17360 | 0.2 | 3.1 | 20691 | 2.8 | 16363 | 7.9% | 15070 | 74.7% | 11257.29 | 16.7% | 2516.69 | 8.6% | 23.87% | 1296.02 | 21.3% | 3209.91 | 49.2% | 7414.44 | 40% | 6028 | 0.279% | 42.0453 | 0.278% | 41.8946 | 0.2743% | 0.033% | 4.9731 | 19.78% | 33.9511832 | 88.28% | 88.11% | 188 | 8.7% | 21.19% | 21.33% | 36.3713636 | 36.6116652 | 1.55 |  | 2002.02
| 3 | Цвета Владова | 16380 | 4 | 17578 | 0.6 | 3.2 | 19599 | 1.6 | 16267 | 7.8% | 14998 | 65.8% | 9868.684 | 25.3% | 3794.494 | 8.9% | 23.95% | 1334.822 | 20.4% | 3059.592 | 50.4% | 7558.992 | 41% | 6149.18 | 0.275% | 41.2445 | 0.257% | 38.54486 | 0.2799% | 0.033% | 4.94934 | 20.72% | 34.3541744 | 87.3% | 88.34% | 182 | 8.9% | 22.33% | 22.79% | 37.0235866 | 37.7862758 | 1.55 |  | 2184.02
| Общо |  | 54225 |  | 51926 |  |  | 60144 |  | 49811 | 7.902% | 45875 | 66.42% | 30467.911 | 25.06% | 11495.88 | 8.526% |  | 3911.209 | 22.18% | 10173.831 | 48.35% | 22181.424 | 39.64% | 18183.84 | 0.2629% | 120.59432 | 0.2615% | 119.95696 | 0.2816% | 0.03266% | 14.98068 | 20.32% | 104.5664796 | 87.65% | 88.53% | 564 | 8.73% | 22.19% | 22.39% | 114.2130934 | 115.2160842 |  | 0 |  | 2184.02 | 0
16 | 1 | Димитър Цончев | 18800 | 1 | 15179 | 0.7 | 4.5 | 18399 | 1.8 | 16256 | 7.8% | 14988 | 68.4% | 10251.792 | 26.5% | 3971.82 | 5.1% | 24.64% | 764.388 | 20.9% | 3132.492 | 48.3% | 7239.204 | 37% | 5545.56 | 0.244% | 36.57072 | 0.245% | 36.7206 | 0.2614% | 0.031% | 4.64628 | 20.86% | 31.252452 | 87.48% | 88.26% | 165 | 9.2% | 23.05% | 23.36% | 34.53351 | 34.997952 | 1.55 |  | 2349.02
| 2 | Иванка Копаранска | 19915 | 2 | 13991 | 1 | 4.3 | 16858 | 1.7 | 16235 | 8.1% | 14920 | 72.1% | 10757.32 | 22% | 3282.4 | 5.9% | 25.13% | 880.28 | 20.6% | 3073.52 | 49.7% | 7415.24 | 40% | 5968 | 0.236% | 35.2112 | 0.228% | 34.0176 | 0.2571% | 0.031% | 4.6252 | 20.61% | 30.9799215 | 86.53% | 88.06% | 165 | 8.9% | 22.44% | 22.63% | 33.730686 | 34.0162845 | 1.55 |  | 2514.02
| 3 | Цвета Владова | 17135 | 1 | 14183 | 0.6 | 5.1 | 16954 | 2.1 | 17171 | 7.2% | 15935 | 69% | 10995.15 | 26.5% | 4222.775 | 4.5% | 26.72% | 717.075 | 24.4% | 3888.14 | 46.4% | 7393.84 | 41% | 6533.35 | 0.229% | 36.49115 | 0.231% | 36.80985 | 0.2504% | 0.031% | 4.93985 | 20.06% | 31.763004 | 86.71% | 87.74% | 174 | 9% | 22.08% | 22.15% | 34.961472 | 35.07231 | 1.65 |  | 2688.02
| Общо |  | 55850 |  | 43353 |  |  | 52211 |  | 49662 | 7.691% | 45843 | 69.81% | 32004.262 | 25.04% | 11476.995 | 5.152% |  | 2361.743 | 22.02% | 10094.152 | 48.1% | 22048.284 | 39.37% | 18046.91 | 0.2362% | 108.27307 | 0.2346% | 107.54805 | 0.2562% | 0.031% | 14.21133 | 20.5% | 93.9953775 | 86.92% | 88.02% | 504 | 9.033% | 22.52% | 22.7% | 103.225668 | 104.0865465 |  | 0 |  | 2688.02 | 0
17 | 1 | Юлияна Цветкова | 4226 | 0 | 10104 | 0.5 | 4 | 11747 | 4 | 17254 | 7.2% | 16012 | 71.2% | 11400.544 | 19.3% | 3090.316 | 9.5% | 26.34% | 1521.14 | 23.2% | 3714.784 | 48.2% | 7717.784 | 40% | 6404.8 | 0.271% | 43.39252 | 0.259% | 41.47108 | 0.2416% | 0.03% | 4.8036 | 21% | 31.47816 | 88.54% | 87.7% | 164 | 8.6% | 22.6% | 22.65% | 33.876496 | 33.951444 | 1.5 | 1002.24 | 1849.78
| 2 | Иванка Копаранска | 20869 | 3 | 14124 | 0.9 | 5.7 | 16211 | 4.3 | 17136 | 8.1% | 15748 | 58.7% | 9244.076 | 34.9% | 5496.052 | 6.4% | 26.41% | 1007.872 | 24.6% | 3874.008 | 44.6% | 7023.608 | 41% | 6456.68 | 0.27% | 42.5196 | 0.257% | 40.47236 | 0.2689% | 0.03% | 4.7244 | 20.83% | 33.929987 | 88.45% | 88.96% | 179 | 9% | 23.1% | 23.16% | 37.62759 | 37.725324 | 1.6 |  | 2028.78
| 3 | Цвета Владова | 19975 | 1 | 14976 | 0.5 | 4.6 | 17354 | 4.3 | 17174 | 8% | 15800 | 50.6% | 7994.8 | 39.6% | 6256.8 | 9.8% | 27.53% | 1548.4 | 25.7% | 4060.6 | 45.9% | 7252.2 | 42% | 6636 | 0.241% | 38.078 | 0.233% | 36.814 | 0.2512% | 0.03% | 4.74 | 19.92% | 32.0441088 | 87.26% | 88.18% | 176 | 8.6% | 21.73% | 22.06% | 34.9557472 | 35.4865984 | 1.55 |  | 2204.78
| Общо |  | 45070 |  | 39204 |  |  | 45312 |  | 51564 | 7.766% | 47560 | 60.22% | 28639.42 | 31.21% | 14843.168 | 8.573% |  | 4077.412 | 24.49% | 11649.392 | 46.24% | 21993.592 | 41% | 19497.48 | 0.2607% | 123.99012 | 0.2497% | 118.75744 | 0.2538% | 0.03% | 14.268 | 20.58% | 97.4522558 | 88.11% | 88.3% | 519 | 8.738% | 22.48% | 22.62% | 106.4598332 | 107.1633664 |  | 1002.24 |  | 2204.78 | 0
18 | 1 | Георги Томов | 4108 | 0 | 13509 | 0.5 | 4.4 | 16002 | 3.9 | 15640 | 7.6% | 14451 | 69.6% | 10057.896 | 23.2% | 3352.632 | 7.2% | 26.89% | 1040.472 | 25.8% | 3728.358 | 46.2% | 6676.362 | 41% | 5924.91 | 0.241% | 34.82691 | 0.232% | 33.52632 | 0.2406% | 0.03% | 4.3353 | 20.58% | 28.3724112 | 87.2% | 87.65% | 152 | 9.3% | 22.07% | 22.57% | 30.4265848 | 31.1159048 | 1.5 | 1002.76 | 1356.28 | 2.26
| 2 | Иванка Копаранска | 20447 | 2 | 12034 | 0.8 | 3.9 | 14263 | 4.6 | 15151 | 8.3% | 13893 | 64% | 8891.52 | 24.6% | 3417.678 | 11.4% | 26.57% | 1583.802 | 26% | 3612.18 | 45.5% | 6321.315 | 41% | 5696.13 | 0.246% | 34.17678 | 0.241% | 33.48213 | 0.2579% | 0.03% | 4.1679 | 20.9% | 29.85983 | 87.68% | 88.49% | 157 | 9% | 22.16% | 22.16% | 31.659992 | 31.659992 | 1.6 |  | 1513.28
| 3 | Димитър Цончев | 19612 | 1 | 14871 | 1 | 5.8 | 17343 | 3.8 | 15120 | 8.1% | 13895 | 57.3% | 7961.835 | 21.6% | 3001.32 | 21.1% | 26.06% | 2931.845 | 25.1% | 3487.645 | 47.2% | 6558.44 | 41% | 5696.95 | 0.252% | 35.0154 | 0.252% | 35.0154 | 0.2667% | 0.03% | 4.1685 | 20.51% | 29.961008 | 88.22% | 88.87% | 160 | 8.7% | 22.51% | 22.77% | 32.882608 | 33.262416 | 1.5 |  | 1673.28
| Общо |  | 44167 |  | 40414 |  |  | 47608 |  | 45911 | 7.996% | 42239 | 63.71% | 26911.251 | 23.13% | 9771.63 | 13.15% |  | 5556.119 | 25.64% | 10828.183 | 46.3% | 19556.117 | 41% | 17317.99 | 0.2463% | 104.01909 | 0.2415% | 102.02385 | 0.2548% | 0.03% | 12.6717 | 20.66% | 88.1932492 | 87.71% | 88.35% | 469 | 8.995% | 22.24% | 22.5% | 94.9691848 | 96.0383128 |  | 1002.76 |  | 1673.28 | 0
19 | 1 | Георги Томов | 5181 | 0 | 8596 | 0.6 | 4.3 | 10196 | 5.5 | 15311 | 7.9% | 14101 | 59.9% | 8446.499 | 21.1% | 2975.311 | 19% | 27.27% | 2679.19 | 24.3% | 3426.543 | 48.2% | 6796.682 | 40% | 5640.4 | 0.245% | 34.54745 | 0.249% | 35.11149 | 0.2515% | 0.031% | 4.37131 | 20.19% | 29.8079103 | 87.68% | 87.8% | 161 | 8.3% | 21.06% | 21.34% | 31.0923522 | 31.5057358 | 1.55 | 1012.44 | 821.84
| 2 | Иванка Копаранска | 22577 | 1 | 14176 | 0.7 | 4.8 | 17513 | 3.2 | 13326 | 8.2% | 12233 | 62.6% | 7657.858 | 28.6% | 3498.638 | 8.8% | 23.22% | 1076.504 | 21.9% | 2679.027 | 50.2% | 6140.966 | 40% | 4893.2 | 0.252% | 30.82716 | 0.248% | 30.33784 | 0.2857% | 0.032% | 3.91456 | 20.12% | 29.7045644 | 87.24% | 88.93% | 161 | 8.3% | 21.02% | 21.42% | 31.0332974 | 31.6238454 | 1.6 |  | 982.84
| 3 | Димитър Цончев | 15500 | 0 | 15101 | 0.8 | 4.1 | 17908 | 1.9 | 11437 | 7.9% | 10533 | 52.8% | 5561.424 | 29.8% | 3138.834 | 17.4% | 21.04% | 1832.742 | 14.1% | 1485.153 | 55.7% | 5866.881 | 39% | 4107.87 | 0.245% | 25.80585 | 0.238% | 25.06854 | 0.2775% | 0.031% | 3.26523 | 20.57% | 25.1657494 | 87.11% | 88.96% | 134 | 8.7% | 21.22% | 21.2% | 25.9609724 | 25.936504 | 1.55 |  | 1116.84
| Общо |  | 43258 |  | 37873 |  |  | 45617 |  | 40074 | 8% | 36867 | 58.77% | 21665.781 | 26.07% | 9612.783 | 15.16% |  | 5588.436 | 20.59% | 7590.723 | 51.01% | 18804.529 | 39.71% | 14641.47 | 0.2473% | 91.18046 | 0.2455% | 90.51787 | 0.2703% | 0.03133% | 11.5511 | 20.28% | 84.6782241 | 87.37% | 88.54% | 456 | 8.418% | 21.09% | 21.33% | 88.086622 | 89.0660852 |  | 1012.44 |  | 1116.84 | 0
20 | 1 | Георги Томов | 4541 | 0 | 9619 | 0.6 | 3.4 | 11922 | 4 | 16881 | 7.5% | 15615 | 59.5% | 9290.925 | 22.8% | 3560.22 | 17.7% | 29.04% | 2763.855 | 27% | 4216.05 | 46.6% | 7276.59 | 41% | 6402.15 | 0.245% | 38.25675 | 0.26% | 40.599 | 0.2507% | 0.032% | 4.9968 | 20.36% | 35.3250072 | 87.83% | 87.38% | 189 | 8.2% | 19.68% | 20.02% | 34.1451936 | 34.7351004 | 1.55 | 509.82 | 796.02
| 2 | Цвета Владова | 19862 | 4 | 14308 | 0.3 | 4.4 | 17248 | 4.6 | 17086 | 8.4% | 15651 | 54.3% | 8498.493 | 36.1% | 5650.011 | 9.6% | 27.61% | 1502.496 | 26.5% | 4147.515 | 46.7% | 7309.017 | 42% | 6573.42 | 0.259% | 40.53609 | 0.268% | 41.94468 | 0.2643% | 0.031% | 4.85181 | 21.41% | 35.4194194 | 88.56% | 88.39% | 181 | 8.6% | 22.07% | 22.54% | 36.5112838 | 37.2888236 | 1.55 |  | 977.02
| 3 | Димитър Цончев | 18100 | 0 | 14799 | 0.4 | 4.3 | 17816 | 4.1 | 17190 | 7.3% | 15935 | 63.5% | 10118.725 | 31.4% | 5003.59 | 5.1% | 27.23% | 812.685 | 27.6% | 4398.06 | 45.3% | 7218.555 | 41% | 6533.35 | 0.248% | 39.5188 | 0.259% | 41.27165 | 0.284% | 0.031% | 4.93985 | 20.66% | 38.3110776 | 88.16% | 89.21% | 202 | 8.2% | 21.74% | 22.2% | 40.3137864 | 41.166792 | 1.58 |  | 1179.02
| Общо |  | 42503 |  | 38726 |  |  | 46986 |  | 51157 | 7.733% | 47201 | 59.13% | 27908.143 | 30.11% | 14213.821 | 10.76% |  | 5079.036 | 27.04% | 12761.625 | 46.19% | 21804.162 | 41.33% | 19508.92 | 0.2507% | 118.31164 | 0.2623% | 123.81533 | 0.2664% | 0.03133% | 14.78846 | 20.81% | 109.0555042 | 88.19% | 88.37% | 572 | 8.327% | 21.17% | 21.59% | 110.9702638 | 113.190716 |  | 509.82 |  | 1179.02 | 0
21 | 1 | Иванка Копаранска | 5538 | 0 | 8566 | 0.9 | 5.1 | 10684 | 6.5 | 16851 | 7.1% | 15655 | 60% | 9393 | 37% | 5792.35 | 3% | 28.95% | 469.65 | 27.5% | 4305.125 | 46% | 7201.3 | 42% | 6575.1 | 0.259% | 40.54645 | 0.261% | 40.85955 | 0.271% | 0.031% | 4.85305 | 21.28% | 36.3351744 | 88.25% | 88.68% | 186 | 8.2% | 22% | 22.34% | 37.56456 | 38.1451032 | 1.6 | 513.6 | 846.46 | -4.96
| 2 | Цвета Владова | 19208 | 4 | 14201 | 0.6 | 3.6 | 16434 | 5.4 | 16663 | 8% | 15330 | 59% | 9044.7 | 26.4% | 4047.12 | 14.6% | 27.89% | 2238.18 | 26.4% | 4047.12 | 46.2% | 7082.46 | 40% | 6132 | 0.252% | 38.6316 | 0.255% | 39.0915 | 0.2662% | 0.031% | 4.7523 | 21.45% | 35.1318825 | 87.97% | 88.48% | 179 | 8.5% | 22.01% | 22.75% | 36.0490785 | 37.2610875 | 1.58 |  | 1025.46
| 3 | Димитър Цончев | 17600 | 1 | 14572 | 0.5 | 3.7 | 17426 | 5.6 | 16509 | 7.8% | 15221 | 61.7% | 9391.357 | 24% | 3653.04 | 14.3% | 25.46% | 2176.603 | 25.9% | 3942.239 | 47.1% | 7169.091 | 39% | 5936.19 | 0.288% | 43.83648 | 0.288% | 43.83648 | 0.2767% | 0.031% | 4.71851 | 21.56% | 35.2734536 | 89.36% | 88.92% | 179 | 8.6% | 22.86% | 23.34% | 37.4003316 | 38.1856404 | 1.58 |  | 1204.46
| Общо |  | 42346 |  | 37339 |  |  | 44544 |  | 50023 | 7.631% | 46206 | 60.23% | 27829.057 | 29.2% | 13492.51 | 10.57% |  | 4884.433 | 26.61% | 12294.484 | 46.43% | 21452.851 | 40.35% | 18643.29 | 0.2662% | 123.01453 | 0.2679% | 123.78753 | 0.2713% | 0.031% | 14.32386 | 21.43% | 106.7405105 | 88.56% | 88.7% | 544 | 8.43% | 22.29% | 22.81% | 111.0139701 | 113.5918311 |  | 513.6 |  | 1204.46 | 0
22 | 1 | Иванка Копаранска | 13675 | 0 | 13838 | 0.7 | 4.2 | 16579 | 5.5 | 16640 | 8.2% | 15276 | 61.3% | 9364.188 | 25.5% | 3895.38 | 13.2% | 27.63% | 2016.432 | 26.3% | 4017.588 | 45.6% | 6965.856 | 40% | 6110.4 | 0.262% | 40.02312 | 0.262% | 40.02312 | 0.2805% | 0.031% | 4.73556 | 21.21% | 36.5651916 | 88.3% | 89.07% | 188 | 8.3% | 22.11% | 22.29% | 38.1167556 | 38.4270684 | 1.6 |  | 1392.46
| 2 | Цвета Владова | 20137 | 2 | 14633 | 1 | 4.9 | 18008 | 4.7 | 16655 | 7.4% | 15423 | 61.3% | 9454.299 | 23.3% | 3593.559 | 15.4% | 27.09% | 2375.142 | 26.6% | 4102.518 | 45.3% | 6986.619 | 41% | 6323.43 | 0.267% | 41.17941 | 0.261% | 40.25403 | 0.2845% | 0.031% | 4.78113 | 21.15% | 37.7368875 | 88.25% | 89.23% | 195 | 8.5% | 21.91% | 22.43% | 39.0929175 | 40.0207275 | 1.65 |  | 1587.46
| 3 | Георги Томов | 15500 | 0 | 14758 | 0.5 | 4.5 | 17221 | 4.5 | 16618 | 8.5% | 15205 | 60.9% | 9259.845 | 22.7% | 3451.535 | 16.4% | 27.18% | 2493.62 | 25.7% | 3907.685 | 45.6% | 6933.48 | 40% | 6082 | 0.269% | 40.90145 | 0.259% | 39.38095 | 0.2722% | 0.031% | 4.71355 | 20.82% | 35.9657172 | 88.16% | 88.74% | 189 | 8.6% | 21.23% | 21.7% | 36.6739758 | 37.485882 | 1.55 |  | 1776.46
| Общо |  | 49312 |  | 43229 |  |  | 51808 |  | 49913 | 8.033% | 45904 | 61.17% | 28078.332 | 23.83% | 10940.474 | 15% |  | 6885.194 | 26.2% | 12027.791 | 45.5% | 20885.955 | 40.34% | 18515.83 | 0.266% | 122.10398 | 0.2607% | 119.6581 | 0.2791% | 0.031% | 14.23024 | 21.06% | 110.2677963 | 88.24% | 89.02% | 572 | 8.467% | 21.75% | 22.14% | 113.8836489 | 115.9336779 |  | 0 |  | 1776.46 | 0
23 | 1 | Иванка Копаранска | 14395 | 0 | 14889 | 1.1 | 5.1 | 17090 | 4.5 | 17027 | 7.3% | 15784 | 60.4% | 9533.536 | 31.2% | 4924.608 | 8.4% | 27.15% | 1325.856 | 25% | 3946 | 46.7% | 7371.128 | 41% | 6471.44 | 0.262% | 41.35408 | 0.264% | 41.66976 | 0.269% | 0.031% | 4.89304 | 21.21% | 36.5253168 | 88.39% | 88.6% | 188 | 8.4% | 21.81% | 22.29% | 37.5585648 | 38.3851632 | 1.6 |  | 1964.46
| 2 | Цвета Владова | 18950 | 0 | 13171 | 0.7 | 4.1 | 16479 | 4.9 | 17181 | 8.2% | 15772 | 53% | 8359.16 | 28% | 4416.16 | 19% | 26.23% | 2996.68 | 26.3% | 4148.036 | 46.1% | 7270.892 | 41% | 6466.52 | 0.258% | 40.69176 | 0.261% | 41.16492 | 0.2746% | 0.031% | 4.88932 | 21.15% | 37.003194 | 88.25% | 88.84% | 191 | 8.4% | 21.96% | 22.27% | 38.4203376 | 38.9627012 | 1.65 |  | 2155.46
| 3 | Георги Томов | 14244 | 1 | 13978 | 0.8 | 4.3 | 16253 | 5.2 | 17145 | 7.9% | 15791 | 51.6% | 8148.156 | 26.6% | 4200.406 | 21.8% | 26.6% | 3442.438 | 27.1% | 4279.361 | 45.2% | 7137.532 | 41% | 6474.31 | 0.248% | 39.16168 | 0.247% | 39.00377 | 0.2411% | 0.031% | 4.89521 | 21.65% | 32.31046 | 87.57% | 87.26% | 164 | 9% | 22.23% | 22.43% | 33.176052 | 33.474532 | 1.55 |  | 2319.46
| Общо |  | 47589 |  | 42038 |  |  | 49822 |  | 51353 | 7.801% | 47347 | 55% | 26040.852 | 28.6% | 13541.174 | 16.4% |  | 7764.974 | 26.13% | 12373.397 | 46% | 21779.552 | 41% | 19412.27 | 0.256% | 121.20752 | 0.2573% | 121.83845 | 0.2615% | 0.031% | 14.67757 | 21.34% | 105.8389708 | 88.08% | 88.27% | 543 | 8.581% | 22% | 22.33% | 109.1549544 | 110.8223964 |  | 0 |  | 2319.46 | 0
24 | 1 | Иванка Копаранска | 3950 | 0 | 11067 | 0.8 | 3.7 | 12677 | 6 | 16659 | 8.4% | 15260 | 53.9% | 8225.14 | 34.1% | 5203.66 | 12% | 26.53% | 1831.2 | 27.5% | 4196.5 | 45.5% | 6943.3 | 40% | 6104 | 0.245% | 37.387 | 0.253% | 38.6078 | 0.2734% | 0.03% | 4.578 | 20.43% | 35.8129728 | 88.27% | 89.15% | 192 | 8.7% | 21.19% | 21.36% | 37.1452224 | 37.4432256 | 1.55 | 1003.58 | 1507.88
| 2 | Димитър Цончев | 19800 | 5 | 13554 | 1 | 5.3 | 15993 | 6.2 | 16186 | 7.9% | 14907 | 53.2% | 7930.524 | 29.9% | 4457.193 | 16.9% | 25.1% | 2519.283 | 26.9% | 4009.983 | 46% | 6857.22 | 40% | 5962.8 | 0.242% | 36.07494 | 0.246% | 36.67122 | 0.2529% | 0.029% | 4.32303 | 20.72% | 32.6911872 | 88.34% | 88.65% | 173 | 8.8% | 21.15% | 22.07% | 33.369624 | 34.8211632 | 1.68 |  | 1680.88
| 3 | Георги Томов | 19675 | 0 | 14612 | 1.1 | 3.7 | 17069 | 6.3 | 15995 | 7.4% | 14811 | 65.4% | 9686.394 | 20.1% | 2977.011 | 14.5% | 27.74% | 2147.595 | 26.7% | 3954.537 | 45.7% | 6768.627 | 40% | 5924.4 | 0.242% | 35.84262 | 0.243% | 35.99073 | 0.2361% | 0.031% | 4.59141 | 20.99% | 30.527856 | 87.37% | 87% | 160 | 9.1% | 20.89% | 21.81% | 30.382416 | 31.720464 | 1.55 |  | 1840.88
| Общо |  | 43425 |  | 39233 |  |  | 45739 |  | 48840 | 7.907% | 44978 | 57.45% | 25842.058 | 28.1% | 12637.864 | 14.45% |  | 6498.078 | 27.04% | 12161.02 | 45.73% | 20569.147 | 40% | 17991.2 | 0.243% | 109.30456 | 0.2474% | 111.26975 | 0.2543% | 0.03% | 13.49244 | 20.71% | 99.032016 | 88% | 88.33% | 525 | 8.855% | 21.08% | 21.74% | 100.8972624 | 103.9848528 |  | 1003.58 |  | 1840.88 | 0
25 | 1 | Цвета Владова | 4141 | 0 | 14148 | 0.9 | 3.7 | 16860 | 5.8 | 16331 | 6.6% | 15253 | 64.2% | 9792.426 | 24.9% | 3797.997 | 10.9% | 26.8% | 1662.577 | 26.2% | 3996.286 | 46.1% | 7031.633 | 40% | 6101.2 | 0.249% | 37.97997 | 0.249% | 37.97997 | 0.276% | 0.033% | 5.03349 | 20.59% | 35.2690228 | 86.89% | 88.18% | 187 | 8.4% | 21.64% | 22.04% | 37.0675888 | 37.7527568 | 1.55 | 1004.12 | 1023.76
| 2 | Юлияна Цветкова | 20700 | 7 | 14090 | 1 | 4.1 | 17785 | 5.2 | 16003 | 7.4% | 14819 | 49.7% | 7365.043 | 37.3% | 5527.487 | 13% | 27.78% | 1926.47 | 26.9% | 3986.311 | 44.7% | 6624.093 | 39% | 5779.41 | 0.243% | 36.01017 | 0.237% | 35.12103 | 0.2614% | 0.032% | 4.74208 | 21.31% | 34.3926352 | 86.63% | 87.89% | 176 | 8.3% | 21.06% | 21.38% | 33.9891552 | 34.5056096 | 1.6 |  | 1199.76
| 3 | Георги Томов | 20109 | 3 | 16799 | 1.2 | 3.5 | 19640 | 3 | 13820 | 7.1% | 12839 | 67.2% | 8627.808 | 22.9% | 2940.131 | 9.9% | 24.09% | 1271.061 | 21.6% | 2773.224 | 48.3% | 6201.237 | 39% | 5007.21 | 0.253% | 32.48267 | 0.237% | 30.42843 | 0.2767% | 0.032% | 4.10848 | 21.1% | 30.462492 | 86.63% | 88.56% | 159 | 9.2% | 21.76% | 21.7% | 31.4153472 | 31.328724 | 1.55 |  | 1358.76
| Общо |  | 44950 |  | 45037 |  |  | 54285 |  | 46154 | 7.027% | 42911 | 60.09% | 25785.277 | 28.58% | 12265.615 | 11.33% |  | 4860.108 | 25.07% | 10755.821 | 46.27% | 19856.963 | 39.36% | 16887.82 | 0.2481% | 106.47281 | 0.2413% | 103.52943 | 0.2712% | 0.03235% | 13.88405 | 20.99% | 100.12415 | 86.72% | 88.2% | 522 | 8.61% | 21.47% | 21.71% | 102.4720912 | 103.5870904 |  | 1004.12 |  | 1358.76 | 0
26 | 1 | Цвета Владова | 7338 | 2 | 15911 | 0.8 | 4.3 | 19142 | 3.6 | 16941 | 8.1% | 15569 | 71.3% | 11100.697 | 20.9% | 3253.921 | 7.8% | 26.2% | 1214.382 | 27.9% | 4343.751 | 45.7% | 7115.033 | 42% | 6538.98 | 0.256% | 39.85664 | 0.253% | 39.38957 | 0.2583% | 0.034% | 5.29346 | 20.64% | 34.371792 | 86.7% | 86.98% | 182 | 8.5% | 20.97% | 21.15% | 34.921341 | 35.221095 | 1.65 | 502.4 | 1038.36
| 2 | Юлияна Цветкова | 23400 | 8 | 15385 | 0.4 | 3.4 | 18324 | 3.4 | 16966 | 7.3% | 15727 | 55.3% | 8697.031 | 36.7% | 5771.809 | 8% | 28.41% | 1258.16 | 28.1% | 4419.287 | 46.2% | 7265.874 | 41% | 6448.07 | 0.251% | 39.47477 | 0.254% | 39.94658 | 0.2424% | 0.036% | 5.66172 | 21.03% | 32.640663 | 85.97% | 85.29% | 170 | 8.7% | 20.91% | 21.47% | 32.454411 | 33.323587 | 1.5 |  | 1208.36
| 3 | Иванка Копаранска | 21512 | 3 | 16423 | 1 | 3.3 | 19157 | 2.4 | 16906 | 8.2% | 15520 | 55.1% | 8551.52 | 38.2% | 5928.64 | 6.7% | 28.3% | 1039.84 | 26% | 4035.2 | 48.2% | 7480.64 | 41% | 6363.2 | 0.25% | 38.8 | 0.252% | 39.1104 | 0.2625% | 0.038% | 5.8976 | 20.35% | 34.148928 | 85.08% | 85.68% | 184 | 8.8% | 20.76% | 21.4% | 34.8369408 | 35.910912 | 1.6 |  | 1392.36
| Общо |  | 52250 |  | 47719 |  |  | 56623 |  | 50813 | 7.866% | 46816 | 60.55% | 28349.248 | 31.94% | 14954.37 | 7.503% |  | 3512.382 | 27.34% | 12798.238 | 46.7% | 21861.547 | 41.33% | 19350.25 | 0.2523% | 118.13141 | 0.253% | 118.44655 | 0.2543% | 0.036% | 16.85278 | 20.67% | 101.161383 | 85.92% | 85.99% | 536 | 8.666% | 20.88% | 21.34% | 102.2126928 | 104.455594 |  | 502.4 |  | 1392.36 | 0
27 | 1 | Цвета Владова | 6058 | 1 | 5074 | 1.1 | 5.4 | 5965 | 7.1 | 16053 | 7.8% | 14801 | 64.1% | 9487.441 | 28.4% | 4203.484 | 7.5% | 25.26% | 1110.075 | 24.6% | 3641.046 | 49.4% | 7311.694 | 39% | 5772.39 | 0.253% | 37.44653 | 0.246% | 36.41046 | 0.244% | 0.041% | 6.06841 | 20.85% | 30.5809035 | 83.5% | 83.37% | 161 | 8.9% | 20.49% | 20.81% | 30.0528879 | 30.5222351 | 1.55 | 423.4 | 1129.96
| 2 | Юлияна Цветкова | 19300 | 0 | 8324 | 1.3 | 4.2 | 10760 | 7.5 | 15899 | 7.6% | 14691 | 62.7% | 9211.257 | 23.8% | 3496.458 | 13.5% | 26.03% | 1983.285 | 22.6% | 3320.166 | 50.4% | 7404.264 | 41% | 6023.31 | 0.264% | 38.78424 | 0.264% | 38.78424 | 0.2512% | 0.036% | 5.28876 | 20.93% | 30.7993322 | 86.51% | 85.81% | 161 | 8.6% | 21.48% | 22.05% | 31.6086792 | 32.447457 | 1.5 |  | 1290.96
| 3 | Иванка Копаранска | 16667 | 0 | 16224 | 1.9 | 3.8 | 20695 | 5.9 | 16757 | 7.4% | 15517 | 54.7% | 8487.799 | 31.5% | 4887.855 | 13.8% | 25.95% | 2141.346 | 26.4% | 4096.488 | 46.7% | 7246.439 | 41% | 6361.97 | 0.249% | 38.63733 | 0.247% | 38.32699 | 0.2466% | 0.038% | 5.89646 | 20.37% | 31.2785424 | 84.77% | 84.74% | 168 | 8.6% | 21.08% | 21.71% | 32.3687616 | 33.3361392 | 1.56 |  | 1458.96
| Общо |  | 42025 |  | 29622 |  |  | 37420 |  | 48709 | 7.597% | 45009 | 60.4% | 27186.497 | 27.97% | 12587.797 | 11.63% |  | 5234.706 | 24.57% | 11057.7 | 48.8% | 21962.397 | 40.34% | 18157.67 | 0.2552% | 114.8681 | 0.2522% | 113.52169 | 0.2472% | 0.03834% | 17.25363 | 20.71% | 92.6587781 | 84.96% | 84.65% | 490 | 8.699% | 21.02% | 21.52% | 94.0303287 | 96.3058313 |  | 423.4 |  | 1458.96 | 0
28 | 1 | Георги Томов | 2674 | 1 | 9880 | 2.2 | 5.4 | 13209 | 7.1 | 16213 | 7.1% | 15062 | 57.9% | 8720.898 | 32.9% | 4955.398 | 9.2% | 23.97% | 1385.704 | 26.6% | 4006.492 | 47.5% | 7154.45 | 41% | 6175.42 | 0.242% | 36.45004 | 0.244% | 36.75128 | 0.2227% | 0.037% | 5.57294 | 21.02% | 28.5949774 | 84.99% | 83.54% | 149 | 8.7% | 20.56% | 20.92% | 27.9692072 | 28.4589404 | 1.55 | 302.44 | 1299.3 | -6.22
| 2 | Юлияна Цветкова | 19101 | 3 | 14435 | 1.9 | 4.1 | 15616 | 7.5 | 15924 | 7.3% | 14762 | 51.6% | 7617.192 | 30.4% | 4487.648 | 18% | 25.8% | 2657.16 | 25.7% | 3793.834 | 49.1% | 7248.142 | 42% | 6200.04 | 0.243% | 35.87166 | 0.237% | 34.98594 | 0.2369% | 0.034% | 5.01908 | 21.03% | 30.6623709 | 85.79% | 85.79% | 159 | 8.3% | 20.54% | 20.92% | 29.9479362 | 30.5019876 | 1.6 |  | 1458.3
| 3 | Иванка Копаранска | 16995 | 2 | 13924 | 1.5 | 4.8 | 16664 | 6.6 | 15891 | 7.1% | 14763 | 55.2% | 8149.176 | 32.2% | 4753.686 | 12.6% | 26.82% | 1860.138 | 27% | 3986.01 | 47.5% | 7012.425 | 42% | 6200.46 | 0.247% | 36.46461 | 0.245% | 36.16935 | 0.2625% | 0.032% | 4.72416 | 21.85% | 32.5169515 | 87.07% | 87.93% | 163 | 8.7% | 22.87% | 23.03% | 34.0349053 | 34.2730157 | 1.55 |  | 1621.3
| Общо |  | 38770 |  | 38239 |  |  | 45489 |  | 48028 | 7.166% | 44587 | 54.92% | 24487.266 | 31.84% | 14196.732 | 13.24% |  | 5903.002 | 26.43% | 11786.336 | 48.03% | 21415.017 | 41.66% | 18575.92 | 0.244% | 108.78631 | 0.242% | 107.90657 | 0.2406% | 0.03435% | 15.31618 | 21.3% | 91.7742998 | 85.94% | 85.86% | 471 | 8.565% | 21.32% | 21.62% | 91.9520487 | 93.2339437 |  | 302.44 |  | 1621.3 | 0
29 | 1 | [10 empty] | 0 |  | 0 |  | 0 |  |  | 0 |  | 0 |  | 0 |  | 0 |  | 0 |  | 0 | 0% |  | 0 |  | 0 | 0% | 0% |  |  |  |  | 0 | 0 |  |  | 1621.3
| 2 | [10 empty] | 0 |  | 0 |  | 0 |  |  | 0 |  | 0 |  | 0 |  | 0 |  | 0 |  | 0 | 0% |  | 0 |  | 0 | 0% | 0% |  |  |  |  | 0 | 0 |  |  | 1621.3
| 3 | [10 empty] | 0 |  | 0 |  | 0 |  |  | 0 |  | 0 |  | 0 |  | 0 |  | 0 |  | 0 | 0% |  | 0 |  | 0 | 0% | 0% |  |  |  |  | 0 | 0 |  |  | 1621.3
| Общо |  | 0 |  | 0 |  |  | 0 |  | 0 | 0% | 0 | 0% | 0 | 0% | 0 | 0% |  | 0 | 0% | 0 | 0% | 0 | 0% | 0 | 0% | 0 | 0% | 0 | 0% | 0% | 0 | 0% | 0 | 0% | 0% | 0 | 0% | 0% | 0% | 0 | 0 |  | 0 |  | 1621.3 | 0
30 | 1 | [10 empty] | 0 |  | 0 |  | 0 |  |  | 0 |  | 0 |  | 0 |  | 0 |  | 0 |  | 0 | 0% |  | 0 |  | 0 | 0% | 0% |  |  |  |  | 0 | 0 |  |  | 1621.3
| 2 | [10 empty] | 0 |  | 0 |  | 0 |  |  | 0 |  | 0 |  | 0 |  | 0 |  | 0 |  | 0 | 0% |  | 0 |  | 0 | 0% | 0% |  |  |  |  | 0 | 0 |  |  | 1621.3
| 3 | [10 empty] | 0 |  | 0 |  | 0 |  |  | 0 |  | 0 |  | 0 |  | 0 |  | 0 |  | 0 | 0% |  | 0 |  | 0 | 0% | 0% |  |  |  |  | 0 | 0 |  |  | 1621.3
| Общо |  | 0 |  | 0 |  |  | 0 |  | 0 | 0% | 0 | 0% | 0 | 0% | 0 | 0% |  | 0 | 0% | 0 | 0% | 0 | 0% | 0 | 0% | 0 | 0% | 0 | 0% | 0% | 0 | 0% | 0 | 0% | 0% | 0 | 0% | 0% | 0% | 0 | 0 |  | 0 |  | 1621.3 | 0
31 | 1 | [10 empty] | 0 |  | 0 |  | 0 |  |  | 0 |  | 0 |  | 0 |  | 0 |  | 0 |  | 0 | 0% |  | 0 |  | 0 | 0% | 0% |  |  |  |  | 0 | 0 |  |  | 1621.3
| 2 | [10 empty] | 0 |  | 0 |  | 0 |  |  | 0 |  | 0 |  | 0 |  | 0 |  | 0 |  | 0 | 0% |  | 0 |  | 0 | 0% | 0% |  |  |  |  | 0 | 0 |  |  | 1621.3
| 3 | [10 empty] | 0 |  | 0 |  | 0 |  |  | 0 |  | 0 |  | 0 |  | 0 |  | 0 |  | 0 | 0% |  | 0 |  | 0 | 0% | 0% |  |  |  |  | 0 | 0 |  |  | 1621.3
| Общо |  | 0 |  | 0 |  |  | 0 |  | 0 | 0% | 0 | 0% | 0 | 0% | 0 | 0% |  | 0 | 0% | 0 | 0% | 0 | 0% | 0 | 0% | 0 | 0% | 0 | 0% | 0% | 0 | 0% | 0 | 0% | 0% | 0 | 0% | 0% | 0% | 0 | 0 |  | 0 |  | 1621.3 | 0
| Общо, до деня |  | 1282205 |  | 1155815 |  |  | 1353046 |  | 1350952 | 7.865% | 1244696 | 60.31% | 750711.858 | 28.53% | 355168.42 | 11.15% |  | 138815.722 | 24.02% | 299022.731 | 48.38% | 602233.917 | 40.41% | 502944.08 |  |  | 0.254% | 3161.0124 | 0.2266% | 0.03348% | 411.92278 | 18.84% | 2729.763 | 86.97% | 85.4% | 14490 | 8.599% | 16.62% | 20.22% | 2408.822 | 2930.064 |  | 14409.96 |  |  | 0
Note on AL28: Author: ФП Metso - 106 т ФП Larox - 45 т
Note on AM28: Author: ФП Metso - 8,7 ФП Larox - 7,8
Note on AU28: Author: корекция на концентрата след замер на автомобилна везна
Note on AL32: Author: ФП Metso - 63 т ФП Larox - 48 т
Note on AL33: Author: ФП Metso - 50 т ФП Larox -132 т
Note on AU48: Author: корекция на концентрата след замер на автомобилна везна
Note on AU72: Author: корекция на концентрата след замер на автомобилна везна
Note on AU84: Author: корекция на концентрата след замер на автомобилна везна
Note on AL96: Author: ФП Metso - 150 т ФП Larox -42т
Note on AM96: Author: ФП Metso - 8,8 ФП Larox - 8,2
Note on AL109: Author: ФП Metso - 152 т ФП Larox -9 т
Note on AL112: Author: ФП Metso - 56 т ФП Larox - 93 т
Note on AM112: Author: Larox-9,0 Metso-8,4
Note on AU112: Author: корекция на концентрата след замер на автомобилна везна
Note on AL113: Author: ФП "Metso" -61 т ФП "Larox" - 98 т
Note on AM113: Author: ФП "Metso" - 8,5 ФП "Larox" - 8,3

## Март
Дата | Смяна | Диспечер | Подадена руда от МГТЛ за денонощието | Състояние на склад №2 | Натрошена руда от Цех ССТ | Класа +15,0мм. | Класа +12,5мм. | Превозена руда до междинни бункери | Състояние на междинни бункери | Преработена руда в цех МФЦ | Влага на преработената руда | Суха преработена руда | Грано диорити |  | Дайки |  | Шисти | Показания на Гранулометър PSI500i руда, +0,20мм |  | Смилане класа +0,20мм |  | Смилане класа -0,08мм |  | Плътност на пулпа |  | Съдържание на мед в рудите по Химия | Метал мед в рудите по Химия | Съдържание на мед в рудите по Куриер | Метал мед в рудите по Куриер | Коригирана съдържание на мед в рудите | Съдържание на мед в отпадъка по Куриер | Метал мед в отпадъка по Куриер | Съдържание на мед в медния к-т Куриер | Метал мед в концентрата по Куриер | Технологично извличане по Куриер | Товарно извличане | Добит меден концентрат | Влага на медния концентрат | Съдържание на мед в медния к-т (Брукер) | Съдържание на мед в медния к-т /химия-товарен/ | Метал мед в медния концентрат (Брукер) | Метал мед в медния концентрат /химия/ | Литрово тегло в сгъстителя | Меден концентра, автомобилна везна | Меден концентрат в склад | Меден концентрат в склад | Добит молибденов концентрат | Съдържание на Мо в молибденовия к-т | последни данни за съдържания в 8-ма пречистка |  | последни данни за съдържания във 2-ра пречистка
|  |  | тона | метра | тона | % | % | тона |  | тона | % | тона | % |  | % |  | % |  |  | % |  | % |  | % |  | % | % | % | % | % | % | тона | % | тона | % | % | тона | % | % |  | тона |  | кг/литър | тон | тон | тон | кг. | % | Мо % | Cu % | Мо % | Cu %
1621.3
1 | 1 | Юлияна Цветкова | 14000 | 0 | 14286 | 0.7 | 4.1 | 16594 | 6.6 | 15799 | 7.4% | 14630 | 56.2% | 8222.06 | 38.5% | 5632.55 | 5.3% | 25.77% | 775.39 | 26.7% | 3906.21 | 47.1% | 6890.73 | 43% | 6290.9 | 0.247% | 36.1361 | 0.255% | 37.3065 | 0.2617% | 0.031% | 4.5353 | 21.3% | 32.670792 | 87.97% | 88.28% | 168 | 8.7% | 22% | 22.18% | 33.74448 | 34.0205712 | 1.5 |  | 1789.3
| 2 | Георги Томов | 19405 | 3 | 16626 | 0.6 | 4.2 | 19120 | 5.6 | 16145 | 7.1% | 14999 | 48.2% | 7229.518 | 31.2% | 4679.688 | 20.6% | 27.46% | 3089.794 | 26.4% | 3959.736 | 47.4% | 7109.526 | 41% | 6149.59 | 0.248% | 37.19752 | 0.265% | 39.74735 | 0.2634% | 0.031% | 4.64969 | 21.14% | 33.6202104 | 88.43% | 88.36% | 174 | 8.6% | 21.92% | 22.21% | 34.8606912 | 35.3218956 | 1.55 |  | 1963.3
| 3 | Иванка Копаранска | 17875 | 2 | 14957 | 0.8 | 3.6 | 16545 | 5.9 | 16590 | 6.6% | 15495 | 60% | 9297 | 28.8% | 4462.56 | 11.2% | 26.32% | 1735.44 | 26.4% | 4090.68 | 47.2% | 7313.64 | 41% | 6352.95 | 0.25% | 38.7375 | 0.266% | 41.2167 | 0.2447% | 0.032% | 4.9584 | 21.12% | 33.40656 | 88.1% | 87.06% | 171 | 7.5% | 20.84% | 21.51% | 32.96367 | 34.0234425 | 1.55 |  | 2134.3
| Общо |  | 51280 |  | 45869 |  |  | 52259 |  | 48534 | 7.027% | 45124 | 54.85% | 24748.578 | 32.74% | 14774.798 | 12.41% |  | 5600.624 | 26.5% | 11956.626 | 47.23% | 21313.896 | 41.65% | 18793.44 | 0.2484% | 112.07112 | 0.2621% | 118.27055 | 0.2564% | 0.03134% | 14.14339 | 21.19% | 99.6975624 | 88.17% | 87.91% | 513 | 8.266% | 21.58% | 21.96% | 101.5688412 | 103.3659093 |  | 0 |  | 2134.3 | 0
2 | 1 | Димитър Цончев | 14500 | 0 | 14060 | 0.5 | 3.4 | 16472 | 5.9 | 16578 | 7.6% | 15318 | 69.8% | 10691.964 | 20.2% | 3094.236 | 10% | 28.27% | 1531.8 | 26.8% | 4105.224 | 46.3% | 7092.234 | 41% | 6280.38 | 0.241% | 36.91638 | 0.262% | 40.13316 | 0.1937% | 0.031% | 4.74858 | 20.42% | 23.0068056 | 88.3% | 84.11% | 123 | 8.4% | 22.12% | 22.67% | 24.9221616 | 25.5418356 | 1.6 |  | 2257.3
| 2 | Георги Томов | 19035 | 2 | 14701 | 0.9 | 5.4 | 18129 | 5.1 | 16410 | 7.6% | 15163 | 55.9% | 8476.117 | 29.2% | 4427.596 | 14.8% | 27.78% | 2244.124 | 26.8% | 4063.684 | 46.9% | 7111.447 | 42% | 6368.46 | 0.245% | 37.14935 | 0.256% | 38.81728 | 0.2415% | 0.032% | 4.85216 | 19.36% | 30.0354912 | 87.64% | 86.89% | 169 | 8.2% | 20.48% | 21.13% | 31.7730816 | 32.7815046 | 1.6 |  | 2426.3
| 3 | Цвета Владова | 18185 | 2 | 15672 | 1.2 | 5.2 | 18228 | 5 | 15833 | 8.5% | 14487 | 73.3% | 10618.971 | 20.1% | 2911.887 | 6.6% | 25.54% | 956.142 | 25.6% | 3708.672 | 48.4% | 7011.708 | 41% | 5939.67 | 0.241% | 34.91367 | 0.252% | 36.50724 | 0.236% | 0.032% | 4.63584 | 21.27% | 29.7443934 | 87.43% | 86.57% | 153 | 8.6% | 21.13% | 22.08% | 29.5486146 | 30.8771136 | 1.58 |  | 2579.3
| Общо |  | 51720 |  | 44433 |  |  | 52829 |  | 48821 | 7.892% | 44968 | 66.24% | 29787.052 | 23.2% | 10433.719 | 10.52% |  | 4732.066 | 26.41% | 11877.58 | 47.18% | 21215.389 | 41.34% | 18588.51 | 0.2423% | 108.9794 | 0.2568% | 115.45768 | 0.2234% | 0.03166% | 14.23658 | 20.34% | 82.7866902 | 87.81% | 85.96% | 445 | 8.393% | 21.25% | 21.96% | 86.2438578 | 89.2004538 |  | 0 |  | 2579.3 | 0
3 | 1 | Димитър Цончев | 8100 | 0 | 9925 | 1.2 | 4.3 | 12559 | 5.7 | 16144 | 8.5% | 14772 | 58.2% | 8597.304 | 32.4% | 4786.128 | 9.4% | 25.89% | 1388.568 | 26.2% | 3870.264 | 47.8% | 7061.016 | 40% | 5908.8 | 0.234% | 34.56648 | 0.251% | 37.07772 | 0.2586% | 0.032% | 4.72704 | 21.05% | 32.287332 | 87.38% | 87.75% | 168 | 8.7% | 21.82% | 22.94% | 33.4683888 | 35.1862896 | 1.58 |  | 2747.3
| 2 | Юлияна Цветкова | 19955 | 2 | 15570 | 1.9 | 5.9 | 18063 | 5 | 16028 | 7.7% | 14794 | 53.2% | 7870.408 | 37% | 5473.78 | 9.8% | 25.49% | 1449.812 | 25.3% | 3742.882 | 47.5% | 7027.15 | 42% | 6213.48 | 0.257% | 38.02058 | 0.258% | 38.16852 | 0.2557% | 0.031% | 4.58614 | 21.16% | 32.0696728 | 88.11% | 88% | 166 | 8.7% | 21.93% | 22.26% | 33.2366694 | 33.7368108 | 1.6 |  | 2913.3
| 3 | Цвета Владова | 19260 | 0 | 16569 | 2.1 | 5.3 | 18928 | 4.1 | 16215 | 7.5% | 14999 | 64.4% | 9659.356 | 27.1% | 4064.729 | 8.5% | 25.58% | 1274.915 | 25.2% | 3779.748 | 47.2% | 7079.528 | 41% | 6149.59 | 0.261% | 39.14739 | 0.267% | 40.04733 | 0.2644% | 0.032% | 4.79968 | 20.72% | 33.367488 | 88.15% | 88.03% | 176 | 8.5% | 21.65% | 22.28% | 34.86516 | 35.879712 | 1.58 |  | 3089.3
| Общо |  | 47315 |  | 42064 |  |  | 49550 |  | 48387 | 7.9% | 44565 | 58.63% | 26127.068 | 32.14% | 14324.637 | 9.23% |  | 4113.295 | 25.56% | 11392.894 | 47.5% | 21167.694 | 41% | 18271.87 | 0.2507% | 111.73445 | 0.2587% | 115.29357 | 0.2596% | 0.03167% | 14.11286 | 20.98% | 97.7244928 | 87.89% | 87.93% | 510 | 8.631% | 21.8% | 22.49% | 101.5702182 | 104.8028124 |  | 0 |  | 3089.3 | 0
4 | 1 | Юлияна Цветкова | 5149 | 1 | 9760 | 1.5 | 3.8 | 11453 | 5 | 14591 | 6.4% | 13657 | 68.8% | 9396.016 | 23.1% | 3154.767 | 8.1% | 26.42% | 1106.217 | 25.2% | 3441.564 | 47.4% | 6473.418 | 40% | 5462.8 | 0.261% | 35.64477 | 0.266% | 36.32762 | 0.26% | 0.031% | 4.23367 | 21.25% | 31.6933125 | 88.47% | 88.21% | 163 | 8.5% | 20.97% | 21.67% | 31.2757065 | 32.3197215 | 1.58 | 1105.5 | 2146.8
| 2 | Георги Томов | 20900 | 2 | 15058 | 1.7 | 5.1 | 15824 | 4.6 | 14711 | 6.1% | 13814 | 61.3% | 8467.982 | 27.2% | 3757.408 | 11.5% | 26.37% | 1588.61 | 26.1% | 3605.454 | 46.5% | 6423.51 | 41% | 5663.74 | 0.257% | 35.50198 | 0.26% | 35.9164 | 0.3019% | 0.03% | 4.1442 | 21.39% | 36.4832118 | 88.59% | 90.19% | 186 | 8.3% | 22.02% | 22.42% | 37.5577524 | 38.2400004 | 1.65 |  | 2332.8
| 3 | Димитър Цончев | 16761 | 1 | 15780 | 0.8 | 4.3 | 16697 | 3.8 | 14454 | 7.2% | 13413 | 67.1% | 9000.123 | 22% | 2950.86 | 10.9% | 26% | 1462.017 | 24.8% | 3326.424 | 47.6% | 6384.588 | 41% | 5499.33 | 0.254% | 34.06902 | 0.248% | 33.26424 | 0.2588% | 0.029% | 3.88977 | 21.04% | 28.6221848 | 88.43% | 88.91% | 149 | 8.7% | 22.66% | 23.15% | 30.8259842 | 31.4925655 | 1.55 |  | 2481.8
| Общо |  | 42810 |  | 40598 |  |  | 43974 |  | 43756 | 6.563% | 40884 | 65.71% | 26864.121 | 24.12% | 9863.035 | 10.17% |  | 4156.844 | 25.37% | 10373.442 | 47.16% | 19281.516 | 40.67% | 16625.87 | 0.2574% | 105.21577 | 0.2581% | 105.50826 | 0.2738% | 0.03% | 12.26764 | 21.23% | 96.7987091 | 88.5% | 89.16% | 498 | 8.485% | 21.88% | 22.41% | 99.6594431 | 102.0522874 |  | 1105.5 |  | 2481.8 | 0
5 | 1 | Юлияна Цветкова | 4068 | 1 | 13902 | 0.9 | 5.1 | 14360 | 4 | 14529 | 6.3% | 13614 | 64.9% | 8835.486 | 24% | 3267.36 | 11.1% | 25.66% | 1511.154 | 24.7% | 3362.658 | 48% | 6534.72 | 41% | 5581.74 | 0.225% | 30.6315 | 0.242% | 32.94588 | 0.2517% | 0.029% | 3.94806 | 21.19% | 29.1811728 | 88.14% | 88.6% | 151 | 8.8% | 22.02% | 22.71% | 30.3241824 | 31.2743952 | 1.55 | 1000.44 | 1632.36
| 2 | Юлияна Цветкова | 23500 | 1 | 14492 | 0.8 | 3.8 | 14921 | 3.6 | 14528 | 8.3% | 13322 | 60.7% | 8086.454 | 22.5% | 2997.45 | 16.8% | 24.58% | 2238.096 | 24.5% | 3263.89 | 49.1% | 6541.102 | 42% | 5595.24 | 0.232% | 30.90704 | 0.241% | 32.10602 | 0.2467% | 0.028% | 3.73016 | 21.09% | 27.5650518 | 88.5% | 88.76% | 143 | 8.6% | 22.29% | 22.94% | 29.1334758 | 29.9830388 | 1.64 |  | 1775.36
| 3 | Димитър Цончев | 14869 | 0 | 15536 | 0.9 | 3.9 | 15860 | 3.6 | 14773 | 7.2% | 13709 | 61.2% | 8389.908 | 22.8% | 3125.652 | 16% | 24.1% | 2193.44 | 23.9% | 3276.451 | 46.7% | 6402.103 | 42% | 5757.78 | 0.225% | 30.84525 | 0.242% | 33.17578 | 0.2538% | 0.028% | 3.83852 | 20.87% | 29.5988775 | 88.55% | 89.08% | 155 | 8.5% | 21.83% | 22.6% | 30.9603975 | 32.05245 | 1.6 |  | 1930.36
| Общо |  | 42437 |  | 43930 |  |  | 45141 |  | 43830 | 7.266% | 40645 | 62.28% | 25311.848 | 23.1% | 9390.462 | 14.62% |  | 5942.69 | 24.36% | 9902.999 | 47.92% | 19477.925 | 41.67% | 16934.76 | 0.2273% | 92.38379 | 0.2417% | 98.22768 | 0.2508% | 0.02833% | 11.51674 | 21.05% | 86.3451021 | 88.39% | 88.82% | 449 | 8.633% | 22.05% | 22.75% | 90.4180557 | 93.309884 |  | 1000.44 |  | 1930.36 | 0
6 | 1 | Георги Томов | 6456 | 0 | 9672 | 0.6 | 4.2 | 9357 | 6.5 | 15832 | 7.2% | 14692 | 61.5% | 9035.58 | 21.1% | 3100.012 | 17.4% | 24.69% | 2556.408 | 23.7% | 3482.004 | 46.8% | 6875.856 | 40% | 5876.8 | 0.222% | 32.61624 | 0.242% | 35.55464 | 0.2615% | 0.028% | 4.11376 | 20.71% | 32.4039015 | 88.55% | 89.41% | 171 | 8.5% | 21.93% | 22.1% | 34.3127745 | 34.578765 | 1.6 | 1004.98 | 1096.38
| 2 | Георги Томов | 20000 | 1 | 15475 | 0.7 | 3.9 | 15464 | 6.1 | 16022 | 6.8% | 14933 | 62.1% | 9273.393 | 27.4% | 4091.642 | 10.5% | 25.26% | 1567.965 | 25.2% | 3763.116 | 48.8% | 7287.304 | 41% | 6122.53 | 0.238% | 35.54054 | 0.248% | 37.03384 | 0.2536% | 0.029% | 4.33057 | 20.86% | 32.483192 | 88.43% | 88.68% | 170 | 8.4% | 21.54% | 21.49% | 33.542088 | 33.464228 | 1.6 |  | 1266.38
| 3 | Цвета Владова | 13198 | 1 | 15345 | 0.3 | 3.8 | 16970 | 5.8 | 16504 | 7.2% | 15316 | 66.1% | 10123.876 | 23% | 3522.68 | 10.9% | 25.15% | 1669.444 | 25.5% | 3905.58 | 45.5% | 6968.78 | 42% | 6432.72 | 0.236% | 36.14576 | 0.247% | 37.83052 | 0.2663% | 0.029% | 4.44164 | 20.72% | 35.3019072 | 88.38% | 89.23% | 186 | 8.4% | 21.33% | 21.36% | 36.3412008 | 36.3923136 | 1.6 |  | 1452.38
| Общо |  | 39654 |  | 40492 |  |  | 41791 |  | 48358 | 7.067% | 44941 | 63.27% | 28432.849 | 23.84% | 10714.334 | 12.89% |  | 5793.817 | 24.81% | 11150.7 | 47.02% | 21131.94 | 41.01% | 18432.05 | 0.2321% | 104.30254 | 0.2457% | 110.419 | 0.2605% | 0.02867% | 12.88597 | 20.76% | 100.1890007 | 88.45% | 89.11% | 527 | 8.432% | 21.6% | 21.65% | 104.1960633 | 104.4353066 |  | 1004.98 |  | 1452.38 | 0
7 | 1 | Георги Томов | 5149 | 0 | 14908 | 0.8 | 3.8 | 14129 | 6.9 | 16691 | 7.7% | 15406 | 63.8% | 9829.028 | 23.7% | 3651.222 | 12.5% | 24.91% | 1925.75 | 25.6% | 3943.936 | 47.4% | 7302.444 | 41% | 6316.46 | 0.243% | 37.43658 | 0.255% | 39.2853 | 0.2673% | 0.029% | 4.46774 | 21.11% | 36.4267827 | 88.75% | 89.27% | 189 | 8.7% | 21.28% | 21.54% | 36.7201296 | 37.1687778 | 1.6 | 1001.9 | 658.66 | 19.18
| 2 | Георги Томов | 18600 | 4 | 14702 | 1.2 | 4.6 | 14983 | 7.4 | 16621 | 7.7% | 15341 | 73.2% | 11229.612 | 17.2% | 2638.652 | 9.6% | 24.95% | 1472.736 | 26% | 3988.66 | 46.1% | 7072.201 | 41% | 6289.81 | 0.244% | 37.43204 | 0.246% | 37.73886 | 0.2437% | 0.029% | 4.44889 | 21.64% | 33.2286528 | 88.33% | 88.22% | 168 | 8.6% | 21.45% | 21.76% | 32.936904 | 33.4129152 | 1.6 |  | 826.66
| 3 | Цвета Владова | 18000 | 2 | 15744 | 1.2 | 6.8 | 16581 | 7.5 | 16772 | 7.1% | 15581 | 68.3% | 10641.823 | 19.1% | 2975.971 | 12.6% | 27.25% | 1963.206 | 26.6% | 4144.546 | 45.1% | 7027.031 | 41% | 6388.21 | 0.24% | 37.3944 | 0.25% | 38.9525 | 0.2358% | 0.029% | 4.51849 | 21.7% | 31.535742 | 88.52% | 87.82% | 159 | 8.6% | 22.17% | 22.35% | 32.2187742 | 32.480361 | 1.6 |  | 985.66
| Общо |  | 41749 |  | 45354 |  |  | 45693 |  | 50084 | 7.499% | 46328 | 68.43% | 31700.463 | 20% | 9265.845 | 11.57% |  | 5361.692 | 26.07% | 12077.142 | 46.2% | 21401.676 | 41% | 18994.48 | 0.2423% | 112.26302 | 0.2503% | 115.97666 | 0.2489% | 0.029% | 13.43512 | 21.48% | 101.1911775 | 88.54% | 88.47% | 516 | 8.637% | 21.63% | 21.88% | 101.8758078 | 103.062054 |  | 1001.9 |  | 985.66 | 0
8 | 1 | Юлияна Цветкова | 16005 | 0 | 17597 | 1.7 | 4.9 | 18114 | 6.8 | 17007 | 7.1% | 15800 | 56.8% | 8974.4 | 35% | 5530 | 8.2% | 27.11% | 1295.6 | 26.2% | 4139.6 | 46.6% | 7362.8 | 42% | 6636 | 0.258% | 40.764 | 0.266% | 42.028 | 0.2671% | 0.03% | 4.74 | 21.41% | 36.0064816 | 88.85% | 88.89% | 184 | 8.6% | 22.28% | 21.74% | 37.4696128 | 36.5614624 | 1.6 |  | 1169.66
| 2 | Юлияна Цветкова | 18857 | 2 | 18449 | 0.9 | 3.2 | 18240 | 6.6 | 17097 | 7.6% | 15798 | 69.4% | 10963.812 | 24.5% | 3870.51 | 6.1% | 27.67% | 963.678 | 25.7% | 4060.086 | 46.7% | 7377.666 | 41% | 6477.18 | 0.259% | 40.91682 | 0.274% | 43.28652 | 0.2194% | 0.031% | 4.89738 | 21.42% | 29.7258192 | 88.81% | 86% | 152 | 8.7% | 21.45% | 21.27% | 29.767452 | 29.5176552 | 1.6 |  | 1321.66
| 3 | Димитър Цончев | 17600 | 1 | 16399 | 0.5 | 3.1 | 16787 | 7 | 17106 | 7.9% | 15755 | 56% | 8822.8 | 34.5% | 5435.475 | 9.5% | 26.45% | 1496.725 | 24.8% | 3907.24 | 47.8% | 7530.89 | 40% | 6302 | 0.269% | 42.38095 | 0.276% | 43.4838 | 0.1939% | 0.031% | 4.88405 | 22.09% | 27.893043 | 88.89% | 84.14% | 138 | 8.5% | 20.33% | 20.37% | 25.670691 | 25.721199 | 1.62 |  | 1459.66
| Общо |  | 52462 |  | 52445 |  |  | 53141 |  | 51210 | 7.534% | 47353 | 60.74% | 28761.012 | 31.33% | 14835.985 | 7.932% |  | 3756.003 | 25.57% | 12106.926 | 47.03% | 22271.356 | 41% | 19415.18 | 0.262% | 124.06177 | 0.272% | 128.79832 | 0.2269% | 0.03067% | 14.52143 | 21.64% | 93.6253438 | 88.85% | 86.61% | 474 | 8.603% | 21.35% | 21.13% | 92.9077558 | 91.8003166 |  | 0 |  | 1459.66 | 0
9 | 1 | Юлияна Цветкова | 12900 | 0 | 17460 | 0.5 | 3.6 | 18193 | 6.6 | 17008 | 8.3% | 15596 | 63.6% | 9919.056 | 28.8% | 4491.648 | 7.6% | 25.7% | 1185.296 | 25.6% | 3992.576 | 47.7% | 7439.292 | 41% | 6394.36 | 0.259% | 40.39364 | 0.276% | 43.04496 | 0.1838% | 0.03% | 4.6788 | 22.1% | 24.773216 | 89.25% | 83.8% | 124 | 9.6% | 21.4% | 21.33% | 23.988544 | 23.9100768 | 1.95 |  | 1583.66
| 2 | Юлияна Цветкова | 21022 | 2 | 18247 | 0.3 | 3 | 18290 | 5.9 | 16517 | 8.2% | 15163 | 55.3% | 8385.139 | 34% | 5155.42 | 10.7% | 24.1% | 1622.441 | 23% | 3487.49 | 49.9% | 7566.337 | 41% | 6216.83 | 0.282% | 42.75966 | 0.282% | 42.75966 | 0.2014% | 0.031% | 4.70053 | 21.5% | 25.76904 | 89.14% | 84.73% | 132 | 9.2% | 21.56% | 21.38% | 25.8409536 | 25.6252128 | 1.7 |  | 1715.66
| 3 | Димитър Цончев | 17200 | 1 | 18140 | 0.2 | 3.4 | 17978 | 5.5 | 16520 | 7.8% | 15231 | 63.6% | 9686.916 | 26.3% | 4005.753 | 10.1% | 24.11% | 1538.331 | 21.9% | 3335.589 | 51.7% | 7874.427 | 40% | 6092.4 | 0.291% | 44.32221 | 0.287% | 43.71297 | 0.1726% | 0.031% | 4.72161 | 21.45% | 22.057035 | 89.33% | 82.17% | 113 | 9% | 20.98% | 21.31% | 21.573734 | 21.913073 | 1.65 |  | 1828.66
| Общо |  | 51122 |  | 53847 |  |  | 54461 |  | 50045 | 8.102% | 45990 | 60.86% | 27991.111 | 29.69% | 13652.821 | 9.45% |  | 4346.068 | 23.52% | 10815.655 | 49.75% | 22880.056 | 40.67% | 18703.59 | 0.2772% | 127.47551 | 0.2816% | 129.51759 | 0.1859% | 0.03066% | 14.10094 | 21.69% | 72.599291 | 89.24% | 83.63% | 369 | 9.273% | 21.31% | 21.34% | 71.4032316 | 71.4483626 |  | 0 |  | 1828.66 | 0
10 | 1 | Цвета Владова | 5500 | 0 | 12039 | 0.2 | 3 | 12600 | 7.3 | 16203 | 7.9% | 14923 | 56.2% | 8386.726 | 37.2% | 5551.356 | 6.6% | 24.46% | 984.918 | 23.3% | 3477.059 | 49.3% | 7357.039 | 40% | 5969.2 | 0.251% | 37.45673 | 0.27% | 40.2921 | 0.1905% | 0.031% | 4.62613 | 20.53% | 23.2832783 | 88.65% | 83.85% | 127 | 10.7% | 20.99% | 21.15% | 23.8049689 | 23.9864265 | 1.8 | 999.78 | 955.88
| 2 | Цвета Владова | 19136 | 2 | 14410 | 0.3 | 3.4 | 14259 | 7.8 | 16409 | 7.3% | 15211 | 62.7% | 9537.297 | 32.2% | 4897.942 | 5.1% | 23.06% | 775.761 | 22.1% | 3361.631 | 48.8% | 7422.968 | 39% | 5932.29 | 0.265% | 40.30915 | 0.27% | 41.0697 | 0.2318% | 0.031% | 4.71541 | 19.8% | 31.00086 | 88.66% | 86.77% | 170 | 7.9% | 19.51% | 19.45% | 30.546807 | 30.452865 | 1.8 |  | 1125.88
| 3 | Георги Томов | 17300 | 1 | 14608 | 0.2 | 2.6 | 14251 | 8.5 | 16439 | 8.2% | 15091 | 62.6% | 9446.966 | 22.8% | 3440.748 | 14.6% | 25.76% | 2203.286 | 23.1% | 3486.021 | 46.9% | 7077.679 | 38% | 5734.58 | 0.26% | 39.2366 | 0.265% | 39.99115 | 0.1869% | 0.032% | 4.82912 | 20.99% | 24.4760192 | 88.06% | 83.01% | 128 | 8.9% | 20.05% | 20.04% | 23.379904 | 23.3682432 | 1.6 |  | 1253.88
| Общо |  | 41936 |  | 41057 |  |  | 41110 |  | 49051 | 7.8% | 45225 | 60.52% | 27370.989 | 30.71% | 13890.046 | 8.765% |  | 3963.965 | 22.83% | 10324.711 | 48.33% | 21857.686 | 39% | 17636.07 | 0.2587% | 117.00248 | 0.2683% | 121.35295 | 0.2032% | 0.03134% | 14.17066 | 20.44% | 78.7601575 | 88.46% | 84.71% | 425 | 9.038% | 20.18% | 20.21% | 77.7316799 | 77.8075347 |  | 999.78 |  | 1253.88 | 0
11 | 1 | Юлияна Цветкова | 3300 | 0 | 13314 | 0.8 | 4.1 | 14847 | 8.6 | 15719 | 7.5% | 14540 | 64.2% | 9334.68 | 28.9% | 4202.06 | 6.9% | 25.63% | 1003.26 | 24% | 3489.6 | 49.4% | 7182.76 | 40% | 5816 | 0.26% | 37.804 | 0.256% | 37.2224 | 0.4676% | 0.032% | 4.6528 | 20.6% | 62.818052 | 87.64% | 93.3% | 334 | 8.7% | 20.77% | 20.97% | 63.3364534 | 63.9463374 | 1.8 | 1000.98 | 647.84 | 60.94
| 2 | Цвета Владова | 19420 | 3 | 16595 | 2.4 | 5.9 | 17514 | 8 | 15629 | 8.4% | 14316 | 55.2% | 7902.432 | 26.4% | 3779.424 | 18.4% | 25.34% | 2634.144 | 22.6% | 3235.416 | 49.4% | 7072.104 | 40% | 5726.4 | 0.253% | 36.21948 | 0.256% | 36.64896 | 0.5357% | 0.031% | 4.43796 | 20.51% | 68.9857952 | 88.02% | 94.35% | 368 | 8.6% | 21.48% | 21.31% | 72.2484096 | 71.6766112 | 1.75 |  | 1015.84
| 3 | Георги Томов | 21700 | 1 | 18813 | 4.2 | 6.2 | 19146 | 5.3 | 13096 | 7.1% | 12166 | 52.3% | 6362.818 | 19.7% | 2396.702 | 28% | 27.78% | 3406.48 | 23.7% | 2883.342 | 48.3% | 5876.178 | 41% | 4988.06 | 0.241% | 29.32006 | 0.238% | 28.95508 | 0.3976% | 0.031% | 3.77146 | 19.51% | 39.9906225 | 87.11% | 92.34% | 225 | 8.9% | 21.76% | 21.88% | 44.60256 | 44.84853 | 1.65 |  | 1240.84
| Общо |  | 44420 |  | 48722 |  |  | 51507 |  | 44444 | 7.699% | 41022 | 57.53% | 23599.93 | 25.3% | 10378.186 | 17.17% |  | 7043.884 | 23.42% | 9608.358 | 49.07% | 20131.042 | 40.3% | 16530.46 | 0.2519% | 103.34354 | 0.2507% | 102.82644 | 0.4706% | 0.03135% | 12.86222 | 20.25% | 171.7944697 | 87.63% | 93.48% | 927 | 8.709% | 21.31% | 21.36% | 180.187423 | 180.4714786 |  | 1000.98 |  | 1240.84 | 0
12 | 1 | Димитър Цончев | 5700 | 1 | 6670 | 3 | 6.1 | 7562 | 7.7 | 10417 | 6.9% | 9698 | 53.5% | 5188.43 | 34.1% | 3307.018 | 12.4% | 21.1% | 1202.552 | 17.1% | 1658.358 | 51.9% | 5033.262 | 40% | 3879.2 | 0.239% | 23.17822 | 0.24% | 23.2752 | 0.2971% | 0.029% | 2.81242 | 19.76% | 24.1747792 | 88.05% | 90.36% | 134 | 8.7% | 21.25% | 21.45% | 25.997675 | 26.242359 | 1.5 | 1006.56 | 368.28
| 2 | Цвета Владова | 5300 | 11 | 19281 | 2.5 | 4.5 | 18922 | 5.3 | 13190 | 7% | 12267 | 49.1% | 6023.097 | 42.7% | 5238.009 | 8.2% | 22.53% | 1005.894 | 17.9% | 2195.793 | 51.8% | 6354.306 | 39% | 4784.13 | 0.247% | 30.29949 | 0.253% | 31.03551 | 0.2863% | 0.03% | 3.6801 | 20.16% | 32.4416736 | 88.27% | 89.66% | 179 | 10.1% | 19.54% | 18.75% | 31.4439634 | 30.1726875 | 1.6 |  | 547.28
| 3 | Николинка Мутафова | 16600 | 10 | 17743 | 0.9 | 3 | 17855 | 4.5 | 15314 | 7.4% | 14181 | 57.5% | 8154.075 | 25.9% | 3672.879 | 16.6% | 22.08% | 2354.046 | 25.3% | 3587.793 | 47% | 6665.07 | 40% | 5672.4 | 0.258% | 36.58698 | 0.267% | 37.86327 | 0.292% | 0.031% | 4.39611 | 20.35% | 35.34795 | 88.52% | 89.51% | 193 | 10% | 21.31% | 21.22% | 37.01547 | 36.85914 | 1.6 |  | 740.28
| Общо |  | 27600 |  | 43694 |  |  | 44339 |  | 38921 | 7.131% | 36146 | 53.58% | 19365.602 | 33.8% | 12217.906 | 12.62% |  | 4562.492 | 20.59% | 7441.944 | 49.94% | 18052.638 | 39.66% | 14335.73 | 0.2492% | 90.06469 | 0.255% | 92.17398 | 0.2914% | 0.03013% | 10.88863 | 20.13% | 91.9644028 | 88.32% | 89.79% | 506 | 9.691% | 20.69% | 20.44% | 94.4571084 | 93.2741865 |  | 1006.56 |  | 740.28 | 0
13 | 1 | Димитър Цончев | 9096 | 5 | 17392 | 0.4 | 2.1 | 17844 | 3.6 | 14887 | 7.3% | 13800 | 67.6% | 9328.8 | 19.1% | 2635.8 | 13.3% | 20.74% | 1835.4 | 23.4% | 3229.2 | 49.4% | 6817.2 | 40% | 5520 | 0.259% | 35.742 | 0.261% | 36.018 | 0.2672% | 0.03% | 4.14 | 20.24% | 31.1809344 | 88.64% | 88.9% | 168 | 8.3% | 21.25% | 21.13% | 32.7369 | 32.5520328 | 1.6 | 520.26 | 381.6 | -6.42
| 2 | Юлияна Цветкова | 28500 | 7 | 17142 | 0.3 | 2.9 | 17454 | 3 | 14661 | 7.8% | 13517 | 65% | 8786.05 | 22.4% | 3027.808 | 12.6% | 22.3% | 1703.142 | 21.3% | 2879.121 | 50.2% | 6785.534 | 38% | 5136.46 | 0.25% | 33.7925 | 0.253% | 34.19801 | 0.3485% | 0.03% | 4.0551 | 21.12% | 43.674048 | 88.27% | 91.52% | 226 | 8.5% | 20.82% | 20.78% | 43.053678 | 42.970962 | 1.7 |  | 607.6
| 3 | Николинка Мутафова | 21104 | 3 | 18285 | 0.3 | 3.1 | 18525 | 2.1 | 14606 | 7.4% | 13525 | 66.9% | 9048.225 | 24% | 3246 | 9.1% | 22.26% | 1230.775 | 21% | 2840.25 | 50.8% | 6870.7 | 39% | 5274.75 | 0.262% | 35.4355 | 0.269% | 36.38225 | 0.2559% | 0.03% | 4.0575 | 21.7% | 28.996191 | 88.97% | 88.39% | 147 | 9.1% | 22.87% | 22.76% | 30.5595801 | 30.4125948 | 1.7 |  | 754.6
| Общо |  | 58700 |  | 52819 |  |  | 53823 |  | 44154 | 7.499% | 40842 | 66.51% | 27163.075 | 21.81% | 8909.608 | 11.68% |  | 4769.317 | 21.91% | 8948.571 | 50.13% | 20473.434 | 39.01% | 15931.21 | 0.257% | 104.97 | 0.261% | 106.59826 | 0.2904% | 0.03% | 12.2526 | 21.02% | 103.8511734 | 88.63% | 89.79% | 541 | 8.601% | 21.64% | 21.55% | 106.3501581 | 105.9355896 |  | 520.26 |  | 754.6 | 0
14 | 1 | Димитър Цончев | 9102 | 1 | 9708 | 0.3 | 3.1 | 9799 | 4.3 | 14659 | 7.8% | 13516 | 73.4% | 9920.744 | 16.4% | 2216.624 | 10.2% | 21.66% | 1378.632 | 20.3% | 2743.748 | 50.9% | 6879.644 | 39% | 5271.24 | 0.279% | 37.70964 | 0.273% | 36.89868 | 0.3304% | 0.031% | 4.18996 | 20.69% | 36.7547505 | 88.78% | 90.74% | 195 | 8.9% | 22.78% | 22.8% | 40.467531 | 40.50306 | 1.7 | 501.9 | 447.7
| 2 | Юлияна Цветкова | 18953 | 3 | 18274 | 0.2 | 3.1 | 17970 | 3 | 15185 | 7% | 14122 | 66.2% | 9348.764 | 26.8% | 3784.696 | 7% | 21.39% | 988.54 | 20.4% | 2880.888 | 51.4% | 7258.708 | 39% | 5507.58 | 0.267% | 37.70574 | 0.267% | 37.70574 | 0.2672% | 0.032% | 4.51904 | 20.33% | 31.7050416 | 88.15% | 88.16% | 171 | 8.8% | 21.3% | 21.69% | 33.217776 | 33.8259888 | 1.65 |  | 618.7
| 3 | Николинка Мутафова | 16545 | 3 | 18109 | 0.3 | 4 | 18260 | 2.1 | 15958 | 7.4% | 14777 | 61.5% | 9087.855 | 31.6% | 4669.532 | 6.9% | 22.06% | 1019.613 | 21.3% | 3147.501 | 50.9% | 7521.493 | 39% | 5763.03 | 0.265% | 39.15905 | 0.27% | 39.8979 | 0.2765% | 0.033% | 4.87641 | 20.54% | 34.2428502 | 87.92% | 88.2% | 183 | 8.9% | 21.58% | 21.51% | 35.9766654 | 35.8599663 | 1.6 |  | 801.7
| Общо |  | 44600 |  | 46091 |  |  | 46029 |  | 45802 | 7.395% | 42415 | 66.86% | 28357.363 | 25.16% | 10670.852 | 7.985% |  | 3386.785 | 20.68% | 8772.137 | 51.07% | 21659.845 | 39% | 16541.85 | 0.2701% | 114.57443 | 0.27% | 114.50232 | 0.2906% | 0.03203% | 13.58541 | 20.52% | 102.7026423 | 88.27% | 89.11% | 549 | 8.869% | 21.87% | 21.98% | 109.6619724 | 110.1890151 |  | 501.9 |  | 801.7 | 0
15 | 1 | Цвета Владова | 16770 | 2 | 15659 | 0.3 | 2.8 | 16432 | 2.1 | 15864 | 7.2% | 14722 | 69.2% | 10187.624 | 24.4% | 3592.168 | 6.4% | 22.62% | 942.208 | 21.3% | 3135.786 | 49.1% | 7228.502 | 40% | 5888.8 | 0.254% | 37.39388 | 0.258% | 37.98276 | 0.285% | 0.033% | 4.85826 | 20.77% | 36.3780319 | 87.35% | 88.56% | 191 | 8.3% | 21.18% | 20.98% | 37.0961346 | 36.7458406 | 1.62 |  | 992.7
| 2 | Георги Томов | 19500 | 5 | 18241 | 0.2 | 2.6 | 18513 | 1.5 | 15991 | 8.5% | 14632 | 57.8% | 8457.296 | 21% | 3072.72 | 21.2% | 21.97% | 3101.984 | 20.3% | 2970.296 | 52.1% | 7623.272 | 39% | 5706.48 | 0.252% | 36.87264 | 0.253% | 37.01896 | 0.2783% | 0.033% | 4.82856 | 20.23% | 33.2061289 | 87.1% | 88.28% | 179 | 8.3% | 21.87% | 22.04% | 35.8980741 | 36.1771172 | 1.6 |  | 1171.7
| 3 | Николинка Мутафова | 17700 | 3 | 16932 | 0.9 | 4.1 | 16665 | 1.4 | 15975 | 7.7% | 14745 | 59.1% | 8714.295 | 32% | 4718.4 | 8.9% | 22.15% | 1312.305 | 20.9% | 3081.705 | 50.9% | 7505.205 | 39% | 5750.55 | 0.266% | 39.2217 | 0.264% | 38.9268 | 0.2545% | 0.033% | 4.86585 | 20.94% | 31.7362452 | 87.64% | 87.17% | 166 | 8.7% | 21.55% | 21.54% | 32.660749 | 32.6455932 | 1.7 |  | 1337.7
| Общо |  | 53970 |  | 50832 |  |  | 51610 |  | 47830 | 7.802% | 44099 | 62.04% | 27359.215 | 25.81% | 11383.288 | 12.15% |  | 5356.497 | 20.83% | 9187.787 | 50.7% | 22356.979 | 39.33% | 17345.83 | 0.2573% | 113.48822 | 0.2583% | 113.92852 | 0.2726% | 0.033% | 14.55267 | 20.65% | 101.320406 | 87.37% | 88.03% | 536 | 8.424% | 21.53% | 21.52% | 105.6549577 | 105.568551 |  | 0 |  | 1337.7 | 0
16 | 1 | Цвета Владова | 15499 | 0 | 14941 | 0.1 | 3.2 | 15495 | 1.9 | 15990 | 8.5% | 14631 | 66.2% | 9685.722 | 22.4% | 3277.344 | 11.4% | 22.59% | 1667.934 | 20.7% | 3028.617 | 50.8% | 7432.548 | 39% | 5706.09 | 0.268% | 39.21108 | 0.264% | 38.62584 | 0.2971% | 0.033% | 4.82823 | 20.73% | 36.8258085 | 87.64% | 89.03% | 195 | 8.9% | 21.75% | 21.51% | 38.6377875 | 38.2114395 | 1.68 |  | 1532.7
| 2 | Георги Томов | 18231 | 4 | 18807 | 0.3 | 3.1 | 18565 | 1.2 | 15986 | 8.3% | 14659 | 51.4% | 7534.726 | 36.7% | 5379.853 | 11.9% | 21.61% | 1744.421 | 20.3% | 2975.777 | 51.5% | 7549.385 | 39% | 5717.01 | 0.269% | 39.43271 | 0.268% | 39.28612 | 0.2937% | 0.035% | 5.13065 | 20.35% | 35.525809 | 87.09% | 88.22% | 191 | 8.6% | 21.72% | 21.55% | 37.9174728 | 37.620697 | 1.6 |  | 1723.7
| 3 | Димитър Цончев | 17600 | 3 | 17979 | 0.4 | 3.1 | 17926 | 1.1 | 16001 | 7.9% | 14737 | 58.3% | 8591.671 | 31.3% | 4612.681 | 10.4% | 21.53% | 1532.648 | 19.3% | 2844.241 | 51.7% | 7619.029 | 39% | 5747.43 | 0.253% | 37.28461 | 0.253% | 37.28461 | 0.2611% | 0.033% | 4.86321 | 19.76% | 34.5713056 | 87.1% | 87.51% | 191 | 8.4% | 19.21% | 19.6% | 33.6090476 | 34.291376 | 1.7 |  | 1914.7
| Общо |  | 51330 |  | 51727 |  |  | 51986 |  | 47977 | 8.233% | 44027 | 58.63% | 25812.119 | 30.14% | 13269.878 | 11.23% |  | 4945.003 | 20.1% | 8848.635 | 51.33% | 22600.962 | 39% | 17170.53 | 0.2633% | 115.9284 | 0.2616% | 115.19657 | 0.2839% | 0.03367% | 14.82209 | 20.28% | 106.9229231 | 87.28% | 88.28% | 577 | 8.635% | 20.89% | 20.89% | 110.1643079 | 110.1235125 |  | 0 |  | 1914.7 | 0
17 | 1 | Цвета Владова | 5650 | 0 | 9969 | 0.3 | 2.6 | 10257 | 3.1 | 15654 | 8.3% | 14355 | 59% | 8469.45 | 27.1% | 3890.205 | 13.9% | 20.51% | 1995.345 | 19.7% | 2827.935 | 49.6% | 7120.08 | 38% | 5454.9 | 0.255% | 36.60525 | 0.251% | 36.03105 | 0.2884% | 0.033% | 4.73715 | 19.41% | 33.707406 | 87% | 88.7% | 190 | 8.6% | 21.11% | 21.35% | 36.659626 | 37.07641 | 1.6 | 1047.28 | 1096.72 | 39.3
| 2 | Георги Томов | 18650 | 4 | 17387 | 0.4 | 2.5 | 17475 | 2.1 | 15930 | 8.2% | 14624 | 57% | 8335.68 | 21.7% | 3173.408 | 21.3% | 20.93% | 3114.912 | 19.2% | 2807.808 | 51.9% | 7589.856 | 39% | 5703.36 | 0.258% | 37.72992 | 0.25% | 36.56 | 0.2616% | 0.034% | 4.97216 | 20.08% | 33.5127168 | 86.55% | 87.15% | 183 | 8.8% | 19.94% | 19.44% | 33.2790624 | 32.4445824 | 1.6 |  | 1279.72
| 3 | Димитър Цончев | 20400 | 1 | 18203 | 0.3 | 3.3 | 17823 | 1.7 | 15880 | 8% | 14610 | 53.5% | 7816.35 | 35.4% | 5171.94 | 11.1% | 21.95% | 1621.71 | 20.9% | 3053.49 | 49.4% | 7217.34 | 39% | 5697.9 | 0.28% | 40.908 | 0.259% | 37.8399 | 0.2536% | 0.034% | 4.9674 | 20.13% | 30.7596465 | 87.02% | 86.74% | 167 | 8.5% | 21% | 21.26% | 32.08905 | 32.486343 | 1.65 |  | 1446.72
| Общо |  | 44700 |  | 45559 |  |  | 45555 |  | 47464 | 8.166% | 43589 | 56.49% | 24621.48 | 28.07% | 12235.553 | 15.44% |  | 6731.967 | 19.93% | 8689.233 | 50.3% | 21927.276 | 38.67% | 16856.16 | 0.2644% | 115.24317 | 0.2533% | 110.43095 | 0.2677% | 0.03367% | 14.67671 | 19.88% | 97.9797693 | 86.86% | 87.57% | 540 | 8.637% | 20.68% | 20.68% | 102.0277384 | 102.0073354 |  | 1047.28 |  | 1446.72 | 0
18 | 1 | Георги Томов | 3400 | 0 | 7522 | 0.3 | 4.1 | 7459 | 4.5 | 14507 | 8.2% | 13317 | 57% | 7590.69 | 38% | 5060.46 | 5% | 21.1% | 665.85 | 19.2% | 2556.864 | 52.6% | 7004.742 | 38% | 5060.46 | 0.273% | 36.35541 | 0.263% | 35.02371 | 0.3133% | 0.032% | 4.26144 | 20.41% | 36.376743 | 87.97% | 89.92% | 195 | 8.6% | 21.02% | 21.35% | 37.463946 | 38.052105 | 1.6 | 1096.72 | 545
| 2 | Николинка Мутафова | 18600 | 1 | 16175 | 0.6 | 3.6 | 16248 | 3.5 | 14625 | 7.4% | 13543 | 59.5% | 8058.085 | 31% | 4198.33 | 9.5% | 23.78% | 1286.585 | 21.5% | 2911.745 | 49.8% | 6744.414 | 39% | 5281.77 | 0.268% | 36.29524 | 0.262% | 35.48266 | 0.2745% | 0.033% | 4.46919 | 19.94% | 30.071514 | 87.55% | 88.11% | 165 | 8.6% | 21.69% | 21.85% | 32.710689 | 32.951985 | 1.6 |  | 710
| 3 | Димитър Цончев | 14000 | 0 | 16621 | 0.4 | 4.3 | 16262 | 2.4 | 14612 | 8.2% | 13414 | 57.6% | 7726.464 | 34.8% | 4668.072 | 7.6% | 22.76% | 1019.464 | 20.8% | 2790.112 | 51.8% | 6948.452 | 39% | 5231.46 | 0.268% | 35.94952 | 0.264% | 35.41296 | 0.2585% | 0.032% | 4.29248 | 20.12% | 28.2581376 | 88.02% | 87.75% | 154 | 8.8% | 21.63% | 21.49% | 30.3789024 | 30.1822752 | 1.55 |  | 864
| Общо |  | 36000 |  | 40318 |  |  | 39969 |  | 43744 | 7.933% | 40274 | 58.04% | 23375.239 | 34.58% | 13926.862 | 7.379% |  | 2971.899 | 20.51% | 8258.721 | 51.39% | 20697.608 | 38.67% | 15573.69 | 0.2697% | 108.60017 | 0.263% | 105.91933 | 0.282% | 0.03233% | 13.02311 | 20.16% | 94.7063946 | 87.85% | 88.67% | 514 | 8.66% | 21.45% | 21.56% | 100.5535374 | 101.1863652 |  | 1096.72 |  | 864 | 0
19 | 1 | Цвета Владова | 4600 | 0 | 13211 | 0.1 | 2.8 | 13477 | 3.3 | 14968 | 9% | 13621 | 62.3% | 8485.883 | 28.5% | 3881.985 | 9.2% | 23.25% | 1253.132 | 22.1% | 3010.241 | 50% | 6810.5 | 38% | 5175.98 | 0.254% | 34.59734 | 0.248% | 33.78008 | 0.2169% | 0.031% | 4.22251 | 20.23% | 25.1191864 | 87.63% | 85.84% | 136 | 8.7% | 20.39% | 20.6% | 25.3178552 | 25.578608 | 1.55 | 537.78 | 471.84 | 9.62
| 2 | Николинка Мутафова | 21500 | 3 | 16010 | 0.8 | 4.8 | 16471 | 3.3 | 15881 | 8.3% | 14563 | 59.9% | 8723.237 | 34% | 4951.42 | 6.1% | 22.86% | 888.343 | 21.5% | 3131.045 | 50.6% | 7368.878 | 39% | 5679.57 | 0.254% | 36.99002 | 0.257% | 37.42691 | 0.2525% | 0.031% | 4.51453 | 20.47% | 32.0044356 | 88.07% | 87.85% | 172 | 9.1% | 20.63% | 21.03% | 32.2545924 | 32.8799844 | 1.7 |  | 643.84
| 3 | Димитър Цончев | 17567 | 1 | 16318 | 0.6 | 3.9 | 16584 | 2.4 | 15059 | 8.1% | 13839 | 61.4% | 8497.146 | 33.3% | 4608.387 | 5.4% | 23.84% | 747.306 | 22.2% | 3072.258 | 49.4% | 6836.466 | 40% | 5535.6 | 0.242% | 33.49038 | 0.249% | 34.45911 | 0.323% | 0.031% | 4.29009 | 20.75% | 40.0871325 | 87.68% | 90.54% | 213 | 9.3% | 20.92% | 21.33% | 40.4155572 | 41.2076403 | 1.65 |  | 856.84
| Общо |  | 43667 |  | 45539 |  |  | 46532 |  | 45908 | 8.463% | 42023 | 61.17% | 25706.266 | 31.99% | 13441.792 | 6.874% |  | 2888.781 | 21.93% | 9213.544 | 50.01% | 21015.844 | 39.01% | 16391.15 | 0.25% | 105.07774 | 0.2514% | 105.6661 | 0.2642% | 0.031% | 13.02713 | 20.48% | 97.2107545 | 87.8% | 88.4% | 521 | 9.077% | 20.65% | 20.99% | 97.9880048 | 99.6662327 |  | 537.78 |  | 856.84 | 0
20 | 1 | Георги Томов | 4100 | 0 | 11493 | 0.3 | 3.4 | 11845 | 5 | 15689 | 8.1% | 14418 | 63.9% | 9213.102 | 25.6% | 3691.008 | 10.5% | 23.41% | 1513.89 | 21.8% | 3143.124 | 50.4% | 7266.672 | 39% | 5623.02 | 0.262% | 37.77516 | 0.255% | 36.7659 | 0.2339% | 0.033% | 4.75794 | 20.49% | 27.1256865 | 87.2% | 86.02% | 145 | 8.7% | 21.88% | 22.03% | 28.965838 | 29.1644155 | 1.55 | 530.2 | 492 | 20.36
| 2 | Николинка Мутафова | 19200 | 4 | 16365 | 0.6 | 4.4 | 16075 | 4 | 16149 | 7.7% | 14906 | 59.1% | 8809.446 | 31.7% | 4725.202 | 9.2% | 22.39% | 1371.352 | 21.4% | 3189.884 | 51.4% | 7661.684 | 39% | 5813.34 | 0.262% | 39.05372 | 0.256% | 38.15936 | 0.2754% | 0.032% | 4.76992 | 20.33% | 33.5591376 | 87.64% | 88.51% | 181 | 8.8% | 21.98% | 22.07% | 36.2828256 | 36.4313904 | 1.6 |  | 673
| 3 | Цвета Владова | 19633 | 1 | 16773 | 0.6 | 5.1 | 17252 | 3.7 | 16137 | 9.2% | 14652 | 47.5% | 6959.7 | 37.1% | 5435.892 | 15.4% | 23.44% | 2256.408 | 23% | 3369.96 | 49.7% | 7282.044 | 39% | 5714.28 | 0.261% | 38.24172 | 0.244% | 35.75088 | 0.2321% | 0.033% | 4.83516 | 20.21% | 28.2600472 | 86.62% | 85.92% | 154 | 9.2% | 20.86% | 21.03% | 29.1689552 | 29.4066696 | 1.6 |  | 827
| Общо |  | 42933 |  | 44631 |  |  | 45172 |  | 47975 | 8.335% | 43976 | 56.81% | 24982.248 | 31.5% | 13852.102 | 11.69% |  | 5141.65 | 22.06% | 9702.968 | 50.51% | 22210.4 | 39% | 17150.64 | 0.2617% | 115.0706 | 0.2517% | 110.67614 | 0.2474% | 0.03266% | 14.36302 | 20.34% | 88.9448713 | 87.16% | 86.93% | 480 | 8.898% | 21.57% | 21.71% | 94.4176188 | 95.0024755 |  | 530.2 |  | 827 | 0
21 | 1 | Георги Томов | 4189 | 0 | 11323 | 0.4 | 3.7 | 11314 | 5.4 | 16176 | 8.2% | 14850 | 52.6% | 7811.1 | 29.2% | 4336.2 | 18.2% | 23.41% | 2702.7 | 23.4% | 3474.9 | 48.4% | 7187.4 | 39% | 5791.5 | 0.256% | 38.016 | 0.253% | 37.5705 | 0.294% | 0.034% | 5.049 | 20.21% | 36.3897218 | 86.71% | 88.57% | 197 | 8.6% | 21.44% | 21.57% | 38.6044352 | 38.8385106 | 1.6 | 536.92 | 475.18 | -11.9
| 2 | Николинка Мутафова | 19600 | 3 | 16720 | 0.3 | 3.3 | 16424 | 5.2 | 16272 | 8.2% | 14938 | 59.8% | 8932.924 | 27% | 4033.26 | 13.2% | 22.84% | 1971.816 | 23.3% | 3480.554 | 49.9% | 7454.062 | 39% | 5825.82 | 0.26% | 38.8388 | 0.263% | 39.28694 | 0.2562% | 0.033% | 4.92954 | 21.29% | 34.7816859 | 87.59% | 87.26% | 177 | 7.7% | 20.41% | 20.96% | 33.3440211 | 34.2425616 | 1.9 |  | 652.18
| 3 | Цвета Владова | 16431 | 1 | 16497 | 0.5 | 3.3 | 16643 | 6.3 | 16121 | 7.2% | 14960 | 44.8% | 6702.08 | 42.1% | 6298.16 | 13.1% | 23.4% | 1959.76 | 23.3% | 3485.68 | 49.6% | 7420.16 | 40% | 5984 | 0.263% | 39.3448 | 0.266% | 39.7936 | 0.212% | 0.033% | 4.9368 | 20.16% | 24.3226368 | 87.74% | 84.56% | 132 | 8.6% | 22.2% | 22.99% | 26.783856 | 27.7369752 | 1.55 |  | 784.18
| Общо |  | 40220 |  | 44540 |  |  | 44381 |  | 48569 | 7.868% | 44748 | 52.4% | 23446.104 | 32.78% | 14667.62 | 14.83% |  | 6634.276 | 23.33% | 10441.134 | 49.3% | 22061.622 | 39.33% | 17601.32 | 0.2597% | 116.1996 | 0.2607% | 116.65104 | 0.254% | 0.03333% | 14.91534 | 20.56% | 95.4940445 | 87.36% | 87.01% | 506 | 8.285% | 21.35% | 21.84% | 98.7323123 | 100.8180474 |  | 536.92 |  | 784.18 | 0
22 | 1 | Георги Томов | 13056 | 0 | 15470 | 0.4 | 3.8 | 16125 | 5.2 | 16231 | 7.4% | 15030 | 52.7% | 7920.81 | 36.7% | 5516.01 | 10.6% | 22.19% | 1593.18 | 24.8% | 3727.44 | 47.5% | 7139.25 | 40% | 6012 | 0.262% | 39.3786 | 0.26% | 39.078 | 0.295% | 0.033% | 4.9599 | 20.53% | 38.9601916 | 87.45% | 88.95% | 209 | 9.2% | 20.75% | 21.33% | 39.37769 | 40.4783676 | 1.6 |  | 993.18
| 2 | Димитър Цончев | 19800 | 1 | 16226 | 0.5 | 4.1 | 16024 | 5.1 | 16188 | 7.1% | 15039 | 58.4% | 8782.776 | 31% | 4662.09 | 10.6% | 22.69% | 1594.134 | 23.5% | 3534.165 | 49.4% | 7429.266 | 40% | 6015.6 | 0.254% | 38.19906 | 0.26% | 39.1014 | 0.2502% | 0.033% | 4.96287 | 20.3% | 31.273368 | 87.45% | 86.94% | 168 | 8.3% | 21.2% | 22.1% | 32.659872 | 34.046376 | 1.5 |  | 1161.18
| 3 | Цвета Владова | 13575 | 0 | 15595 | 0.6 | 4.6 | 16194 | 5.5 | 15825 | 7% | 14717 | 57% | 8388.69 | 31.4% | 4621.138 | 11.6% | 21.52% | 1707.172 | 22.5% | 3311.325 | 51.3% | 7549.821 | 40% | 5886.8 | 0.248% | 36.49816 | 0.258% | 37.96986 | 0.3166% | 0.033% | 4.85661 | 20.74% | 41.4152912 | 87.35% | 89.72% | 218 | 8.4% | 20.9% | 21.71% | 41.734792 | 43.3522648 | 1.65 |  | 1379.18
| Общо |  | 46431 |  | 47291 |  |  | 48343 |  | 48244 | 7.168% | 44786 | 56.03% | 25092.276 | 33.04% | 14799.238 | 10.93% |  | 4894.486 | 23.61% | 10572.93 | 49.39% | 22118.337 | 40% | 17914.4 | 0.2547% | 114.07582 | 0.2593% | 116.14926 | 0.287% | 0.033% | 14.77938 | 20.52% | 111.6488508 | 87.42% | 88.64% | 595 | 8.653% | 20.95% | 21.71% | 113.772354 | 117.8770084 |  | 0 |  | 1379.18 | 0
23 | 1 | Николинка Мутафова | 12919 | 0 | 15729 | 0.7 | 3.4 | 16277 | 4.6 | 15721 | 8.1% | 14448 | 58.4% | 8437.632 | 29.6% | 4276.608 | 12% | 23.16% | 1733.76 | 24.1% | 3481.968 | 49.5% | 7151.76 | 40% | 5779.2 | 0.247% | 35.68656 | 0.251% | 36.26448 | 0.2474% | 0.032% | 4.62336 | 20.33% | 29.2369796 | 87.39% | 87.19% | 157 | 8.4% | 21.64% | 22.07% | 31.1209168 | 31.7393084 | 1.6 |  | 1536.18
| 2 | Димитър Цончев | 19600 | 1 | 15992 | 0.5 | 3.8 | 15601 | 5.1 | 15748 | 6.6% | 14709 | 60% | 8825.4 | 29.1% | 4280.319 | 10.9% | 21.31% | 1603.281 | 24% | 3530.16 | 49.2% | 7236.828 | 40% | 5883.6 | 0.237% | 34.86033 | 0.248% | 36.47832 | 0.2414% | 0.032% | 4.70688 | 21.25% | 30.5266875 | 87.23% | 86.87% | 157 | 8.5% | 21.44% | 22.14% | 30.799632 | 31.805217 | 1.5 |  | 1693.18
| 3 | Цвета Владова | 12900 | 1 | 16130 | 0.3 | 4.2 | 16301 | 4.5 | 15523 | 7.3% | 14390 | 62% | 8921.8 | 26.5% | 3813.35 | 11.5% | 18.56% | 1654.85 | 23.2% | 3338.48 | 50.8% | 7310.12 | 40% | 5756 | 0.244% | 35.1116 | 0.253% | 36.4067 | 0.2659% | 0.031% | 4.4609 | 21.43% | 31.6962558 | 87.87% | 88.46% | 162 | 8.7% | 22.85% | 23% | 33.796521 | 34.01838 | 1.6 |  | 1855.18
| Общо |  | 45419 |  | 47851 |  |  | 48179 |  | 46992 | 7.333% | 43547 | 60.13% | 26184.832 | 28.41% | 12370.277 | 11.46% |  | 4991.891 | 23.77% | 10350.608 | 49.83% | 21698.708 | 40% | 17418.8 | 0.2426% | 105.65849 | 0.2506% | 109.1495 | 0.2515% | 0.03167% | 13.79114 | 21% | 91.4599229 | 87.5% | 87.53% | 476 | 8.535% | 21.97% | 22.4% | 95.7170698 | 97.5629054 |  | 0 |  | 1855.18 | 0
24 | 1 | Николинка Мутафова | 5022 | 0 | 12785 | 1 | 4.2 | 12877 | 6 | 15415 | 7.4% | 14274 | 51.8% | 7393.932 | 42.5% | 6066.45 | 5.7% | 21.24% | 813.618 | 24.4% | 3482.856 | 48.6% | 6937.164 | 40% | 5709.6 | 0.247% | 35.25678 | 0.254% | 36.25596 | 0.2722% | 0.031% | 4.42494 | 21.48% | 32.287662 | 87.92% | 88.73% | 165 | 8.9% | 22.9% | 23.75% | 34.422135 | 35.6998125 | 1.7 | 1061.68 | 949.96 | -8.54
| 2 | Димитър Цончев | 19638 | 2 | 13925 | 0.4 | 4.6 | 14077 | 5.9 | 15864 | 7.4% | 14690 | 65.7% | 9651.33 | 26.4% | 3878.16 | 7.9% | 22.21% | 1160.51 | 24.4% | 3584.36 | 48.5% | 7124.65 | 41% | 6022.9 | 0.239% | 35.1091 | 0.25% | 36.725 | 0.244% | 0.03% | 4.407 | 20.71% | 28.1115469 | 88.13% | 87.82% | 149 | 8.9% | 23.16% | 23.8% | 31.4371524 | 32.305882 | 1.58 |  | 1098.96
| 3 | Георги Томов | 17100 | 1 | 16099 | 0.6 | 4.9 | 16240 | 6 | 15961 | 6.9% | 14860 | 56.2% | 8351.32 | 38.7% | 5750.82 | 5.1% | 23.25% | 757.86 | 24.4% | 3625.84 | 48.6% | 7221.96 | 40% | 5944 | 0.231% | 34.3266 | 0.248% | 36.8528 | 0.2488% | 0.03% | 4.458 | 20.23% | 30.2907836 | 88.03% | 88.06% | 164 | 8.7% | 21.71% | 22.25% | 32.5068172 | 33.31537 | 1.55 |  | 1262.96
| Общо |  | 41760 |  | 42809 |  |  | 43194 |  | 47240 | 7.231% | 43824 | 57.95% | 25396.582 | 35.81% | 15695.43 | 6.234% |  | 2731.988 | 24.4% | 10693.056 | 48.57% | 21283.774 | 40.34% | 17676.5 | 0.2389% | 104.69248 | 0.2506% | 109.83376 | 0.2548% | 0.03033% | 13.28994 | 20.8% | 90.6899925 | 88.03% | 88.22% | 478 | 8.831% | 22.59% | 23.26% | 98.3661046 | 101.3210645 |  | 1061.68 |  | 1262.96 | 0
25 | 1 | Юлияна Цветкова | 3500 | 1 | 15911 | 0.8 | 5.4 | 16493 | 5.5 | 16062 | 6.7% | 14986 | 57.1% | 8557.006 | 34.6% | 5185.156 | 8.3% | 23.94% | 1243.838 | 23.9% | 3581.654 | 48.6% | 7283.196 | 40% | 5994.4 | 0.237% | 35.51682 | 0.253% | 37.91458 | 0.249% | 0.03% | 4.4958 | 20.52% | 31.355586 | 88.27% | 88.08% | 167 | 8.5% | 21.48% | 21.85% | 32.822514 | 33.3878925 | 1.65 | 1060.5 | 378.58 | 9.12
| 2 | Димитър Цончев | 20760 | 4 | 16414 | 0.3 | 3.7 | 16018 | 5.8 | 16153 | 6.4% | 15119 | 66.5% | 10054.135 | 19.7% | 2978.443 | 13.8% | 23.5% | 2086.422 | 25.2% | 3809.988 | 45.7% | 6909.383 | 41% | 6198.79 | 0.238% | 35.98322 | 0.249% | 37.64631 | 0.2691% | 0.029% | 4.38451 | 20.44% | 33.66468 | 88.48% | 89.34% | 180 | 8.5% | 22.04% | 22.55% | 36.29988 | 37.13985 | 1.62 |  | 558.58
| 3 | Георги Томов | 21600 | 1 | 16980 | 0.4 | 2.4 | 17616 | 5.4 | 16721 | 7.1% | 15534 | 78% | 12116.52 | 17.5% | 2718.45 | 4.5% | 24.01% | 699.03 | 25.9% | 4023.306 | 46.5% | 7223.31 | 41% | 6368.94 | 0.237% | 36.81558 | 0.255% | 39.6117 | 0.2438% | 0.03% | 4.6602 | 20.38% | 30.667824 | 88.37% | 87.81% | 165 | 8.8% | 22.07% | 22.49% | 33.210936 | 33.842952 | 1.6 |  | 723.58
| Общо |  | 45860 |  | 49305 |  |  | 50127 |  | 48936 | 6.738% | 45639 | 67.33% | 30727.661 | 23.84% | 10882.049 | 8.829% |  | 4029.29 | 25.01% | 11414.948 | 46.92% | 21415.889 | 40.67% | 18562.13 | 0.2373% | 108.31562 | 0.2524% | 115.17259 | 0.2539% | 0.02967% | 13.54051 | 20.45% | 95.68809 | 88.37% | 88.43% | 512 | 8.597% | 21.87% | 22.3% | 102.33333 | 104.3706945 |  | 1060.5 |  | 723.58 | 0
26 | 1 | Юлияна Цветкова | 5400 | 1 | 14592 | 0.4 | 3.2 | 14690 | 6.4 | 16889 | 7.1% | 15690 | 72.3% | 11343.87 | 21.1% | 3310.59 | 6.6% | 21.95% | 1035.54 | 24.8% | 3891.12 | 48.4% | 7593.96 | 40% | 6276 | 0.241% | 37.8129 | 0.261% | 40.9509 | 0.2501% | 0.031% | 4.8639 | 19.7% | 31.655536 | 88.26% | 87.73% | 176 | 8.7% | 21.39% | 21.62% | 34.3711632 | 34.7407456 | 1.65 | 530.58 | 383.74 | 14.74
| 2 | Цвета Владова | 23280 | 4 | 19105 | 0.3 | 3.1 | 19817 | 5.7 | 17343 | 8.4% | 15886 | 65.6% | 10421.216 | 22.5% | 3574.35 | 11.9% | 23.84% | 1890.434 | 26.4% | 4193.904 | 46% | 7307.56 | 43% | 6830.98 | 0.233% | 37.01438 | 0.257% | 40.82702 | 0.2593% | 0.032% | 5.08352 | 20.54% | 35.0297376 | 87.69% | 87.79% | 187 | 8.8% | 21.17% | 21.71% | 36.1041648 | 37.0251024 | 1.6 |  | 570.74
| 3 | Георги Томов | 23200 | 1 | 19499 | 0.5 | 2.7 | 20240 | 5 | 17536 | 7.3% | 16256 | 72.9% | 11850.624 | 16% | 2600.96 | 11.1% | 21.54% | 1804.416 | 26.9% | 4372.864 | 46% | 7477.76 | 41% | 6664.96 | 0.231% | 37.55136 | 0.261% | 42.42816 | 0.255% | 0.032% | 5.20192 | 19.68% | 32.6298336 | 87.88% | 87.58% | 182 | 8.9% | 21.86% | 22.25% | 36.2443172 | 36.890945 | 1.6 |  | 752.74
| Общо |  | 51880 |  | 53196 |  |  | 54747 |  | 51768 | 7.603% | 47832 | 70.28% | 33615.71 | 19.83% | 9485.9 | 9.89% |  | 4730.39 | 26.05% | 12457.888 | 46.79% | 22379.28 | 41.34% | 19771.94 | 0.2349% | 112.37864 | 0.2597% | 124.20608 | 0.2548% | 0.03167% | 15.14934 | 19.97% | 99.3151072 | 87.94% | 87.7% | 545 | 8.801% | 21.48% | 21.86% | 106.7196452 | 108.656793 |  | 530.58 |  | 752.74 | 0
27 | 1 | Юлияна Цветкова | 5500 | 1 | 19697 | 0.7 | 3.2 | 20067 | 4.8 | 17562 | 7.4% | 16262 | 71.2% | 11578.544 | 20.1% | 3268.662 | 8.7% | 21.16% | 1414.794 | 27.5% | 4472.05 | 45.7% | 7431.734 | 42% | 6830.04 | 0.247% | 40.16714 | 0.265% | 43.0943 | 0.2503% | 0.033% | 5.36646 | 19.96% | 33.969924 | 87.69% | 86.95% | 186 | 8.5% | 20.76% | 21.4% | 35.331444 | 36.42066 | 1.65 | 533.36 | 392.62 | -12.76
| 2 | Цвета Владова | 19750 | 5 | 16635 | 0.6 | 3.1 | 17792 | 4.9 | 17408 | 7.8% | 16050 | 70.7% | 11347.35 | 25.3% | 4060.65 | 4% | 22.26% | 642 | 27.9% | 4477.95 | 45.5% | 7302.75 | 42% | 6741 | 0.255% | 40.9275 | 0.259% | 41.5695 | 0.2558% | 0.032% | 5.136 | 21.58% | 36.4512096 | 87.77% | 87.62% | 184 | 8.2% | 21.27% | 21.87% | 35.9275824 | 36.9410544 | 1.65 |  | 576.62
| 3 | Георги Томов | 22980 | 3 | 19297 | 1.1 | 3 | 19160 | 3.8 | 17137 | 7.9% | 15783 | 69.4% | 10953.402 | 20.9% | 3298.647 | 9.7% | 21.91% | 1530.951 | 26.2% | 4135.146 | 47.3% | 7465.359 | 42% | 6628.86 | 0.26% | 41.0358 | 0.265% | 41.82495 | 0.2683% | 0.032% | 5.05056 | 21.28% | 34.14908 | 88.06% | 88.19% | 175 | 8.3% | 23.24% | 23.44% | 37.29439 | 37.61534 | 1.65 |  | 751.62
| Общо |  | 48230 |  | 55629 |  |  | 57019 |  | 52107 | 7.698% | 48095 | 70.44% | 33879.296 | 22.1% | 10627.959 | 7.46% |  | 3587.745 | 27.21% | 13085.146 | 46.16% | 22199.843 | 42% | 20199.9 | 0.2539% | 122.13044 | 0.263% | 126.48875 | 0.258% | 0.03234% | 15.55302 | 20.94% | 104.5702136 | 87.84% | 87.6% | 545 | 8.334% | 21.75% | 22.23% | 108.5534164 | 110.9770544 |  | 533.36 |  | 751.62 | 0
28 | 1 | Димитър Цончев | 7014 | 2 | 11157 | 1 | 4.5 | 12020 | 6 | 16958 | 7.2% | 15737 | 66.8% | 10512.316 | 26.5% | 4170.305 | 6.7% | 20.79% | 1054.379 | 26.1% | 4107.357 | 47.4% | 7459.338 | 42% | 6609.54 | 0.255% | 40.12935 | 0.268% | 42.17516 | 0.2566% | 0.032% | 5.03584 | 21.09% | 32.1913542 | 88.19% | 87.65% | 167 | 8.6% | 23.16% | 23.53% | 35.3509608 | 35.9157214 | 1.58 | 780.48 | 129.5 | -8.64
| 2 | Цвета Владова | 17871 | 4 | 17107 | 0.6 | 3.9 | 16645 | 6 | 17009 | 6.6% | 15886 | 60.5% | 9611.03 | 28.3% | 4495.738 | 11.2% | 21.43% | 1779.232 | 27% | 4289.22 | 45.3% | 7196.358 | 42% | 6672.12 | 0.259% | 41.14474 | 0.262% | 41.62132 | 0.2562% | 0.031% | 4.92466 | 20.76% | 33.5049792 | 88.3% | 88.02% | 176 | 8.3% | 22.17% | 22.8% | 35.7806064 | 36.797376 | 1.55 |  | 305.5
| 3 | Николинка Мутафова | 17415 | 2 | 14916 | 0.8 | 4.6 | 15663 | 6.2 | 16672 | 6.6% | 15572 | 68.2% | 10620.104 | 20% | 3114.4 | 11.8% | 21.66% | 1837.496 | 27.7% | 4313.444 | 45.8% | 7131.976 | 42% | 6540.24 | 0.247% | 38.46284 | 0.254% | 39.55288 | 0.246% | 0.03% | 4.6716 | 21.58% | 33.457632 | 88.31% | 87.92% | 170 | 8.8% | 21.69% | 22.39% | 33.628176 | 34.713456 | 1.6 |  | 475.5
| Общо |  | 42300 |  | 43180 |  |  | 44328 |  | 50639 | 6.801% | 47195 | 65.14% | 30743.45 | 24.96% | 11780.443 | 9.897% |  | 4671.107 | 26.93% | 12710.021 | 46.17% | 21787.672 | 42% | 19821.9 | 0.2537% | 119.73693 | 0.2614% | 123.34936 | 0.253% | 0.03101% | 14.6321 | 21.14% | 99.1539654 | 88.27% | 87.87% | 513 | 8.563% | 22.34% | 22.91% | 104.7597432 | 107.4265534 |  | 780.48 |  | 475.5 | 0
29 | 1 | Димитър Цончев | 17540 | 0 | 17723 | 1.1 | 4.9 | 18269 | 5.9 | 16578 | 6.5% | 15500 | 60.1% | 9315.5 | 27.4% | 4247 | 12.5% | 20.95% | 1937.5 | 26.8% | 4154 | 47.9% | 7424.5 | 42% | 6510 | 0.256% | 39.68 | 0.265% | 41.075 | 0.2473% | 0.03% | 4.65 | 20.94% | 30.4312644 | 88.81% | 87.98% | 159 | 8.6% | 23.18% | 23.53% | 33.6865668 | 34.1952078 | 1.6 |  | 634.5
| 2 | Цвета Владова | 19700 | 4 | 18228 | 0.6 | 4.3 | 18456 | 5.8 | 16751 | 5.8% | 15779 | 63.7% | 10051.223 | 23.7% | 3739.623 | 12.6% | 21.38% | 1988.154 | 27.2% | 4291.888 | 45% | 7100.55 | 42% | 6627.18 | 0.252% | 39.76308 | 0.277% | 43.70783 | 0.258% | 0.03% | 4.7337 | 21.11% | 33.995544 | 89.3% | 88.49% | 176 | 8.5% | 22.34% | 22.71% | 35.976336 | 36.572184 | 1.6 |  | 810.5
| 3 | Николинка Мутафова | 15000 | 2 | 15918 | 0.3 | 4.7 | 16196 | 5.5 | 14751 | 6.5% | 13792 | 62.3% | 8592.416 | 28% | 3861.76 | 9.7% | 20.5% | 1337.824 | 26.8% | 3696.256 | 47.2% | 6509.824 | 42% | 5792.64 | 0.248% | 34.20416 | 0.278% | 38.34176 | 0.2576% | 0.029% | 3.99968 | 20.91% | 28.636245 | 89.69% | 88.85% | 150 | 8.7% | 23.02% | 23.16% | 31.52589 | 31.71762 | 1.58 |  | 960.5
| Общо |  | 52240 |  | 51869 |  |  | 52921 |  | 48080 | 6.256% | 45071 | 62.03% | 27959.139 | 26.29% | 11848.383 | 11.68% |  | 5263.478 | 26.94% | 12142.144 | 46.67% | 21034.874 | 42% | 18929.82 | 0.2522% | 113.64724 | 0.2732% | 123.12459 | 0.2542% | 0.02969% | 13.38338 | 20.99% | 93.0630534 | 89.26% | 88.43% | 485 | 8.595% | 22.84% | 23.13% | 101.1887928 | 102.4850118 |  | 0 |  | 960.5 | 0
30 | 1 | Димитър Цончев | 14955 | 0 | 17132 | 0.6 | 4.1 | 17540 | 5.7 | 17167 | 7% | 15965 | 71.9% | 11478.835 | 15.9% | 2538.435 | 0.247% | 19.49% | 39.43355 | 27.5% | 4390.375 | 45.4% | 7248.11 | 41% | 6545.65 | 0.247% | 39.43355 | 0.275% | 43.90375 | 0.2713% | 0.03% | 4.7895 | 21.13% | 35.7299848 | 89.22% | 89.06% | 184 | 8.1% | 22.78% | 22.44% | 38.5200688 | 37.9451424 | 1.6 |  | 1144.5
| 2 | Георги Томов | 20100 | 2 | 17097 | 0.6 | 3.7 | 17831 | 5.2 | 16887 | 6.3% | 15823 | 66.1% | 10459.003 | 26.7% | 4224.741 | 7.2% | 20.02% | 1139.256 | 27% | 4272.21 | 47.2% | 7468.456 | 42% | 6645.66 | 0.256% | 40.50688 | 0.271% | 42.88033 | 0.2806% | 0.03% | 4.7469 | 21.15% | 36.695673 | 89.06% | 89.42% | 189 | 8.2% | 22.85% | 23.35% | 39.645207 | 40.512717 | 1.6 |  | 1333.5
| 3 | Николинка Мутафова | 15605 | 1 | 17447 | 1 | 4.2 | 17523 | 5 | 17031 | 7.3% | 15788 | 57.6% | 9093.888 | 34.6% | 5462.648 | 4.8% | 18.38% | 757.824 | 26.7% | 4215.396 | 47.5% | 7499.3 | 42% | 6630.96 | 0.262% | 41.36456 | 0.281% | 44.36428 | 0.319% | 0.03% | 4.7364 | 21.07% | 42.2211195 | 89.45% | 90.72% | 219 | 8.5% | 22.77% | 22.69% | 45.6276645 | 45.4673565 | 1.6 |  | 1552.5
| Общо |  | 50660 |  | 51676 |  |  | 52894 |  | 51085 | 6.869% | 47576 | 65.23% | 31031.726 | 25.7% | 12225.824 | 4.07% |  | 1936.51355 | 27.07% | 12877.981 | 46.7% | 22215.866 | 41.66% | 19822.27 | 0.255% | 121.30499 | 0.2757% | 131.14836 | 0.2902% | 0.03% | 14.2728 | 21.12% | 114.6467773 | 89.24% | 89.78% | 592 | 8.28% | 22.8% | 22.82% | 123.7929403 | 123.9252159 |  | 0 |  | 1552.5 | 0
31 | 1 | Юлияна Цветкова | 4110 | 0 | 13658 | 0.4 | 3.3 | 14692 | 6.2 | 16761 | 6.9% | 15604 | 67.2% | 10485.888 | 26.6% | 4150.664 | 6.2% | 24.2% | 967.448 | 27.5% | 4291.1 | 47.5% | 7411.9 | 43% | 6709.72 | 0.263% | 41.03852 | 0.281% | 43.84724 | 0.3264% | 0.03% | 4.6812 | 19.81% | 42.5964525 | 89.46% | 90.94% | 235 | 8.5% | 21.51% | 21.76% | 46.2518775 | 46.78944 | 1.6 | 747.66 | 1110.66 | 70.82
| 2 | Георги Томов | 19500 | 6 | 15205 | 0.5 | 4.6 | 15105 | 6.5 | 16224 | 6.4% | 15186 | 57.3% | 8701.578 | 33.7% | 5117.682 | 9% | 24.22% | 1366.74 | 26.5% | 4024.29 | 47.2% | 7167.792 | 42% | 6378.12 | 0.25% | 37.965 | 0.273% | 41.45778 | 0.2644% | 0.03% | 4.5558 | 19.99% | 34.4941443 | 89.14% | 88.78% | 189 | 8.7% | 20.63% | 21.61% | 35.5985091 | 37.2895677 | 1.6 |  | 1299.66
| 3 | Цвета Владова | 19200 | 0 | 15610 | 0.5 | 5.5 | 16080 | 7.3 | 16115 | 7.7% | 14874 | 63.6% | 9459.864 | 25.8% | 3837.492 | 10.6% | 24.23% | 1576.644 | 25.8% | 3837.492 | 47.4% | 7050.276 | 42% | 6247.08 | 0.243% | 36.14382 | 0.265% | 39.4161 | 0.267% | 0.029% | 4.31346 | 20.91% | 33.7167477 | 89.18% | 89.25% | 177 | 8.9% | 21.95% | 22.75% | 35.3937165 | 36.6836925 | 1.5 |  | 1476.66
| Общо |  | 42810 |  | 44473 |  |  | 45877 |  | 49100 | 6.997% | 45664 | 62.74% | 28647.33 | 28.7% | 13105.838 | 8.564% |  | 3910.832 | 26.61% | 12152.882 | 47.37% | 21629.968 | 42.34% | 19334.92 | 0.2522% | 115.14734 | 0.2731% | 124.72112 | 0.2864% | 0.02967% | 13.55046 | 20.23% | 110.8073445 | 89.27% | 89.77% | 601 | 8.681% | 21.36% | 22.04% | 117.2441031 | 120.7627002 |  | 747.66 |  | 1476.66 | 0
| Общо, до деня |  | 1418215 |  | 1451840 |  |  | 1498481 |  | 1479055 | 7.481% | 1368413 | 61.69% | 844161.734 | 27.69% | 378920.67 | 10.45% |  | 142947.3 | 24.08% | 329549.311 | 48.45% | 662950.995 | 40.43% | 553276.97 | 0.2336% | 3455.1384 | 0.2599% | 3556.73528 | 0.265% | 0.03153% | 426.30233 | 18.9% | 3073.653 | 88.02% | 88.24% | 16265 | 8.661% | 19.68% | 19.93% | 3200.217593 | 3240.893 |  | 16605.46 |  |  | 0
Note on AL6: Author: ФП "Metso" - 152 т ФП "Larox" - 19 т
Note on AM6: Author: ФП "Metso" - 8,0 ФП "Larox" - 6,8
Note on AL28: Author: ФП "Metso" -156 т ФП "Larox" -33 т
Note on AM28: Author: ФП "Metso" - 8,6 ФП "Larox" - 8,8
Note on AU28: Author: корекция на концентрата след замер на автомобилна везна
Note on AL33: Author: ФП "Metso" -122 т ФП "Larox" -30 т
Note on AL34: Author: ФП "Larox"
Note on AM34: Author: ФП "Larox"
Note on AL42: Author: ФП "Metso" - 20 т ФП "Larox" - 108 т
Note on AL44: Author: ФП "Metso" -312 т ФП "Larox" - 22 т
Note on AM44: Author: ФП "Metso" - 7,9 ФП "Larox" - 10,6
Note on AU44: Author: корекция на концентрата след замер на автомобилна везна
Note on AU52: Author: корекция на концентрата след замер на автомобилна везна.
Note on AL54: Author: ФП Metso - 138 т ФП Larox - 9 т
Note on AL56: Author: ФП "Metso" - 172 т ФП "Larox" - 23 т
Note on AM56: Author: ФП "Metso" - 9,2 ФП "Larox" - 8,2
Note on AU68: Author: корекция на концентрата след замер на автомобилна везна
Note on AL76: Author: ФП "Metso" - 43 т ФП "Larox" - 93 т
Note on AM76: Author: ФП "Metso" - 8,7 ФП "Larox" - 8,6
Note on AU76: Author: корекция на концентрата след замер на автомобилна везна
Note on AL77: Author: ФП "Metso" - 18 т ФП "Larox" - 154 т
Note on AL78: Author: ФП "Metso" - 198 ФП "Larox" - 15 т
Note on AM78: Author: ФП "Metso" - 8,9 ФП "Larox" - 10
Note on AU80: Author: корекция на концентрата след замер на автомобилна везна
Note on AU84: Author: корекция на концентрата след замер на автомобилна везна
Note on AL85: Author: ФП "Metso" - 57т ФП "Larox" - 120т.
Note on AM85: Author: ФП "Metso" - 8,0 ФП "Larox" - 7,4
Note on AL86: Author: ФП "Metso" -121 т ФП "Larox" - 11т.
Note on AL88: Author: ФП "Metso" -172 т ФП "Larox" -37 т.
Note on AM88: Author: ФП "Metso" - 8,9 ФП "Larox" - 9,8
Note on AU96: Author: корекция на концентрата след замер на автомобилна везна
Note on AU100: Author: корекция на концентрата след замер на автомобилна везна
Note on AU104: Author: корекция на концентрата след замер на автомобилна везна
Note on AU108: Author: корекция на концентрата след замер на автомобилна везна
Note on AU112: Author: корекция на концентрата след замер на автомобилна везна.
Note on AU124: Author: корекция на концентрата след замер на автомобилна везна.

## Април
Дата | Смяна | Диспечер | Подадена руда от МГТЛ за денонощието | Състояние на склад №2 | Натрошена руда от Цех ССТ | Класа +15,0мм. | Класа +12,5мм. | Превозена руда до междинни бункери | Състояние на междинни бункери | Преработена руда в цех МФЦ | Влага на преработената руда | Суха преработена руда | Грано диорити |  | Дайки |  | Шисти | Показания на Гранулометър PSI500i руда, +0,20мм |  | Смилане класа +0,20мм |  | Смилане класа -0,08мм |  | Плътност на пулпа |  | Съдържание на мед в рудите по Химия | Метал мед в рудите по Химия | Съдържание на мед в рудите по Куриер | Метал мед в рудите по Куриер | Коригирана съдържание на мед в рудите | Съдържание на мед в отпадъка по Куриер | Метал мед в отпадъка по Куриер | Съдържание на мед в медния к-т Куриер | Метал мед в концентрата по Куриер | Технологично извличане по Куриер | Товарно извличане | Добит меден концентрат | Влага на медния концентрат | Съдържание на мед в медния к-т (Брукер) | Съдържание на мед в медния к-т /химия-товарен/ | Метал мед в медния концентрат (Брукер) | Метал мед в медния концентрат /химия/ | Литрово тегло в сгъстителя | Меден концентра, автомобилна везна | Меден концентрат в склад | Меден концентрат в склад | Добит молибденов концентрат | Съдържание на Мо в молибденовия к-т | последни данни за съдържания в 8-ма пречистка |  | последни данни за съдържания във 2-ра пречистка
|  |  | тона | метра | тона | % | % | тона |  | тона | % | тона | % |  | % |  | % |  |  | % |  | % |  | % |  | % | % | % | % | % | % | тона | % | тона | % | % | тона | % | % |  | тона |  | кг/литър | тон | тон | тон | кг. | % | Мо % | Cu % | Мо % | Cu %
1476.66
1 | 1 | Юлияна Цветкова | 4602 | 0 | 14430 | 0.6 | 3.8 | 15205 | 6.9 | 14883 | 6.5% | 13916 | 60.6% | 8433.096 | 33.5% | 4661.86 | 5.9% | 24.59% | 821.044 | 25.1% | 3492.916 | 47.4% | 6596.184 | 43% | 5983.88 | 0.274% | 38.12984 | 0.271% | 37.71236 | 0.235% | 0.029% |  | 21.06% | 31.4785926 | 89.42% | 87.78% | 163 | 8.3% | 21.88% | 22.39% | 32.7042548 | 33.4665569 | 1.6 | 1080.06 | 559.6
| 2 | Николинка Мутафова | 19488 | 4 | 15620 | 0.4 | 4.3 | 15528 | 6.6 | 14730 | 7% | 13699 | 59.4% | 8137.206 | 16.9% | 2315.131 | 23.7% | 23.47% | 3246.663 | 24.5% | 3356.255 | 47.5% | 6507.025 | 42% | 5753.58 | 0.25% | 34.2475 | 0.248% | 33.97352 | 0.2292% | 0.029% |  | 21.05% | 29.27634 | 88.43% | 87.46% | 152 | 8.5% | 22.58% | 23.21% | 31.404264 | 32.280468 | 1.55 |  | 711.6
| 3 | Цвета Владова | 21400 | 1 | 16849 | 0.4 | 3.7 | 17398 | 6.1 | 14716 | 6.1% | 13818 | 65.3% | 9023.154 | 21.5% | 2970.87 | 13.2% | 22.68% | 1823.976 | 22.5% | 3109.05 | 50.5% | 6978.09 | 42% | 5803.56 | 0.257% | 35.51226 | 0.251% | 34.68318 | 0.2286% | 0.029% |  | 20.57% | 30.27904 | 88.57% | 87.43% | 160 | 8% | 21.46% | 22.2% | 31.58912 | 32.6784 | 1.5 |  | 871.6
| Общо |  | 45490 |  | 46899 |  |  | 48131 |  | 44329 | 6.533% | 41433 | 61.77% | 25593.456 | 24.01% | 9947.861 | 14.22% |  | 5891.683 | 24.03% | 9958.221 | 48.47% | 20081.299 | 42.34% | 17541.02 | 0.2604% | 107.8896 | 0.2567% | 106.36906 | 0.231% | 0.029% | 0 | 20.89% | 91.0339726 | 88.83% | 87.56% | 475 | 8.263% | 21.97% | 22.6% | 95.6976388 | 98.4254249 |  | 1080.06 |  | 871.6 | 0
2 | 1 | Юлияна Цветкова | 3632 | 0 | 13295 | 0.4 | 3.6 | 14222 | 6.5 | 14524 | 6.9% | 13522 | 63.7% | 8613.514 | 20.3% | 2744.966 | 16% | 23.15% | 2163.52 | 21.8% | 2947.796 | 51.6% | 6977.352 | 42% | 5679.24 | 0.241% | 32.58802 | 0.239% | 32.31758 | 0.2308% | 0.03% |  | 21.06% | 29.7729432 | 87.57% | 87.12% | 154 | 8.2% | 22.08% | 22.82% | 31.2149376 | 32.2610904 | 1.5 | 509.86 | 515.74
| 2 | Николинка Мутафова | 22768 | 3 | 16074 | 0.4 | 3.8 | 16210 | 5.9 | 14572 | 6.9% | 13567 | 61.8% | 8384.406 | 21.6% | 2930.472 | 16.6% | 23.22% | 2252.122 | 23.8% | 3228.946 | 47.2% | 6403.624 | 41% | 5562.47 | 0.254% | 34.46018 | 0.251% | 34.05317 | 0.2367% | 0.029% |  | 21.42% | 31.427424 | 88.57% | 87.87% | 160 | 8.3% | 21.89% | 22.68% | 32.117008 | 33.276096 | 1.55 |  | 675.74
| 3 | Цвета Владова | 17600 | 1 | 17371 | 0.7 | 3.3 | 17632 | 5.4 | 15050 | 6.5% | 14072 | 57.3% | 8063.256 | 26.3% | 3700.936 | 16.4% | 20.26% | 2307.808 | 24.7% | 3475.784 | 48.4% | 6810.848 | 40% | 5628.8 | 0.248% | 34.89856 | 0.249% | 35.03928 | 0.2363% | 0.03% |  | 21.05% | 30.91824 | 88.08% | 87.42% | 160 | 8.2% | 22.64% | 23% | 33.253632 | 33.7824 | 1.5 |  | 835.74
| Общо |  | 44000 |  | 46740 |  |  | 48064 |  | 44146 | 6.764% | 41161 | 60.89% | 25061.176 | 22.78% | 9376.374 | 16.33% |  | 6723.45 | 23.45% | 9652.526 | 49.06% | 20191.824 | 40.99% | 16870.51 | 0.2477% | 101.94676 | 0.2464% | 101.41003 | 0.2347% | 0.02967% | 0 | 21.18% | 92.1186072 | 88.08% | 87.47% | 474 | 8.234% | 22.21% | 22.84% | 96.5855776 | 99.3195864 |  | 509.86 |  | 835.74 | 0
3 | 1 | Юлияна Цветкова | 5587 | 0 | 16822 | 0.2 | 3.8 | 17441 | 4.6 | 15141 | 6.6% | 14142 | 63.9% | 9036.738 | 23.8% | 3365.796 | 12.3% | 21.94% | 1739.466 | 24.5% | 3464.79 | 48.6% | 6873.012 | 40% | 5656.8 | 0.271% | 38.32482 | 0.26% | 36.7692 | 0.2585% | 0.03% |  | 20.93% | 33.9712737 | 88.59% | 88.51% | 177 | 8.3% | 22.52% | 23.14% | 36.5519868 | 37.5583026 | 1.55 | 503.3 | 478.58 | -30.86
| 2 | Николинка Мутафова | 19263 | 6 | 15933 | 0.3 | 3.8 | 16358 | 5.2 | 16149 | 6.5% | 15099 | 78% | 11777.22 | 18.3% | 2763.117 | 3.7% | 21.84% | 558.663 | 24.5% | 3699.255 | 48% | 7247.52 | 40% | 6039.6 | 0.267% | 40.31433 | 0.266% | 40.16334 | 0.2568% | 0.029% |  | 21.01% | 36.1809008 | 89.22% | 88.82% | 188 | 8.4% | 22.52% | 22.75% | 38.7812416 | 39.17732 | 1.6 |  | 666.58
| 3 | Цвета Владова | 21500 | 2 | 17698 | 0.5 | 3 | 17792 | 4.8 | 16391 | 6.2% | 15375 | 67.5% | 10378.125 | 24.5% | 3766.875 | 8% | 21.57% | 1230 | 25.6% | 3936 | 47.7% | 7333.875 | 41% | 6303.75 | 0.261% | 40.12875 | 0.259% | 39.82125 | 0.2498% | 0.03% |  | 20.36% | 35.954742 | 88.55% | 88.11% | 193 | 8.5% | 21.75% | 22.71% | 38.4094125 | 40.1047245 | 1.6 |  | 859.58
| Общо |  | 46350 |  | 50453 |  |  | 51591 |  | 47681 | 6.429% | 44616 | 69.91% | 31192.083 | 22.18% | 9895.788 | 7.908% |  | 3528.129 | 24.88% | 11100.045 | 48.09% | 21454.407 | 40.34% | 18000.15 | 0.2662% | 118.7679 | 0.2617% | 116.75379 | 0.2549% | 0.02966% | 0 | 20.76% | 106.1069165 | 88.79% | 88.48% | 558 | 8.403% | 22.26% | 22.86% | 113.7426409 | 116.8403471 |  | 503.3 |  | 859.58 | 0
4 | 1 | Георги Томов | 6300 | 1 | 10702 | 0.5 | 4 | 12157 | 6.5 | 16383 | 6.6% | 15302 | 65.9% | 10084.018 | 25.7% | 3932.614 | 8.4% | 23.95% | 1285.368 | 25.8% | 3947.916 | 47.2% | 7222.544 | 42% | 6426.84 | 0.266% | 40.70332 | 0.259% | 39.63218 | 0.2269% | 0.03% |  | 21.56% | 34.314896 | 88.54% | 86.9% | 173 | 8% | 21.81% | 22.3% | 34.712796 | 35.49268 | 1.6 | 505.06 | 531.52 | 4
| 2 | Юлияна Цветкова | 19250 | 4 | 16769 | 0.7 | 4.5 | 16261 | 6.6 | 16297 | 7.1% | 15140 | 57.7% | 8735.78 | 36.1% | 5465.54 | 6.2% | 26.19% | 938.68 | 24.1% | 3648.74 | 48% | 7267.2 | 41% | 6207.4 | 0.274% | 41.4836 | 0.259% | 39.2126 | 0.2471% | 0.03% |  | 20.8% | 34.752432 | 88.54% | 87.98% | 183 | 8.7% | 22.39% | 22.7% | 37.4089881 | 37.926933 | 1.6 |  | 714.52
| 3 | Иванка Копаранска | 16680 | 1 | 16041 | 0.4 | 4.8 | 17339 | 6.5 | 16335 | 7.2% | 15159 | 47.6% | 7215.684 | 34.7% | 5260.173 | 17.7% | 21.07% | 2683.143 | 23.1% | 3501.729 | 48.4% | 7336.956 | 43% | 6518.37 | 0.274% | 41.53566 | 0.261% | 39.56499 | 0.2731% | 0.029% |  | 20.6% | 37.051366 | 89.01% | 89.5% | 197 | 8.7% | 23.02% | 23.27% | 41.4040022 | 41.8536547 | 1.6 |  | 911.52
| Общо |  | 42230 |  | 43512 |  |  | 45757 |  | 49015 | 6.966% | 45601 | 57.09% | 26035.482 | 32.14% | 14658.327 | 10.76% |  | 4907.191 | 24.34% | 11098.385 | 47.86% | 21826.7 | 42% | 19152.61 | 0.2713% | 123.72258 | 0.2597% | 118.40977 | 0.249% | 0.02967% | 0 | 20.99% | 106.118694 | 88.7% | 88.2% | 553 | 8.481% | 22.41% | 22.76% | 113.5257863 | 115.2732677 |  | 505.06 |  | 911.52 | 0
5 | 1 | Георги Томов | 14800 | 0 | 17816 | 0.3 | 3.3 | 17739 | 6.4 | 16442 | 7.2% | 15258 | 66.4% | 10131.312 | 23.5% | 3585.63 | 10.1% | 22.61% | 1541.058 | 22.9% | 3494.082 | 48.5% | 7400.13 | 41% | 6255.78 | 0.26% | 39.6708 | 0.251% | 38.29758 | 0.2265% | 0.03% |  | 20.66% | 32.7752306 | 88.18% | 86.87% | 173 | 8.3% | 21.78% | 22.77% | 34.5520098 | 36.1225557 | 1.5 |  | 1084.52
| 2 | Николинка Мутафова | 19600 | 3 | 17419 | 0.6 | 4.2 | 17571 | 6.6 | 16436 | 6.1% | 15433 | 69.3% | 10695.069 | 26.8% | 4136.044 | 3.9% | 20.56% | 601.887 | 22% | 3395.26 | 50.2% | 7747.366 | 40% | 6173.2 | 0.26% | 40.1258 | 0.254% | 39.19982 | 0.2608% | 0.031% | 4.78423 | 20.72% | 34.163136 | 87.93% | 88.24% | 180 | 8.4% | 21.51% | 22.25% | 35.465688 | 36.6858 | 1.6 |  | 1264.52
| 3 | Иванка Копаранска | 17375 | 1 | 15498 | 0.6 | 6 | 17573 | 5.9 | 16458 | 6.6% | 15372 | 72.1% | 11083.212 | 18.3% | 2813.076 | 9.6% | 22.06% | 1475.712 | 21.8% | 3351.096 | 50% | 7686 | 40% | 6148.8 | 0.25% | 38.43 | 0.256% | 39.35232 | 0.2752% | 0.031% | 4.76532 | 20.5% | 35.48345 | 88.02% | 88.86% | 190 | 8.9% | 21.69% | 22.65% | 37.543221 | 39.204885 | 1.6 |  | 1454.52
| Общо |  | 51775 |  | 50733 |  |  | 52883 |  | 49336 | 6.633% | 46063 | 69.27% | 31909.593 | 22.87% | 10534.75 | 7.856% |  | 3618.657 | 22.23% | 10240.438 | 49.57% | 22833.496 | 40.33% | 18577.78 | 0.2567% | 118.2266 | 0.2537% | 116.84972 | 0.2542% | 0.03067% | 9.54955 | 20.63% | 102.4218166 | 88.04% | 88.06% | 543 | 8.543% | 21.66% | 22.56% | 107.5609188 | 112.0132407 |  | 0 |  | 1454.52 | 0
6 | 1 | Георги Томов | 12408 | 0 | 17463 | 0.4 | 3 | 17810 | 5.8 | 16304 | 7.3% | 15114 | 71.7% | 10836.738 | 19% | 2871.66 | 9.3% | 22.52% | 1405.602 | 20.9% | 3158.826 | 49.4% | 7466.316 | 40% | 6045.6 | 0.27% | 40.8078 | 0.26% | 39.2964 | 0.2603% | 0.032% | 4.83648 | 20.32% | 32.6160384 | 87.83% | 87.84% | 176 | 8.8% | 21.5% | 22.3% | 34.51008 | 35.794176 | 1.6 |  | 1630.52
| 2 | Николинка Мутафова | 19700 | 1 | 15902 | 0.4 | 3.4 | 16067 | 6.3 | 16410 | 7.3% | 15212 | 72% | 10952.64 | 22.3% | 3392.276 | 5.7% | 23.22% | 867.084 | 22.2% | 3377.064 | 49% | 7453.88 | 40% | 6084.8 | 0.259% | 39.39908 | 0.248% | 37.72576 | 0.2618% | 0.031% | 4.71572 | 20.83% | 34.344504 | 87.63% | 88.29% | 180 | 8.4% | 21.29% | 22.04% | 35.102952 | 36.339552 | 1.58 |  | 1810.52
| 3 | Димитър Цончев | 14492 | 1 | 15504 | 0.2 | 3.6 | 16261 | 6.5 | 16300 | 7.2% | 15126 | 68.4% | 10346.184 | 22.8% | 3448.728 | 8.8% | 23.17% | 1331.088 | 23.3% | 3524.358 | 48.7% | 7366.362 | 39% | 5899.14 | 0.244% | 36.90744 | 0.238% | 35.99988 | 0.2435% | 0.031% | 4.68906 | 21.03% | 30.6623709 | 87.1% | 87.39% | 159 | 8.3% | 22.05% | 22.69% | 32.1495615 | 33.0827007 | 1.58 |  | 1969.52
| Общо |  | 46600 |  | 48869 |  |  | 50138 |  | 49014 | 7.267% | 45452 | 70.7% | 32135.562 | 21.37% | 9712.664 | 7.929% |  | 3603.774 | 22.13% | 10060.248 | 49.03% | 22286.558 | 39.67% | 18029.54 | 0.2577% | 117.11432 | 0.2487% | 113.02204 | 0.2552% | 0.03133% | 14.24126 | 20.73% | 97.6229133 | 87.53% | 87.85% | 515 | 8.506% | 21.61% | 22.34% | 101.7625935 | 105.2164287 |  | 0 |  | 1969.52 | 0
7 | 1 | Юлияна Цветкова | 4705 | 0 | 10991 | 0.8 | 4.3 | 12499 | 8.1 | 16282 | 7.1% | 15126 | 58.1% | 8788.206 | 34.5% | 5218.47 | 7.4% | 23.31% | 1119.324 | 24.1% | 3645.366 | 47% | 7109.22 | 41% | 6201.66 | 0.255% | 38.5713 | 0.244% | 36.90744 | 0.2669% | 0.032% | 4.84032 | 21.18% | 34.8033996 | 87.02% | 88.14% | 179 | 8.2% | 21.62% | 22.06% | 35.5264164 | 36.2494332 | 1.6 | 1000.62 | 1147.9
| 2 | Николинка Мутафова | 19400 | 3 | 17437 | 0.5 | 3.1 | 17566 | 7.5 | 15977 | 7.4% | 14795 | 65.1% | 9631.545 | 28.6% | 4231.37 | 6.3% | 23.46% | 932.085 | 24.1% | 3565.595 | 48.1% | 7116.395 | 40% | 5918 | 0.252% | 37.2834 | 0.235% | 34.76825 | 0.2468% | 0.032% | 4.7344 | 20.8% | 29.722368 | 86.52% | 87.16% | 156 | 8.4% | 22.24% | 23.03% | 31.7800704 | 32.9089488 | 1.55 |  | 1303.9
| 3 | Димитър Цончев | 21665 | 0 | 17503 | 0.4 | 3.9 | 18076 | 7 | 14828 | 7.3% | 13746 | 63.5% | 8728.71 | 32.2% | 4426.212 | 4.3% | 24.48% | 591.078 | 24.2% | 3326.532 | 49.5% | 6804.27 | 39% | 5360.94 | 0.25% | 34.365 | 0.233% | 32.02818 | 0.2577% | 0.033% | 4.53618 | 21.13% | 30.0331255 | 85.97% | 87.33% | 155 | 8.3% | 21.73% | 22.08% | 30.8859355 | 31.383408 | 1.55 |  | 1458.9
| Общо |  | 45770 |  | 45931 |  |  | 48141 |  | 47087 | 7.265% | 43667 | 62.17% | 27148.461 | 31.78% | 13876.052 | 6.051% |  | 2642.487 | 24.13% | 10537.493 | 48.16% | 21029.885 | 40.03% | 17480.6 | 0.2524% | 110.2197 | 0.2375% | 103.70387 | 0.2572% | 0.03231% | 14.1109 | 21.04% | 94.5588931 | 86.53% | 87.56% | 490 | 8.295% | 21.87% | 22.4% | 98.1924223 | 100.54179 |  | 1000.62 |  | 1458.9 | 0
8 | 1 | Юлияна Цветкова | 3109 | 0 | 16958 | 0.2 | 4 | 17752 | 6.5 | 14655 | 8% | 13483 | 63.6% | 8575.188 | 30.9% | 4166.247 | 5.5% | 23.1% | 741.565 | 23.1% | 3114.573 | 48.9% | 6593.187 | 41% | 5528.03 | 0.251% | 33.84233 | 0.226% | 30.47158 | 0.2772% | 0.034% | 4.58422 | 20.53% | 30.1446096 | 85.1% | 87.87% | 161 | 8.8% | 22.33% | 22.42% | 32.7875856 | 32.9197344 | 1.55 | 1008.7 | 628.36 | 17.16
| 2 | Цвета Владова | 20200 | 4 | 15534 | 0.7 | 3.4 | 16971 | 5.8 | 14540 | 6.9% | 13537 | 65.9% | 8920.883 | 25.8% | 3492.546 | 8.3% | 21.86% | 1123.571 | 22% | 2978.14 | 50.8% | 6876.796 | 40% | 5414.8 | 0.252% | 34.11324 | 0.221% | 29.91677 | 0.2627% | 0.032% | 4.33184 | 19.91% | 29.9934195 | 85.66% | 87.95% | 165 | 8.7% | 20.73% | 20.67% | 31.2287085 | 31.1383215 | 1.58 |  | 793.36
| 3 | Димитър Цончев | 21700 | 2 | 18812 | 0.4 | 3.6 | 19234 | 3.5 | 12378 | 7.3% | 11474 | 69.2% | 7940.008 | 23.7% | 2719.338 | 7.1% | 23.06% | 814.654 | 21.9% | 2512.806 | 51.9% | 5955.006 | 39% | 4474.86 | 0.262% | 30.06188 | 0.228% | 26.16072 | 0.2534% | 0.03% | 3.4422 | 19.75% | 25.29975 | 86.97% | 88.29% | 140 | 8.5% | 20.01% | 19.9% | 25.63281 | 25.4919 | 1.56 |  | 933.36
| Общо |  | 45009 |  | 51304 |  |  | 53957 |  | 41573 | 7.407% | 38494 | 66.08% | 25436.079 | 26.96% | 10378.131 | 6.962% |  | 2679.79 | 22.36% | 8605.519 | 50.46% | 19424.989 | 40.05% | 15417.69 | 0.2546% | 98.01745 | 0.2248% | 86.54907 | 0.265% | 0.03211% | 12.35826 | 20.08% | 85.4377791 | 85.86% | 88.02% | 466 | 8.674% | 21.08% | 21.06% | 89.6491041 | 89.5499559 |  | 1008.7 |  | 933.36 | 0
9 | 1 | Юлияна Цветкова | 5418 | 1 | 12049 | 0.3 | 3.8 | 3695 | 4.9 | 13475 | 7.4% | 12478 | 58.5% | 7299.63 | 36.6% | 4566.948 | 4.9% | 24.63% | 611.422 | 24.2% | 3019.676 | 49% | 6114.22 | 41% | 5115.98 | 0.265% | 33.0667 | 0.247% | 30.82066 | 0.2622% | 0.03% | 3.7434 | 20.4% | 28.279296 | 87.98% | 88.69% | 152 | 8.8% | 20.9% | 21.17% | 28.972416 | 29.3467008 | 1.6 | 502.16 | 583.2
| 2 | Цвета Владова | 22303 | 4 | 17772 | 0.4 | 3.7 | 18577 | 4 | 15593 | 7.6% | 14408 | 62.1% | 8947.368 | 30% | 4322.4 | 7.9% | 23.51% | 1138.232 | 24.5% | 3529.96 | 48.6% | 7002.288 | 42% | 6051.36 | 0.258% | 37.17264 | 0.251% | 36.16408 | 0.2798% | 0.03% | 4.3224 | 21% | 34.4358 | 88.17% | 89.4% | 180 | 8.9% | 21.95% | 22.17% | 35.99361 | 36.354366 | 1.58 |  | 763.2
| 3 | Георги Томов | 20400 | 1 | 18114 | 0.2 | 4.1 | 18768 | 3.3 | 15764 | 7.1% | 14645 | 55.3% | 8098.685 | 28.5% | 4173.825 | 16.2% | 24.89% | 2372.49 | 26.3% | 3851.635 | 47.2% | 6912.44 | 42% | 6150.9 | 0.258% | 37.7841 | 0.251% | 36.75895 | 0.2478% | 0.031% | 4.53995 | 21.02% | 31.752812 | 87.78% | 87.62% | 166 | 9% | 21.02% | 21.17% | 31.752812 | 31.979402 | 1.55 |  | 929.2
| Общо |  | 48121 |  | 47935 |  |  | 41040 |  | 44832 | 7.364% | 41531 | 58.62% | 24345.683 | 31.45% | 13063.173 | 9.925% |  | 4122.144 | 25.04% | 10401.271 | 48.23% | 20028.948 | 41.7% | 17318.24 | 0.2601% | 108.02344 | 0.2498% | 103.74369 | 0.2632% | 0.03035% | 12.60575 | 20.83% | 94.467908 | 87.98% | 88.6% | 498 | 8.903% | 21.31% | 21.52% | 96.718838 | 97.6804688 |  | 502.16 |  | 929.2 | 0
10 | 1 | Николинка Мутафова | 4850 | 0 | 16897 | 0.4 | 3.4 | 17630 | 3.5 | 15713 | 8.1% | 14440 | 73.3% | 10584.52 | 21.5% | 3104.6 | 5.2% |  | 750.88 | 26.3% | 3797.72 | 46.8% | 6757.92 | 41% | 5920.4 | 0.247% | 35.6668 | 0.248% | 35.8112 | 0.2612% | 0.03% | 4.332 | 20.86% | 31.0096416 | 88.03% | 88.63% | 163 | 8.8% | 22.46% | 22.98% | 33.3881376 | 34.1611488 | 1.55 | 500.94 | 591.26
| 2 | Цвета Владова | 18980 | 5 | 16423 | 0.2 | 3.3 | 17665 | 2.5 | 15004 | 8.3% | 13759 | 59.9% | 8241.641 | 24.5% | 3370.955 | 15.6% | 21.16% | 2146.404 | 25.3% | 3481.027 | 45.2% | 6219.068 | 42% | 5778.78 | 0.262% | 36.04858 | 0.25% | 34.3975 | 0.2754% | 0.03% | 4.1277 | 20.33% | 31.554193 | 88.13% | 89.23% | 170 | 8.7% | 21.75% | 21.74% | 33.758175 | 33.742654 | 1.58 |  | 761.26
| 3 | Георги Томов | 21100 | 3 | 17093 | 0.4 | 3.4 | 17706 | 1.4 | 14244 | 7.2% | 13218 | 74.7% | 9873.846 | 20.8% | 2749.344 | 4.5% | 21.53% | 594.81 | 21.5% | 2841.87 | 48.7% | 6437.166 | 45% | 5948.1 | 0.246% | 32.51628 | 0.25% | 33.045 | 0.2432% | 0.029% | 3.83322 | 19.58% | 27.1118386 | 88.53% | 88.2% | 151 | 8.3% | 20.45% | 21.31% | 28.3165015 | 29.5073177 | 1.55 |  | 912.26
| Общо |  | 44930 |  | 50413 |  |  | 53001 |  | 44961 | 7.882% | 41417 | 69.3% | 28700.007 | 22.27% | 9224.899 | 8.432% |  | 3492.094 | 24.44% | 10120.617 | 46.87% | 19414.154 | 42.61% | 17647.28 | 0.2517% | 104.23166 | 0.2493% | 103.2537 | 0.2602% | 0.02968% | 12.29292 | 20.28% | 89.6756732 | 88.22% | 88.71% | 484 | 8.609% | 21.59% | 22.04% | 95.4628141 | 97.4111205 |  | 500.94 |  | 912.26 | 0
11 | 1 | Иванка Копаранска | 6000 | 1 | 5110 | 0.5 | 3.7 | 5614 | 6.8 | 16180 | 7.2% | 15015 | 80.3% | 12057.045 | 14.3% | 2147.145 | 5.4% | 21.97% | 810.81 | 24% | 3603.6 | 48% | 7207.2 | 40% | 6006 | 0.266% | 39.9399 | 0.258% | 38.7387 | 0.262% | 0.03% | 4.5045 | 20.33% | 32.9614356 | 88.5% | 88.68% | 177 | 8.4% | 21.49% | 21.67% | 34.8421668 | 35.1340044 | 1.55 | 502.34 | 587.76 | 0.84
| 2 | Димитър Цончев | 18870 | 1 | 14847 | 0.3 | 3.9 | 15910 | 5.6 | 16690 | 6.7% | 15572 | 71.9% | 11196.268 | 20% | 3114.4 | 8.1% | 20.03% | 1261.332 | 25.1% | 3908.572 | 46.3% | 7209.836 | 39% | 6073.08 | 0.249% | 38.77428 | 0.245% | 38.1514 | 0.2637% | 0.03% | 4.6716 | 20.81% | 34.2326581 | 87.88% | 88.74% | 179 | 8.1% | 22.12% | 22.62% | 36.3876212 | 37.2101262 | 1.55 |  | 766.76
| 3 | Георги Томов | 15900 | 2 | 18723 | 0.2 | 3.1 | 19349 | 4.6 | 16974 | 7.6% | 15684 | 76.8% | 12045.312 | 18% | 2823.12 | 5.2% | 20.34% | 815.568 | 24.3% | 3811.212 | 48.3% | 7575.372 | 39% | 6116.76 | 0.265% | 41.5626 | 0.271% | 42.50364 | 0.284% | 0.03% | 4.7052 | 20.77% | 37.88448 | 89.06% | 89.56% | 200 | 8.8% | 21.84% | 22.1% | 39.83616 | 40.3104 | 1.6 |  | 966.76
| Общо |  | 40770 |  | 38680 |  |  | 40873 |  | 49844 | 7.169% | 46271 | 76.29% | 35298.625 | 17.47% | 8084.665 | 6.241% |  | 2887.71 | 24.47% | 11323.384 | 47.53% | 21992.408 | 39.32% | 18195.84 | 0.2599% | 120.27678 | 0.258% | 119.39374 | 0.27% | 0.03% | 13.8813 | 20.64% | 105.0785737 | 88.5% | 89.01% | 556 | 8.447% | 21.82% | 22.13% | 111.065948 | 112.6545306 |  | 502.34 |  | 966.76 | 0
12 | 1 | Николинка Мутафова | 13000 | 1 | 18270 | 0.5 | 4.6 | 18834 | 4.8 | 17179 | 6.2% | 16114 | 75.8% | 12214.412 | 18.4% | 2964.976 | 5.8% | 23.19% | 934.612 | 24.9% | 4012.386 | 47.5% | 7654.15 | 40% | 6445.6 | 0.268% | 43.18552 | 0.274% | 44.15236 | 0.2722% | 0.03% | 4.8342 | 20.64% | 37.3117536 | 89.18% | 89.1% | 198 | 8.7% | 21.59% | 21.72% | 39.0291066 | 39.2641128 | 1.55 |  | 1164.76
| 2 | Димитър Цончев | 19210 | 4 | 17481 | 0.3 | 3.3 | 18462 | 5.3 | 17288 | 8.1% | 15888 | 77.1% | 12249.648 | 20.1% | 3193.488 | 2.8% | 22.42% | 444.864 | 24.1% | 3829.008 | 48% | 7626.24 | 40% | 6355.2 | 0.251% | 39.87888 | 0.25% | 39.72 | 0.2602% | 0.03% | 4.7664 | 20.3% | 34.17708 | 88.13% | 88.59% | 184 | 8.5% | 21.72% | 21.96% | 36.567792 | 36.971856 | 1.55 |  | 1348.76
| 3 | Иванка Копаранска | 16435 | 2 | 16569 | 0.6 | 4.2 | 17899 | 4.5 | 17202 | 7.6% | 15895 | 71.1% | 11301.345 | 24.2% | 3846.59 | 4.7% | 23.49% | 747.065 | 25.1% | 3989.645 | 47.7% | 7581.915 | 41% | 6516.95 | 0.247% | 39.26065 | 0.247% | 39.26065 | 0.2456% | 0.03% | 4.7685 | 20.71% | 33.8086608 | 87.98% | 87.91% | 179 | 8.8% | 20.99% | 21.87% | 34.2657552 | 35.7023376 | 1.6 |  | 1527.76
| Общо |  | 48645 |  | 52320 |  |  | 55195 |  | 51669 | 7.302% | 47897 | 74.67% | 35765.405 | 20.89% | 10005.054 | 4.44% |  | 2126.541 | 24.7% | 11831.039 | 47.73% | 22862.305 | 40.33% | 19317.75 | 0.2554% | 122.32505 | 0.2571% | 123.13301 | 0.2594% | 0.03% | 14.3691 | 20.55% | 105.2974944 | 88.46% | 88.56% | 561 | 8.666% | 21.43% | 21.85% | 109.8626538 | 111.9383064 |  | 0 |  | 1527.76 | 0
13 | 1 | Цвета Владова | 13100 | 2 | 16945 | 0.4 | 4.6 | 18360 | 4.7 | 16524 | 8.2% | 15169 | 73.2% | 11103.708 | 23.4% | 3549.546 | 3.4% | 21.92% | 515.746 | 25.6% | 3883.264 | 47.7% | 7235.613 | 39% | 5915.91 | 0.248% | 37.61912 | 0.251% | 38.07419 | 0.2882% | 0.03% | 4.5507 | 20.45% | 36.1136775 | 88.18% | 89.71% | 193 | 8.5% | 22.18% | 22.17% | 39.168771 | 39.1511115 | 1.6 |  | 1720.76
| 2 | Димитър Цончев | 18700 | 6 | 18593 | 0.5 | 4.7 | 18960 | 4.3 | 16460 | 7.6% | 15209 | 68.9% | 10479.001 | 28.7% | 4364.983 | 2.4% | 21% | 365.016 | 21.8% | 3315.562 | 50.5% | 7680.545 | 39% | 5931.51 | 0.233% | 35.43697 | 0.241% | 36.65369 | 0.2418% | 0.03% | 4.5627 | 20.47% | 31.3289256 | 87.68% | 87.72% | 168 | 8.9% | 21.05% | 21.4% | 32.216604 | 32.752272 | 1.58 |  | 1888.76
| 3 | Иванка Копаранска | 17100 | 3 | 17025 | 0.5 | 5.3 | 18002 | 4 | 16454 | 7.7% | 15187 | 64.7% | 9825.989 | 32.2% | 4890.214 | 3.1% | 21.69% | 470.797 | 21.5% | 3265.205 | 50.3% | 7639.061 | 40% | 6074.8 | 0.232% | 35.23384 | 0.242% | 36.75254 | 0.2628% | 0.031% | 4.70797 | 20.77% | 33.6802166 | 87.32% | 88.33% | 178 | 8.9% | 21.71% | 22.21% | 35.2045018 | 36.0152918 | 1.6 |  | 2066.76
| Общо |  | 48900 |  | 52563 |  |  | 55322 |  | 49438 | 7.834% | 45565 | 68.93% | 31408.698 | 28.1% | 12804.743 | 2.966% |  | 1351.559 | 22.97% | 10464.031 | 49.5% | 22555.219 | 39.33% | 17922.22 | 0.2377% | 108.28993 | 0.2447% | 111.48042 | 0.2643% | 0.03033% | 13.82137 | 20.56% | 101.1228197 | 87.73% | 88.65% | 539 | 8.757% | 21.65% | 21.93% | 106.5898768 | 107.9186753 |  | 0 |  | 2066.76 | 0
14 | 1 | Цвета Владова | 9103 | 1 | 12125 | 0.3 | 3.8 | 13950 | 4.9 | 16420 | 7.9% | 15123 | 78% | 11795.94 | 16.2% | 2449.926 | 5.8% | 20.75% | 877.134 | 21.2% | 3206.076 | 50.9% | 7697.607 | 40% | 6049.2 | 0.246% | 37.20258 | 0.246% | 37.20258 | 0.2498% | 0.031% | 4.68813 | 20.31% | 31.7085813 | 87.53% | 87.72% | 171 | 8.7% | 21.19% | 21.76% | 33.0824637 | 33.9723648 | 1.6 | 1014.46 | 1223.3
| 2 | Георги Томов | 16900 | 6 | 15758 | 0.3 | 3.3 | 16046 | 5.5 | 16356 | 7.5% | 15129 | 72.4% | 10953.396 | 18.3% | 2768.607 | 9.3% | 21.03% | 1406.997 | 22% | 3328.38 | 51.1% | 7730.919 | 40% | 6051.6 | 0.243% | 36.76347 | 0.243% | 36.76347 | 0.2487% | 0.031% | 4.68999 | 20.75% | 31.448285 | 87.37% | 87.66% | 166 | 8.7% | 21.73% | 22.8% | 32.9335534 | 34.555224 | 1.55 |  | 1389.3
| 3 | Николинка Мутафова | 16697 | 2 | 13589 | 0.7 | 4.3 | 14073 | 6.4 | 16013 | 7.1% | 14876 | 64.8% | 9639.648 | 28.9% | 4299.164 | 6.3% | 20.92% | 937.188 | 21% | 3123.96 | 53% | 7884.28 | 40% | 5950.4 | 0.253% | 37.63628 | 0.248% | 36.89248 | 0.2658% | 0.035% | 5.2066 | 18.94% | 29.9483068 | 86.05% | 86.97% | 173 | 8.6% | 21.71% | 20.85% | 34.3282862 | 32.968437 | 1.6 |  | 1562.3
| Общо |  | 42700 |  | 41472 |  |  | 44069 |  | 48789 | 7.503% | 45128 | 71.77% | 32388.984 | 21.09% | 9517.697 | 7.138% |  | 3221.319 | 21.4% | 9658.416 | 51.66% | 23312.806 | 40% | 18051.2 | 0.2473% | 111.60233 | 0.2457% | 110.85853 | 0.2547% | 0.03231% | 14.58472 | 20.01% | 93.1051731 | 86.98% | 87.44% | 510 | 8.666% | 21.54% | 21.81% | 100.3443033 | 101.4960258 |  | 1014.46 |  | 1562.3 | 0
15 | 1 | Цвета Владова | 5032 | 1 | 12705 | 0.8 | 4.8 | 14059 | 7.6 | 15919 | 6.6% | 14868 | 54.8% | 8147.664 | 28.7% | 4267.116 | 16.5% | 20.18% | 2453.22 | 22% | 3270.96 | 50.1% | 7448.868 | 40% | 5947.2 | 0.268% | 39.84624 | 0.244% | 36.27792 | 0.2528% | 0.034% | 5.05512 | 20.08% | 32.7400384 | 86.21% | 86.7% | 178 | 8.4% | 19.95% | 20.5% | 32.528076 | 33.42484 | 1.6 | 1007.22 | 733.08
| 2 | Георги Томов | 5600 | 19 | 15160 | 1.3 | 3.9 | 15089 | 7.9 | 16070 | 8% | 14784 | 52.2% | 7717.248 | 19.9% | 2942.016 | 27.9% | 21.22% | 4124.736 | 22.5% | 3326.4 | 50.2% | 7421.568 | 40% | 5913.6 | 0.26% | 38.4384 | 0.248% | 36.66432 | 0.247% | 0.037% | 5.47008 | 19.98% | 29.6487216 | 85.24% | 85.17% | 162 | 8.4% | 20.92% | 21.58% | 31.0436064 | 32.0229936 | 1.6 |  | 895.08
| 3 | Николинка Мутафова | 15568 | 12 | 15010 | 1.3 | 3.9 | 15496 | 7.7 | 16099 | 8.1% | 14795 | 53.3% | 7885.735 | 31.2% | 4616.04 | 15.5% | 20.83% | 2293.225 | 21.1% | 3121.745 | 51.8% | 7663.81 | 39% | 5770.05 | 0.264% | 39.0588 | 0.256% | 37.8752 | 0.2465% | 0.043% | 6.36185 | 20% | 29.8942 | 83.38% | 82.73% | 163 | 8.3% | 20.14% | 22.54% | 30.1034594 | 33.6907634 | 1.58 |  | 1058.08
| Общо |  | 26200 |  | 42875 |  |  | 44644 |  | 48088 | 7.57% | 44447 | 53.44% | 23750.647 | 26.61% | 11825.172 | 19.96% |  | 8871.181 | 21.87% | 9719.105 | 50.7% | 22534.246 | 39.67% | 17630.85 | 0.264% | 117.34344 | 0.2493% | 110.81744 | 0.2488% | 0.03802% | 16.88705 | 20.02% | 92.28296 | 84.92% | 84.88% | 503 | 8.368% | 20.34% | 21.54% | 93.6751418 | 99.138597 |  | 1007.22 |  | 1058.08 | 0
16 | 1 | Димитър Цончев | 14140 | 6 | 15102 | 0.6 | 2.7 | 16245 | 7.9 | 16009 | 8.1% | 14712 | 67.1% | 9871.752 | 20% | 2942.4 | 12.9% | 20.18% | 1897.848 | 21.4% | 3148.368 | 49.9% | 7341.288 | 39% | 5737.68 | 0.258% | 37.95696 | 0.249% | 36.63288 | 0.2432% | 0.043% | 6.32616 | 20.62% | 27.546258 | 82.9% | 82.48% | 146 | 8.5% | 22.05% | 23.44% | 29.456595 | 31.313496 | 1.58 | 1002.06 | 202.02
| 2 | Георги Томов | 12900 | 15 | 18103 | 0.6 | 2.3 | 18661 | 7.2 | 15786 | 7.6% | 14586 | 59.4% | 8664.084 | 24.9% | 3631.914 | 15.7% | 19.94% | 2290.002 | 20.1% | 2931.786 | 51.4% | 7497.204 | 39% | 5688.54 | 0.271% | 39.52806 | 0.261% | 38.06946 | 0.2726% | 0.046% | 6.70956 | 19.89% | 30.1118688 | 82.57% | 83.3% | 166 | 8.8% | 21.83% | 23.12% | 33.0488736 | 35.0018304 | 1.6 |  | 368.02
| 3 | Николинка Мутафова | 15300 | 10 | 16008 | 0.4 | 2.8 | 16939 | 7 | 15828 | 8.7% | 14451 | 55.5% | 8020.305 | 29.5% | 4263.045 | 15% | 21.14% | 2167.65 | 19.6% | 2832.396 | 52.1% | 7528.971 | 39% | 5635.89 | 0.278% | 40.17378 | 0.256% | 36.99456 | 0.2502% | 0.044% | 6.35844 | 20.05% | 29.4720965 | 82.99% | 82.59% | 161 | 8.7% | 20.27% | 21.78% | 29.7954811 | 32.0150754 | 1.55 |  | 529.02
| Общо |  | 42340 |  | 49213 |  |  | 51845 |  | 47623 | 8.134% | 43749 | 60.7% | 26556.141 | 24.77% | 10837.359 | 14.53% |  | 6355.5 | 20.37% | 8912.55 | 51.13% | 22367.463 | 39% | 17062.11 | 0.2689% | 117.6588 | 0.2553% | 111.6969 | 0.2553% | 0.04433% | 19.39416 | 20.19% | 87.1302233 | 82.82% | 82.81% | 473 | 8.673% | 21.39% | 22.78% | 92.3009497 | 98.3304018 |  | 1002.06 |  | 529.02 | 0
17 | 1 | Димитър Цончев | 9507 | 9 | 14069 | 0.5 | 3.5 | 14924 | 7.3 | 15668 | 8.5% | 14336 | 64.2% | 9203.712 | 27.9% | 3999.744 | 7.9% | 19.94% | 1132.544 | 20.1% | 2881.536 | 50.1% | 7182.336 | 39% | 5591.04 | 0.254% | 36.41344 | 0.248% | 35.55328 | 0.2501% | 0.038% | 5.44768 | 20.04% | 28.448784 | 84.84% | 84.96% | 156 | 9% | 21.42% | 22.39% | 30.407832 | 31.784844 | 1.58 | 714.18 | 3.197442e-14 | 29.16
| 2 | Иванка Копаранска | 9053 | 18 | 14940 | 0.6 | 3.7 | 16275 | 7.2 | 15888 | 8.5% | 14538 | 63.1% | 9173.478 | 30.9% | 4492.242 | 6% | 20.97% | 872.28 | 20.6% | 2994.828 | 51.1% | 7428.918 | 41% | 5960.58 | 0.267% | 38.81646 | 0.255% | 37.0719 | 0.2694% | 0.038% | 5.52444 | 20.56% | 33.2298944 | 85.26% | 86.05% | 178 | 9.2% | 20.81% | 21.72% | 33.6339544 | 35.1047328 | 1.6 |  | 178
| 3 | Николинка Мутафова | 19800 | 15 | 18645 | 0.8 | 3.2 | 18514 | 6.2 | 15865 | 8.1% | 14580 | 49.2% | 7173.36 | 40% | 5832 | 10.8% | 20.16% | 1574.64 | 19.3% | 2813.94 | 51.3% | 7479.54 | 40% | 5832 | 0.283% | 41.2614 | 0.268% | 39.0744 | 0.2682% | 0.041% | 5.9778 | 20.1% | 31.529664 | 84.87% | 84.88% | 172 | 8.8% | 21.12% | 22.1% | 33.1296768 | 34.666944 | 1.55 |  | 350
| Общо |  | 38360 |  | 47654 |  |  | 49713 |  | 47421 | 8.366% | 43454 | 58.8% | 25550.55 | 32.96% | 14323.986 | 8.237% |  | 3579.464 | 20% | 8690.304 | 50.84% | 22090.794 | 40% | 17383.62 | 0.2681% | 116.4913 | 0.2571% | 111.69958 | 0.2626% | 0.039% | 16.94992 | 20.23% | 93.2083424 | 84.99% | 85.31% | 506 | 9.002% | 21.12% | 22.07% | 97.1714632 | 101.5565208 |  | 714.18 |  | 350 | 0
18 | 1 | Димитър Цончев | 21200 | 10 | 18985 | 0.6 | 3.5 | 20318 | 6 | 15994 | 7.8% | 14746 | 59.2% | 8729.632 | 30.4% | 4482.784 | 10.4% | 21.76% | 1533.584 | 20.1% | 2963.946 | 47.1% | 6945.366 | 39% | 5750.94 | 0.246% | 36.27516 | 0.245% | 36.1277 | 0.2595% | 0.035% | 5.1611 | 20.35% | 30.555525 | 85.86% | 86.65% | 165 | 9% | 22.05% | 22.87% | 33.108075 | 34.339305 | 1.58 |  | 515
| 2 | Иванка Копаранска | 19000 | 12 | 17208 | 0.9 | 4.1 | 18200 | 5.8 | 16335 | 7.9% | 15045 | 66.5% | 10004.925 | 29.6% | 4453.32 | 3.9% | 21.32% | 586.755 | 22.5% | 3385.125 | 49.3% | 7417.185 | 40% | 6018 | 0.246% | 37.0107 | 0.237% | 35.65665 | 0.244% | 0.034% | 5.1153 | 19.94% | 30.005712 | 85.8% | 86.21% | 165 | 8.8% | 21% | 21.88% | 31.6008 | 32.925024 | 1.6 |  | 680
| 3 | Цвета Владова | 21000 | 8 | 18462 | 0.5 | 4.2 | 19737 | 4.7 | 16482 | 7.4% | 15262 | 48.2% | 7356.284 | 39.3% | 5997.966 | 12.5% | 22.26% | 1907.75 | 24% | 3662.88 | 48.3% | 7371.546 | 41% | 6257.42 | 0.228% | 34.79736 | 0.236% | 36.01832 | 0.2272% | 0.033% | 5.03646 | 19.65% | 28.431585 | 86.16% | 85.61% | 159 | 9% | 20.48% | 21.18% | 29.632512 | 30.645342 | 1.6 |  | 839
| Общо |  | 61200 |  | 54655 |  |  | 58255 |  | 48811 | 7.698% | 45053 | 57.91% | 26090.841 | 33.15% | 14934.07 | 8.941% |  | 4028.089 | 22.22% | 10011.951 | 48.24% | 21734.097 | 40.01% | 18026.36 | 0.2399% | 108.08322 | 0.2393% | 107.80267 | 0.2434% | 0.03399% | 15.31286 | 19.98% | 88.992822 | 85.94% | 86.17% | 489 | 8.933% | 21.17% | 21.97% | 94.341387 | 97.909671 |  | 0 |  | 839 | 0
19 | 1 | Георги Томов | 16000 | 6 | 11334 | 0.9 | 3.5 | 12488 | 6.8 | 16275 | 7.6% | 15038 | 53.6% | 8060.368 | 34.8% | 5233.224 | 11.6% | 21.22% | 1744.408 | 23% | 3458.74 | 49% | 7368.62 | 41% | 6165.58 | 0.265% | 39.8507 | 0.255% | 38.3469 | 0.2616% | 0.033% | 4.96254 | 20.05% | 33.425756 | 87.2% | 87.53% | 182 | 8.4% | 20.62% | 21.31% | 34.3760144 | 35.5263272 | 1.6 |  | 1021
| 2 | Иванка Копаранска | 17600 | 10 | 15680 | 0.7 | 3.4 | 15634 | 7.1 | 15991 | 8.4% | 14648 | 54.9% | 8041.752 | 35.9% | 5258.632 | 9.2% | 21.28% | 1347.616 | 22.4% | 3281.152 | 51.2% | 7499.776 | 41% | 6005.68 | 0.268% | 39.25664 | 0.257% | 37.64536 | 0.2628% | 0.037% | 5.41976 | 19.58% | 30.7476488 | 85.77% | 86.07% | 172 | 8.7% | 21.06% | 21.9% | 33.0717816 | 34.390884 | 1.6 |  | 1193
| 3 | Цвета Владова | 18500 | 5 | 16362 | 0.8 | 3.3 | 16845 | 7.3 | 17049 | 8% | 15685 | 52.4% | 8218.94 | 34.3% | 5379.955 | 13.3% | 21.99% | 2086.105 | 22.1% | 3466.385 | 49.6% | 7779.76 | 42% | 6587.7 | 0.254% | 39.8399 | 0.247% | 38.74195 | 0.2459% | 0.035% | 5.48975 | 20.14% | 33.134328 | 85.98% | 85.92% | 180 | 8.6% | 20.11% | 21.45% | 33.084972 | 35.28954 | 1.6 |  | 1373
| Общо |  | 52100 |  | 43376 |  |  | 44967 |  | 49315 | 7.998% | 45371 | 53.6% | 24321.06 | 34.98% | 15871.811 | 11.41% |  | 5178.129 | 22.5% | 10206.277 | 49.92% | 22648.156 | 41.35% | 18758.96 | 0.2622% | 118.94724 | 0.2529% | 114.73421 | 0.2566% | 0.03499% | 15.87205 | 19.93% | 97.3077328 | 86.32% | 86.51% | 534 | 8.564% | 20.59% | 21.55% | 100.532768 | 105.2067512 |  | 0 |  | 1373 | 0
20 | 1 | Георги Томов | 14800 | 3 | 16113 | 0.5 | 4.1 | 17183 | 7.5 | 16759 | 8.3% | 15368 | 54.9% | 8437.032 | 33.4% | 5132.912 | 11.7% | 22.19% | 1798.056 | 25% | 3842 | 48% | 7376.64 | 42% | 6454.56 | 0.255% | 39.1884 | 0.252% | 38.72736 | 0.2532% | 0.033% | 5.07144 | 20.03% | 32.8778429 | 87.05% | 87.11% | 179 | 8.3% | 20.62% | 21.45% | 33.8462866 | 35.2086735 | 1.6 |  | 1552
| 2 | Георги Томов | 18050 | 6 | 16360 | 0.4 | 6.3 | 16984 | 7.8 | 16669 | 7.8% | 15369 | 60.2% | 9252.138 | 29.3% | 4503.117 | 10.5% | 20.84% | 1613.745 | 23.4% | 3596.346 | 48.8% | 7500.072 | 39% | 5993.91 | 0.249% | 38.26881 | 0.246% | 37.80774 | 0.2409% | 0.032% | 4.91808 | 21.02% | 31.2941556 | 87.12% | 86.85% | 162 | 8.1% | 21.57% | 22.49% | 32.1129846 | 33.4826622 | 1.58 |  | 1714
| 3 | Цвета Владова | 19375 | 1 | 16583 | 0.4 | 4.6 | 18069 | 7.1 | 16904 | 8.1% | 15535 | 60.6% | 9414.21 | 26.1% | 4054.635 | 13.3% | 21.24% | 2066.155 | 23.5% | 3650.725 | 49.2% | 7643.22 | 42% | 6524.7 | 0.238% | 36.9733 | 0.235% | 36.50725 | 0.26% | 0.033% | 5.12655 | 19.91% | 32.2099998 | 86.1% | 87.44% | 177 | 8.6% | 21.8% | 22.44% | 35.267604 | 36.3029832 | 1.6 |  | 1891
| Общо |  | 52225 |  | 49056 |  |  | 52236 |  | 50332 | 8.067% | 46272 | 58.57% | 27103.38 | 29.59% | 13690.664 | 11.84% |  | 5477.956 | 23.96% | 11089.071 | 48.67% | 22519.932 | 41% | 18973.17 | 0.2473% | 114.43051 | 0.2443% | 113.04235 | 0.2514% | 0.03267% | 15.11607 | 20.32% | 96.3819983 | 86.77% | 87.14% | 518 | 8.34% | 21.33% | 22.13% | 101.2268752 | 104.9943189 |  | 0 |  | 1891 | 0
21 | 1 | Георги Томов | 18200 | 0 | 18424 | 0.9 | 4.5 | 18826 | 6.9 | 17037 | 7.9% | 15691 | 58.6% | 9194.926 | 30.6% | 4801.446 | 10.8% | 20.74% | 1694.628 | 21.8% | 3420.638 | 49.5% | 7767.045 | 41% | 6433.31 | 0.241% | 37.81531 | 0.243% | 38.12913 | 0.2395% | 0.033% | 5.17803 | 20.14% | 31.225056 | 86.56% | 86.36% | 170 | 8.8% | 20.9% | 21.85% | 32.40336 | 33.87624 | 1.6 |  | 2061
| 2 | Юлияна Цветкова | 19600 | 2 | 17806 | 0.4 | 3.5 | 18307 | 7 | 17287 | 8% | 15904 | 61.8% | 9828.672 | 28.8% | 4580.352 | 9.4% | 20.93% | 1494.976 | 21.6% | 3435.264 | 49.1% | 7808.864 | 40% | 6361.6 | 0.244% | 38.80576 | 0.253% | 40.23712 | 0.2474% | 0.032% | 5.08928 | 20.64% | 33.3544464 | 87.49% | 87.2% | 177 | 8.7% | 21.2% | 22.1% | 34.259412 | 35.713821 | 1.6 |  | 2238
| 3 | Димитър Цончев | 17630 | 1 | 16544 | 0.4 | 3.6 | 17432 | 7 | 17075 | 7.5% | 15794 | 53.4% | 8433.996 | 36.7% | 5796.398 | 9.9% | 19.61% | 1563.606 | 21.3% | 3364.122 | 51% | 8054.94 | 40% | 6317.6 | 0.234% | 36.95796 | 0.236% | 37.27384 | 0.2378% | 0.033% | 5.21202 | 20.24% | 30.2199392 | 86.16% | 86.25% | 163 | 8.4% | 21.66% | 22.1% | 32.3401128 | 32.997068 | 1.58 |  | 2401
| Общо |  | 55430 |  | 52774 |  |  | 54565 |  | 51399 | 7.801% | 47389 | 57.94% | 27457.594 | 32.03% | 15178.196 | 10.03% |  | 4753.21 | 21.57% | 10220.024 | 49.87% | 23630.849 | 40.33% | 19112.51 | 0.2397% | 113.57903 | 0.244% | 115.64009 | 0.2416% | 0.03266% | 15.47933 | 20.34% | 94.7994416 | 86.75% | 86.61% | 510 | 8.637% | 21.25% | 22.02% | 99.0028848 | 102.587129 |  | 0 |  | 2401 | 0
22 | 1 | Иванка Копаранска | 4260 | 0 | 12025 | 1.1 | 4.3 | 13104 | 7.4 | 14576 | 7.4% | 13497 | 57.9% | 7814.763 | 31.9% | 4305.543 | 10.2% | 20.17% | 1376.694 | 22.3% | 3009.831 | 50.1% | 6761.997 | 41% | 5533.77 | 0.234% | 31.58298 | 0.226% | 30.50322 | 0.2384% | 0.033% | 4.45401 | 20.88% | 27.641988 | 85.53% | 86.29% | 145 | 8.7% | 20.94% | 21.33% | 27.721419 | 28.2377205 | 1.6 | 944.16 | 1601.84
| 2 | Юлияна Цветкова | 19300 | 3 | 17875 | 1.1 | 5.2 | 18711 | 6.7 | 16277 | 7.9% | 14991 | 62.3% | 9339.393 | 25% | 3747.75 | 12.7% | 20.03% | 1903.857 | 19.1% | 2863.281 | 51.3% | 7690.383 | 40% | 5996.4 | 0.227% | 34.02957 | 0.232% | 34.77912 | 0.2331% | 0.03% | 4.4973 | 20.69% | 29.5922863 | 87.2% | 87.25% | 157 | 8.9% | 21.29% | 21.92% | 30.4504483 | 31.3515184 | 1.6 |  | 1758.84
| 3 | Димитър Цончев | 21840 | 1 | 18428 | 2.3 | 6 | 18565 | 6.5 | 17093 | 7.4% | 15828 | 76.4% | 12092.592 | 14.5% | 2295.06 | 9.1% | 20.12% | 1440.348 | 19.9% | 3149.772 | 48.9% | 7739.892 | 40% | 6331.2 | 0.235% | 37.1958 | 0.246% | 38.93688 | 0.2456% | 0.03% | 4.7484 | 20.69% | 31.7003904 | 87.93% | 87.9% | 168 | 8.8% | 22.27% | 22.87% | 34.1212032 | 35.0404992 | 1.6 |  | 1926.84
| Общо |  | 45400 |  | 48328 |  |  | 50380 |  | 47946 | 7.57% | 44316 | 66% | 29246.748 | 23.35% | 10348.353 | 10.65% |  | 4720.899 | 20.36% | 9022.884 | 50.08% | 22192.272 | 40.3% | 17861.37 | 0.232% | 102.80835 | 0.2352% | 104.21922 | 0.2392% | 0.03091% | 13.69971 | 20.75% | 88.9346647 | 86.98% | 87.2% | 470 | 8.803% | 21.53% | 22.08% | 92.2930705 | 94.6297381 |  | 944.16 |  | 1926.84 | 0
23 | 1 | Иванка Копаранска | 4517 | 0 | 15224 | 1.5 | 4.6 | 16154 | 6.6 | 16836 | 7.6% | 15556 | 66.2% | 10298.072 | 24.3% | 3780.108 | 9.5% | 21.29% | 1477.82 | 23.3% | 3624.548 | 49.1% | 7637.996 | 42% | 6533.52 | 0.242% | 37.64552 | 0.246% | 38.26776 | 0.2294% | 0.031% | 4.82236 | 21.2% | 29.807624 | 87.53% | 86.61% | 154 | 8.7% | 21.95% | 22.26% | 30.862139 | 31.2980052 | 1.6 | 949.26 | 1109.8 | -21.78
| 2 | Юлияна Цветкова | 22300 | 4 | 18617 | 1 | 4.7 | 18545 | 6.2 | 16736 | 8.8% | 15263 | 66.3% | 10119.369 | 21.4% | 3266.282 | 12.3% | 21.08% | 1877.349 | 22.8% | 3479.964 | 50% | 7631.5 | 42% | 6410.46 | 0.243% | 37.08909 | 0.246% | 37.54698 | 0.2722% | 0.032% | 4.88416 | 20.36% | 33.9427668 | 87.13% | 88.37% | 183 | 8.9% | 21.99% | 21.85% | 36.6601887 | 36.4267905 | 1.65 |  | 1292.8
| 3 | Димитър Цончев | 22383 | 1 | 18541 | 1 | 7.2 | 19234 | 5 | 16656 | 7.8% | 15357 | 61% | 9367.77 | 27% | 4146.39 | 12% | 20.75% | 1842.84 | 22.5% | 3455.325 | 50.4% | 7739.928 | 42% | 6449.94 | 0.259% | 39.77463 | 0.262% | 40.23534 | 0.2621% | 0.032% | 4.91424 | 20.71% | 34.6399602 | 87.92% | 87.93% | 183 | 8.6% | 21.13% | 21.4% | 35.3424606 | 35.794068 | 1.6 |  | 1475.8
| Общо |  | 49200 |  | 52382 |  |  | 53933 |  | 50228 | 8.066% | 46176 | 64.5% | 29785.211 | 24.24% | 11192.78 | 11.26% |  | 5198.009 | 22.87% | 10559.837 | 49.83% | 23009.424 | 42% | 19393.92 | 0.248% | 114.50924 | 0.2513% | 116.05008 | 0.2544% | 0.03166% | 14.62076 | 20.76% | 98.390351 | 87.53% | 87.68% | 520 | 8.735% | 21.69% | 21.84% | 102.8647883 | 103.5188637 |  | 949.26 |  | 1475.8 | 0
24 | 1 | Иванка Копаранска | 6516 | 0 | 8508 | 0.5 | 4.6 | 9157 | 8.7 | 16596 | 7.9% | 15285 | 67.1% | 10256.235 | 18.8% | 2873.58 | 14.1% | 22.15% | 2155.185 | 23.6% | 3607.26 | 49.2% | 7520.22 | 41% | 6266.85 | 0.267% | 40.81095 | 0.268% | 40.9638 | 0.2886% | 0.032% | 4.8912 | 21.29% | 37.8206205 | 88.19% | 89.04% | 195 | 8.9% | 22.08% | 21.72% | 39.224016 | 38.584494 | 1.6 | 946.86 | 723.94
| 2 | Юлияна Цветкова | 20200 | 2 | 18701 | 1.4 | 7.5 | 18911 | 7.4 | 16367 | 7.5% | 15139 | 65.4% | 9900.906 | 20.6% | 3118.634 | 14% | 21.83% | 2119.46 | 23.2% | 3512.248 | 48.7% | 7372.693 | 42% | 6358.38 | 0.255% | 38.60445 | 0.265% | 40.11835 | 0.259% | 0.032% | 4.84448 | 21.83% | 32.4516048 | 88.05% | 87.77% | 163 | 8.8% | 23.12% | 23.66% | 34.3692672 | 35.1720096 | 1.65 |  | 886.94
| 3 | Цвета Владова | 17800 | 2 | 18139 | 1.3 | 3.9 | 18622 | 6.5 | 16509 | 7.5% | 15271 | 70.5% | 10766.055 | 21.5% | 3283.265 | 8% | 21.91% | 1221.68 | 24% | 3665.04 | 48% | 7330.08 | 43% | 6566.53 | 0.254% | 38.78834 | 0.26% | 39.7046 | 0.2739% | 0.032% | 4.88672 | 19.82% | 32.825884 | 87.83% | 88.44% | 182 | 9% | 22.3% | 22.62% | 36.93326 | 37.463244 | 1.6 |  | 1068.94
| Общо |  | 44516 |  | 45348 |  |  | 46690 |  | 49472 | 7.634% | 45695 | 67.67% | 30923.196 | 20.3% | 9275.479 | 12.03% |  | 5496.325 | 23.6% | 10784.548 | 48.63% | 22222.993 | 42% | 19191.76 | 0.2587% | 118.20374 | 0.2643% | 120.78675 | 0.2739% | 0.032% | 14.6224 | 20.98% | 103.0981093 | 88.03% | 88.44% | 540 | 8.904% | 22.5% | 22.66% | 110.5265432 | 111.2197476 |  | 946.86 |  | 1068.94 | 0
25 | 1 | Димитър Цончев | 5895 | 0 | 14039 | 2.3 | 7 | 14352 | 7.5 | 16524 | 7.4% | 15301 | 68.2% | 10435.282 | 19% | 2907.19 | 12.8% | 21.41% | 1958.528 | 22.6% | 3458.026 | 47.3% | 7237.373 | 42% | 6426.42 | 0.261% | 39.93561 | 0.264% | 40.39464 | 0.2468% | 0.031% | 4.74331 | 20.47% | 31.6537845 | 88.39% | 87.56% | 169 | 8.5% | 21.35% | 21.58% | 33.0145725 | 33.370233 | 1.6 | 475.68 | 764.42 | 2.16
| 2 | Юлияна Цветкова | 21889 | 5 | 19101 | 1.6 | 6.7 | 19047 | 6.8 | 16475 | 7.2% | 15289 | 63.2% | 9662.648 | 24% | 3669.36 | 12.8% | 21.72% | 1956.992 | 22.9% | 3501.181 | 45.3% | 6925.917 | 41% | 6268.49 | 0.259% | 39.59851 | 0.263% | 40.21007 | 0.2741% | 0.03% | 4.5867 | 21.45% | 34.505328 | 88.72% | 89.17% | 176 | 8.6% | 23.2% | 23.26% | 37.320448 | 37.4169664 | 1.65 |  | 940.42
| 3 | Цвета Владова | 16600 | 4 | 19128 | 1.9 | 5.7 | 19534 | 5.8 | 16810 | 7.4% | 15566 | 72.2% | 11238.652 | 17.6% | 2739.616 | 10.2% | 22.48% | 1587.732 | 24.1% | 3751.406 | 47.2% | 7347.152 | 42% | 6537.72 | 0.254% | 39.53764 | 0.261% | 40.62726 | 0.2615% | 0.029% | 4.51414 | 20.81% | 33.6291681 | 89.01% | 89.03% | 177 | 8.7% | 22.4% | 22.94% | 36.198624 | 37.0712694 | 1.6 |  | 1117.42
| Общо |  | 44384 |  | 52268 |  |  | 52933 |  | 49809 | 7.334% | 46156 | 67.89% | 31336.582 | 20.18% | 9316.166 | 11.92% |  | 5503.252 | 23.21% | 10710.613 | 46.6% | 21510.442 | 41.67% | 19232.63 | 0.258% | 119.07176 | 0.2627% | 121.23197 | 0.2608% | 0.02999% | 13.84415 | 20.91% | 99.7882806 | 88.71% | 88.62% | 522 | 8.602% | 22.32% | 22.59% | 106.5336445 | 107.8584688 |  | 475.68 |  | 1117.42 | 0
26 | 1 | Димитър Цончев | 18600 | 1 | 18694 | 3.2 | 5.7 | 18508 | 5.6 | 16765 | 7.2% | 15558 | 78.9% | 12275.262 | 14.5% | 2255.91 | 6.6% | 22.03% | 1026.828 | 24.7% | 3842.826 | 47.7% | 7421.166 | 41% | 6378.78 | 0.263% | 40.91754 | 0.262% | 40.76196 | 0.2416% | 0.031% | 4.82298 | 21.45% | 32.223048 | 88.3% | 87.29% | 164 | 8.4% | 21.81% | 22.62% | 32.7638544 | 33.9806688 | 1.6 |  | 1281.42
| 2 | Николинка Мутафова | 21000 | 2 | 18308 | 1.4 | 5.9 | 17892 | 5.3 | 16811 | 6.9% | 15651 | 59.5% | 9312.345 | 28.8% | 4507.488 | 11.7% | 23.07% | 1831.167 | 26% | 4069.26 | 45.7% | 7152.507 | 42% | 6573.42 | 0.248% | 38.81448 | 0.259% | 40.53609 | 0.2662% | 0.032% | 5.00832 | 20.49% | 33.4450074 | 87.78% | 88.11% | 178 | 8.3% | 22.46% | 22.63% | 36.6605596 | 36.9380438 | 1.55 |  | 1459.42
| 3 | Цвета Владова | 16400 | 3 | 18215 | 0.8 | 4.3 | 18242 | 4.9 | 16908 | 7% | 15724 | 63.2% | 9937.568 | 18.5% | 2908.94 | 18.3% | 22.51% | 2877.492 | 26.4% | 4151.136 | 45.8% | 7201.592 | 43% | 6761.32 | 0.235% | 36.9514 | 0.248% | 38.99552 | 0.2251% | 0.033% | 5.18892 | 21.26% | 31.12464 | 86.83% | 85.48% | 160 | 8.5% | 20.63% | 21.58% | 30.20232 | 31.59312 | 1.55 |  | 1619.42
| Общо |  | 56000 |  | 55217 |  |  | 54642 |  | 50484 | 7.033% | 46933 | 67.17% | 31525.175 | 20.61% | 9672.338 | 12.22% |  | 5735.487 | 25.7% | 12063.222 | 46.4% | 21775.265 | 42% | 19713.52 | 0.2486% | 116.68342 | 0.2563% | 120.29357 | 0.2443% | 0.032% | 15.02022 | 21.07% | 96.7926954 | 87.65% | 87.03% | 502 | 8.396% | 21.63% | 22.28% | 99.626734 | 102.5118326 |  | 0 |  | 1619.42 | 0
27 | 1 | Димитър Цончев | 14000 | 1 | 17892 | 0.9 | 3.6 | 17892 | 4.6 | 16448 | 7.4% | 15231 | 60.6% | 9229.986 | 30.8% | 4691.148 | 8.6% | 22.86% | 1309.866 | 26% | 3960.06 | 46.1% | 7021.491 | 41% | 6244.71 | 0.233% | 35.48823 | 0.24% | 36.5544 | 0.2337% | 0.034% | 5.17854 | 21.06% | 29.6432136 | 85.97% | 85.59% | 154 | 8.6% | 21.61% | 23.01% | 30.4173716 | 32.3879556 | 1.55 |  | 1773.42
| 2 | Николинка Мутафова | 19700 | 2 | 17135 | 1.2 | 4.8 | 16669 | 5.5 | 16674 | 6.4% | 15607 | 51.4% | 8021.998 | 44% | 6867.08 | 4.6% | 22.53% | 717.922 | 26.5% | 4135.855 | 45.9% | 7163.613 | 42% | 6554.94 | 0.239% | 37.30073 | 0.245% | 38.23715 | 0.2441% | 0.032% | 4.99424 | 20.7% | 31.734342 | 87.07% | 87.02% | 167 | 8.2% | 21.59% | 21.9% | 33.0987654 | 33.574014 | 1.55 |  | 1940.42
| 3 | Иванка Копаранска | 16100 | 1 | 16311 | 0.9 | 5 | 16638 | 5.1 | 16676 | 7.6% | 15409 | 57% | 8783.13 | 34.7% | 5346.923 | 8.3% | 22.14% | 1278.947 | 23.9% | 3682.751 | 48.9% | 7535.001 | 42% | 6471.78 | 0.237% | 36.51933 | 0.251% | 38.67659 | 0.2641% | 0.031% | 4.77679 | 20.61% | 34.6612797 | 87.78% | 88.39% | 183 | 8.1% | 21.36% | 21.22% | 35.9226072 | 35.6871594 | 1.6 |  | 2123.42
| Общо |  | 49800 |  | 51338 |  |  | 51199 |  | 49798 | 7.132% | 46247 | 56.3% | 26035.114 | 36.55% | 16905.151 | 7.15% |  | 3306.735 | 25.47% | 11778.666 | 46.97% | 21720.105 | 41.67% | 19271.43 | 0.2364% | 109.30829 | 0.2454% | 113.46814 | 0.2473% | 0.03233% | 14.94957 | 20.79% | 96.0388353 | 86.96% | 87.06% | 504 | 8.286% | 21.52% | 22.04% | 99.4387442 | 101.649129 |  | 0 |  | 2123.42 | 0
28 | 1 | Цвета Владова | 4337 | 1 | 11868 | 0.5 | 5.6 | 13103 | 6.2 | 16819 | 7.2% | 15608 | 61.4% | 9583.312 | 26.9% | 4198.552 | 11.7% | 21.77% | 1826.136 | 24.3% | 3792.744 | 49.2% | 7679.136 | 43% | 6711.44 | 0.239% | 37.30312 | 0.258% | 40.26864 | 0.2577% | 0.031% | 4.83848 | 21.47% | 33.6664629 | 88.11% | 88.09% | 171 | 8.3% | 22.56% | 23.17% | 35.3756592 | 36.3321819 | 1.55 | 943.9 | 1350.52
| 2 | Юлияна Цветкова | 20863 | 4 | 16647 | 0.9 | 5.7 | 16841 | 6 | 16795 | 6.6% | 15687 | 63.2% | 9914.184 | 29.8% | 4674.726 | 7% | 23.02% | 1098.09 | 25.6% | 4015.872 | 48.4% | 7592.508 | 42% | 6588.54 | 0.25% | 39.2175 | 0.257% | 40.31559 | 0.2495% | 0.031% | 4.86297 | 21.29% | 32.2128345 | 88.07% | 87.69% | 165 | 8.3% | 22.65% | 23.26% | 34.2705825 | 35.193543 | 1.5 |  | 1515.52
| 3 | Иванка Копаранска | 21555 | 1 | 18318 | 1.3 | 4.7 | 19073 | 5.8 | 16888 | 7% | 15706 | 50.3% | 7900.118 | 37.1% | 5826.926 | 12.6% | 23.05% | 1978.956 | 24.8% | 3895.088 | 48.3% | 7585.998 | 43% | 6753.58 | 0.258% | 40.52148 | 0.264% | 41.46384 | 0.273% | 0.031% | 4.86886 | 21.22% | 35.959412 | 88.39% | 88.77% | 185 | 8.4% | 22.43% | 22.58% | 38.009878 | 38.264068 | 1.58 |  | 1700.52
| Общо |  | 46755 |  | 46833 |  |  | 49017 |  | 50502 | 6.934% | 47001 | 58.29% | 27397.614 | 31.28% | 14700.204 | 10.43% |  | 4903.182 | 24.9% | 11703.704 | 48.63% | 22857.642 | 42.67% | 20053.56 | 0.249% | 117.0421 | 0.2597% | 122.04807 | 0.2601% | 0.031% | 14.57031 | 21.33% | 101.8387094 | 88.19% | 88.2% | 521 | 8.336% | 22.55% | 23% | 107.6561197 | 109.7897929 |  | 943.9 |  | 1700.52 | 0
29 | 1 | Цвета Владова | 6277 | 0 | 16173 | 0.6 | 4.8 | 16667 | 6.7 | 17359 | 7.3% | 16092 | 61.7% | 9928.764 | 30.5% | 4908.06 | 7.8% | 22.41% | 1255.176 | 24.2% | 3894.264 | 46.4% | 7466.688 | 41% | 6597.72 | 0.27% | 43.4484 | 0.271% | 43.60932 | 0.2824% | 0.033% | 5.31036 | 21.56% | 38.384346 | 87.96% | 88.44% | 195 | 8.7% | 22.54% | 21.92% | 40.129089 | 39.025272 | 1.6 | 945.64 | 949.88
| 2 | Юлияна Цветкова | 17600 | 9 | 18765 | 0.4 | 3.9 | 19491 | 6.2 | 17167 | 7.8% | 15828 | 62.9% | 9955.812 | 24.9% | 3941.172 | 12.2% | 22.66% | 1931.016 | 22.8% | 3608.784 | 49.9% | 7898.172 | 43% | 6806.04 | 0.251% | 39.72828 | 0.259% | 40.99452 | 0.2845% | 0.031% | 4.90668 | 21.46% | 38.093646 | 88.16% | 89.22% | 194 | 8.5% | 22.6% | 22.18% | 40.11726 | 39.371718 | 1.6 |  | 1143.88
| 3 | Иванка Копаранска | 21513 | 3 | 19027 | 0.7 | 4.6 | 19923 | 5.5 | 17325 | 7.8% | 15974 | 59% | 9424.66 | 30.9% | 4935.966 | 10.1% | 22.72% | 1613.374 | 23.8% | 3801.812 | 49.1% | 7843.234 | 43% | 6868.82 | 0.255% | 40.7337 | 0.262% | 41.85188 | 0.283% | 0.032% | 5.11168 | 20.93% | 38.0017638 | 87.92% | 88.82% | 198 | 8.3% | 22.08% | 21.66% | 40.0897728 | 39.3271956 | 1.6 |  | 1341.88
| Общо |  | 45390 |  | 53965 |  |  | 56081 |  | 51851 | 7.633% | 47894 | 61.2% | 29309.236 | 28.78% | 13785.198 | 10.02% |  | 4799.566 | 23.6% | 11304.86 | 48.46% | 23208.094 | 42.33% | 20272.58 | 0.2587% | 123.91038 | 0.264% | 126.45572 | 0.2833% | 0.032% | 15.32872 | 21.32% | 114.4797558 | 88.01% | 88.83% | 587 | 8.499% | 22.41% | 21.92% | 120.3361218 | 117.7241856 |  | 945.64 |  | 1341.88 | 0
30 | 1 | Цвета Владова | 9807 | 1 | 12772 | 0.3 | 4.7 | 14103 | 6.3 | 17170 | 7.1% | 15951 | 57.8% | 9219.678 | 34.8% | 5550.948 | 7.4% | 22.49% | 1180.374 | 24.3% | 3876.093 | 49.1% | 7831.941 | 43% | 6858.93 | 0.262% | 41.79162 | 0.261% | 41.63211 | 0.2683% | 0.032% | 5.10432 | 21.58% | 35.937174 | 87.87% | 88.2% | 182 | 8.5% | 22.63% | 22.02% | 37.685739 | 36.669906 | 1.6 | 400.44 | 1143.54 | 20.1
| 2 | Георги Томов | 19600 | 7 | 19934 | 0.9 | 5.4 | 20361 | 6 | 17330 | 7.4% | 16048 | 62.6% | 10046.048 | 30.7% | 4926.736 | 6.7% | 23.49% | 1075.216 | 24.4% | 3915.712 | 48.7% | 7815.376 | 43% | 6900.64 | 0.271% | 43.49008 | 0.263% | 42.20624 | 0.2725% | 0.032% | 5.13536 | 21.72% | 36.170316 | 87.96% | 88.38% | 182 | 8.5% | 23.18% | 22.8% | 38.601654 | 37.96884 | 1.6 |  | 1325.54
| 3 | Николинка Мутафова | 22093 | 3 | 19599 | 0.3 | 4.7 | 20319 | 5.3 | 17354 | 8.2% | 15931 | 70.4% | 11215.424 | 22.9% | 3648.199 | 6.7% | 23.69% | 1067.377 | 22.7% | 3616.337 | 50.7% | 8077.017 | 42% | 6691.02 | 0.253% | 40.30543 | 0.245% | 39.03095 | 0.2645% | 0.032% | 5.09792 | 21.67% | 34.0297012 | 87.07% | 88.02% | 172 | 8.7% | 23.59% | 22.98% | 37.0447924 | 36.0868728 | 1.55 |  | 1497.54
| Общо |  | 51500 |  | 52305 |  |  | 54783 |  | 51854 | 7.568% | 47930 | 63.6% | 30481.15 | 29.47% | 14125.883 | 6.933% |  | 3322.967 | 23.8% | 11408.142 | 49.5% | 23724.334 | 42.67% | 20450.59 | 0.262% | 125.58713 | 0.2564% | 122.8693 | 0.2685% | 0.032% | 15.3376 | 21.66% | 106.1371912 | 87.65% | 88.2% | 536 | 8.564% | 23.14% | 22.6% | 113.3321854 | 110.7256188 |  | 400.44 |  | 1497.54 | 0
31 | 1 | [10 empty] | 0 |  | 0 |  | 0 |  |  | 0 |  | 0 |  | 0 |  | 0 |  | 0 |  | 0 | 0% |  | 0 |  | 0 | 0% | 0% |  |  |  |  | 0 | 0 |  |  | 1497.54
| 2 | [10 empty] | 0 |  | 0 |  | 0 |  |  | 0 |  | 0 |  | 0 |  | 0 |  | 0 |  | 0 | 0% |  | 0 |  | 0 | 0% | 0% |  |  |  |  | 0 | 0 |  |  | 1497.54
| 3 | [10 empty] | 0 |  | 0 |  | 0 |  |  | 0 |  | 0 |  | 0 |  | 0 |  | 0 |  | 0 | 0% |  | 0 |  | 0 | 0% | 0% |  |  |  |  | 0 | 0 |  |  | 1497.54
| Общо |  | 0 |  | 0 |  |  | 0 |  | 0 | 0% | 0 | 0% | 0 | 0% | 0 | 0% |  | 0 | 0% | 0 | 0% | 0 | 0% | 0 | 0% | 0 | 0% | 0 | 0% | 0% | 0 | 0% | 0 | 0% | 0% | 0 | 0% | 0% | 0% | 0 | 0 |  | 0 |  | 1497.54 | 0
| Общо, до деня |  | 1402090 |  | 1465411 |  |  | 1514045 |  | 1456647 | 7.433% | 1348379 | 63.73% | 859289.533 | 26.48% | 357062.988 | 9.791% |  | 132026.479 | 23.23% | 313237.391 | 48.88% | 659041.106 | 40.93% | 551911.37 | 0.2351% | 3424.31205 | 0.2512% | 3387.7865 | 0.2556% | 0.02842% | 378.82001 | 18.89% | 2919.769 | 88.82% | 89.01% | 15457 | 8.569% | 19.85% | 20.29% | 3067.621 | 3135.63 |  | 15456.9 |  |  | 0
Note on AU12: Author: корекция на концентрата след замер на автомобилна везна
Note on AU16: Author: корекция на концентрата след замер на автомобилна везна
Note on AU32: Author: корекция на концентрата след замер на автомобилна везна
Note on AU44: Author: корекция на концентрата след замер на автомобилна везна
Note on AL61: Author: ФП "Metso" - 140 т ФП "Larox" - 22 т
Note on AU68: Author: корекция на концентрат след замер на автомобилна везна
Note on AU92: Author: корекция на концентрат след замер на автомобилна везна
Note on AU100: Author: корекция на концентрат след замер на автомобилна везна
Note on AU120: Author: корекция на концентрат след замер на автомобилна везна

## Май
Дата | Смяна | Диспечер | Подадена руда от МГТЛ за денонощието | Състояние на склад №2 | Натрошена руда от Цех ССТ | Класа +15,0мм. | Класа + 12,5мм. | Превозена руда до междинни бункери | Състояние на междинни бункери | Преработена руда в цех МФЦ | Влага на преработената руда | Суха преработена руда | Грано диорити |  | Дайки |  | Шисти | Показания на Гранулометър PSI500i руда, +0,20мм |  | Смилане класа +0,20мм |  | Смилане класа -0,08мм |  | Плътност на пулпа |  | Съдържание на мед в рудите по Химия | Метал мед в рудите по Химия | Съдържание на мед в рудите по Куриер | Метал мед в рудите по Куриер | Коригирана съдържание на мед в рудите | Съдържание на мед в отпадъка по Куриер | Метал мед в отпадъка по Куриер | Съдържание на мед в медния к-т Куриер | Метал мед в концентрата по Куриер | Технологично извличане по Куриер | Товарно извличане | Добит меден концентрат | Влага на медния концентрат | Съдържание на мед в медния к-т (Брукер) | Съдържание на мед в медния к-т /химия-товарен/ | Метал мед в медния концентрат | Метал мед в медния концентрат /химия/ | Литрово тегло в сгъстителя | Меден концентрат, автомобилна везна | Меден концентрат в склад | Меден концентрат в склад | Добит молибденов концентрат | Съдържание на Мо в молибденовия к-т | последни данни за съдържания в 8-ма пречистка |  | последни данни за съдържания във 2-ра пречистка
|  |  | тона | метра | тона | % | % | тона |  | тона | % | тона | % |  | % |  | % |  |  | % |  | % |  | % |  | % | % | % | % | % | % | тона | % | тона | % | % | тона | % | % |  | тона |  | кг/литър | тон | тон | тон | кг. | % | Мо % | Cu % | Мо % | Cu %
1497.54
1 | 1 | Цвета Владова | 9358 | 1 | 19204 | 0.2 | 5.4 | 20456 | 5.2 | 17387 | 7.3% | 16118 | 62.5% | 10073.75 | 32.8% | 5286.704 | 4.7% | 25.21% | 757.546 | 26.1% | 4206.798 | 46.4% | 7478.752 | 42% | 6769.56 | 0.24% | 38.6832 | 0.234% | 37.71612 | 0.2509% | 0.031% | 4.99658 | 21.35% | 31.967782 | 86.88% | 87.76% | 164 | 8.7% | 23.67% | 23.37% | 35.4415644 | 34.9923684 | 1.6 |  | 1661.54
| 2 | Георги Томов | 20000 | 8 | 17005 | 0.8 | 4.9 | 17857 | 5.2 | 17492 | 8.1% | 16075 | 78.3% | 12586.725 | 19.6% | 3150.7 | 2.1% | 23.44% | 337.575 | 26% | 4179.5 | 46.5% | 7474.875 | 42% | 6751.5 | 0.235% | 37.77625 | 0.236% | 37.937 | 0.2556% | 0.031% | 4.98325 | 21.06% | 33.0235542 | 86.99% | 87.99% | 171 | 8.3% | 23.02% | 22.71% | 36.0969714 | 35.6108697 | 1.6 |  | 1832.54
| 3 | Димитър Цончев | 21262 | 3 | 19445 | 0.7 | 5.4 | 20038 | 5 | 17550 | 6.9% | 16339 | 73% | 11927.47 | 20.8% | 3398.512 | 6.2% | 23.1% | 1013.018 | 25.6% | 4182.784 | 46.6% | 7613.974 | 41% | 6698.99 | 0.245% | 40.03055 | 0.241% | 39.37699 | 0.2492% | 0.032% | 5.22848 | 21.39% | 33.7003728 | 86.85% | 87.28% | 172 | 8.4% | 22.52% | 21.77% | 35.4807104 | 34.2990704 | 1.55 |  | 2004.54
| Общо |  | 50620 |  | 55654 |  |  | 58351 |  | 52429 | 7.433% | 48532 | 71.27% | 34587.945 | 24.39% | 11835.916 | 4.344% |  | 2108.139 | 25.9% | 12569.082 | 46.5% | 22567.601 | 41.66% | 20220.05 | 0.24% | 116.49 | 0.237% | 115.03011 | 0.2518% | 0.03133% | 15.20831 | 21.27% | 98.691709 | 86.91% | 87.68% | 507 | 8.463% | 23.07% | 22.61% | 107.0192462 | 104.9023085 |  | 0 |  | 2004.54 | 0
2 | 1 | Николинка Мутафова | 9508 | 2 | 12860 | 0.5 | 4.9 | 14100 | 5.7 | 17318 | 7.5% | 16019 | 76.2% | 12206.478 | 17.4% | 2787.306 | 6.4% | 24.07% | 1025.216 | 25.3% | 4052.807 | 47.6% | 7625.044 | 42% | 6727.98 | 0.236% | 37.80484 | 0.23% | 36.8437 | 0.2537% | 0.03% | 4.8057 | 20.85% | 33.42255 | 87.08% | 88.29% | 175 | 8.4% | 22.35% | 21.79% | 35.82705 | 34.92937 | 1.55 | 1102.36 | 1077.18
| 2 | Иванка Копаранска | 19100 | 8 | 17975 | 0.6 | 5.3 | 18641 | 5.3 | 17162 | 7.7% | 15841 | 65.5% | 10375.855 | 29.8% | 4720.618 | 4.7% | 24.24% | 744.527 | 25.4% | 4023.614 | 45.7% | 7239.337 | 42% | 6653.22 | 0.24% | 38.0184 | 0.24% | 38.0184 | 0.2419% | 0.03% | 4.7523 | 21.73% | 33.005697 | 87.62% | 87.72% | 166 | 8.5% | 22.1% | 21.95% | 33.56769 | 33.339855 | 1.6 |  | 1243.18
| 3 | Димитър Цончев | 21342 | 2 | 16494 | 0.9 | 5.9 | 17394 | 6.1 | 17021 | 6.9% | 15847 | 62.6% | 9920.222 | 27.8% | 4405.466 | 9.6% | 24.12% | 1521.312 | 26.5% | 4199.455 | 46.1% | 7305.467 | 41% | 6497.27 | 0.233% | 36.92351 | 0.237% | 37.55739 | 0.2567% | 0.031% | 4.91257 | 21.68% | 33.4882288 | 87.04% | 88.04% | 169 | 8.6% | 23.16% | 22.8% | 35.7743256 | 35.218248 | 1.55 |  | 1412.18
| Общо |  | 49950 |  | 47329 |  |  | 50135 |  | 51501 | 7.368% | 47707 | 68.13% | 32502.555 | 24.97% | 11913.39 | 6.898% |  | 3291.055 | 25.73% | 12275.876 | 46.47% | 22169.848 | 41.67% | 19878.47 | 0.2363% | 112.74675 | 0.2356% | 112.41949 | 0.2508% | 0.03033% | 14.47057 | 21.42% | 99.9164758 | 87.25% | 88.02% | 510 | 8.499% | 22.53% | 22.18% | 105.1690656 | 103.487473 |  | 1102.36 |  | 1412.18 | 0
3 | 1 | Николинка Мутафова | 17345 | 0 | 16511 | 0.8 | 5.6 | 17694 | 6 | 16842 | 7.1% | 15646 | 75.1% | 11750.146 | 16.7% | 2612.882 | 8.2% | 23.91% | 1282.972 | 26.1% | 4083.606 | 47% | 7353.62 | 41% | 6414.86 | 0.247% | 38.64562 | 0.244% | 38.17624 | 0.2859% | 0.032% | 5.00672 | 20.99% | 37.8355245 | 87.02% | 88.94% | 197 | 8.5% | 22.04% | 20.82% | 39.728202 | 37.529091 | 1.55 |  | 1609.18
| 2 | Иванка Копаранска | 19685 | 2 | 17533 | 0.6 | 5.6 | 18848 | 5.1 | 16703 | 7.7% | 15417 | 64.3% | 9913.131 | 28.8% | 4440.096 | 6.9% | 23.12% | 1063.773 | 24.6% | 3792.582 | 47.6% | 7338.492 | 43% | 6629.31 | 0.257% | 39.62169 | 0.25% | 38.5425 | 0.2664% | 0.031% | 4.77927 | 22.26% | 35.9258592 | 87.72% | 88.49% | 176 | 8.3% | 22.49% | 21.66% | 36.2970608 | 34.9575072 | 1.6 |  | 1785.18
| 3 | Димитър Цончев | 16700 | 1 | 18961 | 0.6 | 5.8 | 19349 | 4.9 | 16598 | 7.2% | 15403 | 64.2% | 9888.726 | 27% | 4158.81 | 8.8% | 22.48% | 1355.464 | 24.6% | 3789.138 | 48% | 7393.44 | 41% | 6315.23 | 0.254% | 39.12362 | 0.2456% | 37.829768 | 0.2785% | 0.032% | 4.92896 | 21.75% | 34.8271875 | 87.1% | 88.63% | 175 | 8.5% | 23.71% | 22.39% | 37.9656375 | 35.8519875 | 1.58 |  | 1960.18
| Общо |  | 53730 |  | 53005 |  |  | 55891 |  | 50143 | 7.333% | 46466 | 67.9% | 31552.003 | 24.13% | 11211.788 | 7.968% |  | 3702.209 | 25.11% | 11665.326 | 47.53% | 22085.552 | 41.66% | 19359.4 | 0.2526% | 117.39093 | 0.2465% | 114.548508 | 0.277% | 0.03167% | 14.71495 | 21.66% | 108.5885712 | 87.28% | 88.69% | 548 | 8.436% | 22.74% | 21.62% | 113.9909003 | 108.3385857 |  | 0 |  | 1960.18 | 0
4 | 1 | Георги Томов | 11268 | 0 | 14132 | 0.8 | 4.9 | 14908 | 5.5 | 16531 | 7.5% | 15291 | 61.1% | 9342.801 | 30.6% | 4679.046 | 8.3% | 23.13% | 1269.153 | 23% | 3516.93 | 49.6% | 7584.336 | 42% | 6422.22 | 0.248% | 37.92168 | 0.245% | 37.46295 | 0.27% | 0.031% | 4.74021 | 21.88% | 35.2268 | 87.47% | 88.64% | 175 | 8% | 22.7% | 22.2% | 36.547 | 35.742 | 1.6 |  | 2135.18
| 2 | Иванка Копаранска | 20112 | 3 | 18796 | 0.9 | 5.1 | 19890 | 4.7 | 16522 | 7.4% | 15299 | 55.4% | 8475.646 | 34.1% | 5216.959 | 10.5% | 23.88% | 1606.395 | 23.4% | 3579.966 | 49.2% | 7527.108 | 42% | 6425.58 | 0.253% | 38.70647 | 0.248% | 37.94152 | 0.2725% | 0.03% | 4.5897 | 22.53% | 34.4645916 | 88.02% | 89.1% | 167 | 8.4% | 24.25% | 23.73% | 37.09571 | 36.3002556 | 1.6 |  | 2302.18
| 3 | Цвета Владова | 18500 | 1 | 19758 | 0.4 | 5.3 | 20303 | 3.6 | 16464 | 7.6% | 15213 | 61.5% | 9355.995 | 29.4% | 4472.622 | 9.1% | 23.73% | 1384.383 | 22.6% | 3438.138 | 49% | 7454.37 | 43% | 6541.59 | 0.249% | 37.88037 | 0.243% | 36.96759 | 0.2826% | 0.03% | 4.5639 | 21.36% | 35.4140256 | 87.78% | 89.5% | 181 | 8.4% | 23.18% | 22.39% | 38.4315128 | 37.1217244 | 1.6 |  | 2483.18
| Общо |  | 49880 |  | 52686 |  |  | 55101 |  | 49517 | 7.5% | 45803 | 59.33% | 27174.442 | 31.37% | 14368.627 | 9.301% |  | 4259.931 | 23% | 10535.034 | 49.27% | 22565.814 | 42.33% | 19389.39 | 0.25% | 114.50852 | 0.2453% | 112.37206 | 0.275% | 0.03033% | 13.89381 | 21.92% | 105.1054172 | 87.76% | 89.09% | 523 | 8.266% | 23.38% | 22.77% | 112.0742228 | 109.16398 |  | 0 |  | 2483.18 | 0
5 | 1 | Георги Томов | 6315 | 0 | 12795 | 0.4 | 4.5 | 13838 | 4.9 | 15829 | 7.1% | 14705 | 66.2% | 9734.71 | 27.1% | 3985.055 | 6.7% | 23.64% | 985.235 | 22% | 3235.1 | 49.6% | 7293.68 | 41% | 6029.05 | 0.255% | 37.49775 | 0.239% | 35.14495 | 0.2578% | 0.029% | 4.26445 | 21.74% | 31.931712 | 87.98% | 88.86% | 160 | 8.2% | 22.91% | 22.57% | 33.650208 | 33.150816 | 1.6 | 1007.62 | 1635.56
| 2 | Николинка Мутафова | 20505 | 5 | 18447 | 0.7 | 5.3 | 19076 | 4.5 | 16293 | 7.9% | 15006 | 69.4% | 10414.164 | 25.4% | 3811.524 | 5.2% | 23.09% | 780.312 | 20.5% | 3076.23 | 52.6% | 7893.156 | 40% | 6002.4 | 0.265% | 39.7659 | 0.242% | 36.31452 | 0.2835% | 0.029% | 4.35174 | 21.54% | 34.9613586 | 88.14% | 89.88% | 177 | 8.3% | 23.53% | 22.84% | 38.1913077 | 37.0713756 | 1.6 |  | 1812.56
| 3 | Цвета Владова | 19000 | 4 | 18620 | 0.5 | 4 | 19751 | 3.3 | 16219 | 8% | 14921 | 57.1% | 8519.891 | 39.1% | 5834.111 | 3.8% | 23.65% | 566.998 | 21.7% | 3237.857 | 49.8% | 7430.658 | 42% | 6266.82 | 0.256% | 38.19776 | 0.244% | 36.40724 | 0.2947% | 0.03% | 4.4763 | 21.53% | 35.45991 | 87.83% | 89.93% | 180 | 8.5% | 23.98% | 23.07% | 39.49506 | 37.99629 | 1.6 |  | 1992.56
| Общо |  | 45820 |  | 49862 |  |  | 52665 |  | 48341 | 7.672% | 44632 | 64.23% | 28668.765 | 30.54% | 13630.69 | 5.226% |  | 2332.545 | 21.4% | 9549.187 | 50.68% | 22617.494 | 41% | 18298.27 | 0.2587% | 115.46141 | 0.2417% | 107.86671 | 0.2788% | 0.02934% | 13.09249 | 21.6% | 102.3529806 | 87.98% | 89.59% | 517 | 8.339% | 23.48% | 22.83% | 111.3365757 | 108.2184816 |  | 1007.62 |  | 1992.56 | 0
6 | 1 | Юлияна Цветкова | 16598 | 0 | 14220 | 0.4 | 4.4 | 15066 | 4.3 | 15986 | 7.2% | 14835 | 57.9% | 8589.465 | 32.7% | 4851.045 | 9.4% | 24.29% | 1394.49 | 22.5% | 3337.875 | 50% | 7417.5 | 40% | 5934 | 0.272% | 40.3512 | 0.251% | 37.23585 | 0.2801% | 0.031% | 4.59885 | 21.69% | 35.684388 | 87.77% | 89.05% | 180 | 8.6% | 22.46% | 22.28% | 36.951192 | 36.655056 | 1.6 |  | 2172.56
| 2 | Димитър Цончев | 19802 | 4 | 20888 | 0.5 | 4.8 | 21656 | 2.4 | 15926 | 7.3% | 14763 | 63.2% | 9330.216 | 26.3% | 3882.669 | 10.5% | 23.77% | 1550.115 | 22.3% | 3292.149 | 50.6% | 7470.078 | 40% | 5905.2 | 0.273% | 40.30299 | 0.258% | 38.08854 | 0.2785% | 0.032% | 4.72416 | 21.27% | 34.3280784 | 87.73% | 88.64% | 176 | 8.3% | 22.55% | 22.36% | 36.393896 | 36.0872512 | 1.6 |  | 2348.56
| 3 | Цвета Владова | 21555 | 1 | 19042 | 0.5 | 3.9 | 19480 | 2 | 16206 | 7.1% | 15055 | 57.6% | 8671.68 | 30.2% | 4546.61 | 12.2% | 24.25% | 1836.71 | 22.1% | 3327.155 | 51.1% | 7693.105 | 40% | 6022 | 0.269% | 40.49795 | 0.257% | 38.69135 | 0.2743% | 0.032% | 4.8176 | 21.84% | 34.9713 | 87.68% | 88.46% | 175 | 8.5% | 22.78% | 22.75% | 36.476475 | 36.4284375 | 1.6 |  | 2523.56
| Общо |  | 57955 |  | 54150 |  |  | 56202 |  | 48118 | 7.199% | 44653 | 59.55% | 26591.361 | 29.74% | 13280.324 | 10.71% |  | 4781.315 | 22.3% | 9957.179 | 50.57% | 22580.683 | 40% | 17861.2 | 0.2713% | 121.15214 | 0.2553% | 114.01574 | 0.2776% | 0.03167% | 14.14061 | 21.6% | 104.9837664 | 87.73% | 88.72% | 531 | 8.468% | 22.6% | 22.46% | 109.821563 | 109.1707447 |  | 0 |  | 2523.56 | 0
7 | 1 | Иванка Копаранска | 5169 | 0 | 9630 | 0.9 | 4.7 | 10465 | 4.2 | 15955 | 6.8% | 14870 | 53.1% | 7895.97 | 39.2% | 5829.04 | 7.7% | 24.17% | 1144.99 | 24% | 3568.8 | 49.4% | 7345.78 | 41% | 6096.7 | 0.273% | 40.5951 | 0.257% | 38.2159 | 0.2859% | 0.032% | 4.7584 | 21.9% | 35.067375 | 87.68% | 88.93% | 175 | 8.5% | 23.58% | 23.55% | 37.757475 | 37.7094375 | 1.6 | 1004.62 | 1693.94
| 2 | Димитър Цончев | 19300 | 3 | 17414 | 1.9 | 5 | 18036 | 4 | 16007 | 8.3% | 14678 | 54.6% | 8014.188 | 33.4% | 4902.452 | 12% | 23.36% | 1761.36 | 22.1% | 3243.838 | 50.8% | 7456.424 | 41% | 6017.98 | 0.276% | 40.51128 | 0.259% | 38.01602 | 0.2793% | 0.033% | 4.84374 | 21.56% | 34.2506472 | 87.39% | 88.31% | 174 | 8.7% | 22.76% | 22.75% | 36.1569912 | 36.141105 | 1.58 |  | 1867.94
| 3 | Николинка Мутафова | 20831 | 1 | 16536 | 0.4 | 5.4 | 17806 | 3.5 | 16074 | 7.1% | 14933 | 53.3% | 7959.289 | 38.4% | 5734.272 | 8.3% | 23.4% | 1239.439 | 23% | 3434.59 | 50.1% | 7481.433 | 40% | 5973.2 | 0.267% | 39.87111 | 0.254% | 37.92982 | 0.2813% | 0.032% | 4.77856 | 21.51% | 35.0716248 | 87.53% | 88.75% | 178 | 8.4% | 22.83% | 22.91% | 37.2238584 | 37.3542968 | 1.55 |  | 2045.94
| Общо |  | 45300 |  | 43580 |  |  | 46307 |  | 48036 | 7.4% | 44481 | 53.66% | 23869.447 | 37.02% | 16465.764 | 9.32% |  | 4145.789 | 23.04% | 10247.228 | 50.1% | 22283.637 | 40.66% | 18087.88 | 0.272% | 120.97749 | 0.2567% | 114.16174 | 0.2822% | 0.03233% | 14.3807 | 21.66% | 104.389647 | 87.53% | 88.67% | 527 | 8.532% | 23.06% | 23.07% | 111.1383246 | 111.2048393 |  | 1004.62 |  | 2045.94 | 0
8 | 1 | Иванка Копаранска | 1428 | 1 | 14515 | 0.6 | 6.6 | 14898 | 3.9 | 15876 | 7.5% | 14685 | 62.8% | 9222.18 | 29.2% | 4288.02 | 8% | 21.89% | 1174.8 | 22.2% | 3260.07 | 50.4% | 7401.24 | 41% | 6020.85 | 0.27% | 39.6495 | 0.256% | 37.5936 | 0.2726% | 0.031% | 4.55235 | 21.7% | 33.320784 | 88.02% | 88.75% | 168 | 8.6% | 23.11% | 22.52% | 35.4858672 | 34.5799104 | 1.6 | 1013.54 | 1200.4
| 2 | Димитър Цончев | 19400 | 5 | 16506 | 0.9 | 5.9 | 17391 | 3.7 | 16143 | 6.9% | 15029 | 52% | 7815.08 | 35.3% | 5305.237 | 12.7% | 23.35% | 1908.683 | 22.8% | 3426.612 | 50.5% | 7589.645 | 42% | 6312.18 | 0.266% | 39.97714 | 0.259% | 38.92511 | 0.2844% | 0.03% | 4.5087 | 21.64% | 36.3932864 | 88.54% | 89.57% | 184 | 8.6% | 22.73% | 22.75% | 38.2264048 | 38.26004 | 1.6 |  | 1384.4
| 3 | Николинка Мутафова | 21272 | 1 | 17617 | 0.6 | 6.5 | 18505 | 2.5 | 16078 | 6.6% | 15017 | 58.8% | 8829.996 | 36.2% | 5436.154 | 5% |  | 750.85 | 23.3% | 3498.961 | 49.5% | 7433.415 | 41% | 6156.97 | 0.257% | 38.59369 | 0.251% | 37.69267 | 0.2717% | 0.029% | 4.35493 | 21.59% | 34.9660845 | 88.57% | 89.44% | 177 | 8.5% | 22.5% | 22.53% | 36.439875 | 36.4884615 | 1.55 |  | 1561.4
| Общо |  | 42100 |  | 48638 |  |  | 50794 |  | 48097 | 6.998% | 44731 | 57.83% | 25867.256 | 33.6% | 15029.411 | 8.572% |  | 3834.333 | 22.77% | 10185.643 | 50.13% | 22424.3 | 41.34% | 18490 | 0.2643% | 118.22033 | 0.2553% | 114.21138 | 0.2762% | 0.03% | 13.41598 | 21.64% | 104.6801549 | 88.38% | 89.26% | 529 | 8.567% | 22.78% | 22.6% | 110.152147 | 109.3284119 |  | 1013.54 |  | 1561.4 | 0
9 | 1 | Иванка Копаранска | 6187 | 0 | 9248 | 0.6 | 6.4 | 9516 | 4.9 | 15684 | 7.3% | 14539 | 52.5% | 7632.975 | 38.3% | 5568.437 | 9.2% |  | 1337.588 | 22.9% | 3329.431 | 49.3% | 7167.727 | 41% | 5960.99 | 0.25% | 36.3475 | 0.249% | 36.20211 | 0.2762% | 0.029% | 4.21631 | 21.67% | 34.104246 | 88.47% | 89.62% | 172 | 8.5% | 22.84% | 22.53% | 35.945592 | 35.457714 | 1.6 | 502.6 | 1228.2 | 2.6
| 2 | Димитър Цончев | 19200 | 4 | 19165 | 1 | 7 | 19635 | 3.6 | 15743 | 7% | 14641 | 53.4% | 7818.294 | 32.8% | 4802.248 | 13.8% |  | 2020.458 | 21.5% | 3147.815 | 51.4% | 7525.474 | 42% | 6149.22 | 0.256% | 37.48096 | 0.255% | 37.33455 | 0.2572% | 0.03% | 4.3923 | 21.4% | 32.557318 | 88.36% | 88.46% | 167 | 8.9% | 21.86% | 22.71% | 33.2571482 | 34.5503127 | 1.65 |  | 1395.2
| 3 | Николинка Мутафова | 17813 | 2 | 17420 | 0.3 | 4.9 | 18552 | 2.9 | 15980 | 7.5% | 14782 | 66% | 9756.12 | 23.4% | 3458.988 | 10.6% |  | 1566.892 | 21.6% | 3192.912 | 51.3% | 7583.166 | 41% | 6060.62 | 0.261% | 38.58102 | 0.265% | 39.1723 | 0.2812% | 0.031% | 4.58242 | 21.43% | 35.4137179 | 88.43% | 89.1% | 181 | 8.7% | 22.38% | 22.2% | 36.9836214 | 36.686166 | 1.6 |  | 1576.2
| Общо |  | 43200 |  | 45833 |  |  | 47703 |  | 47407 | 7.268% | 43962 | 57.34% | 25207.389 | 31.46% | 13829.673 | 11.2% |  | 4924.938 | 22% | 9670.158 | 50.67% | 22276.367 | 41.33% | 18170.83 | 0.2557% | 112.40948 | 0.2564% | 112.70896 | 0.2715% | 0.03001% | 13.19103 | 21.5% | 102.0752819 | 88.42% | 89.07% | 520 | 8.698% | 22.36% | 22.48% | 106.1863616 | 106.6941927 |  | 502.6 |  | 1576.2 | 0
10 | 1 | Иванка Копаранска | 15537 | 2 | 18927 | 0.6 | 6.3 | 19734 | 2 | 16094 | 7.4% | 14903 | 63.4% | 9448.502 | 28.9% | 4306.967 | 7.7% |  | 1147.531 | 22% | 3278.66 | 50.9% | 7585.627 | 41% | 6110.23 | 0.269% | 40.08907 | 0.274% | 40.83422 | 0.2827% | 0.031% | 4.61993 | 21.57% | 36.1573596 | 88.81% | 89.16% | 183 | 8.4% | 22.38% | 22.14% | 37.5151464 | 37.1128392 | 1.55 |  | 1759.2
| 2 | Цвета Владова | 19700 | 4 | 18714 | 0.5 | 5.4 | 18831 | 1.6 | 16286 | 8% | 14983 | 55.3% | 8285.599 | 34% | 5094.22 | 10.7% |  | 1603.181 | 21.4% | 3206.362 | 49.7% | 7446.551 | 42% | 6292.86 | 0.272% | 40.75376 | 0.279% | 41.80257 | 0.2955% | 0.032% | 4.79456 | 21.9% | 37.11174 | 88.66% | 89.29% | 185 | 8.4% | 23.3% | 23.09% | 39.48418 | 39.128314 | 1.55 |  | 1944.2
| 3 | Георги Томов | 17100 | 3 | 17552 | 0.2 | 4.1 | 18590 | 1.2 | 16275 | 7.5% | 15054 | 62.5% | 9408.75 | 22% | 3311.88 | 15.5% |  | 2333.37 | 22.1% | 3326.934 | 49% | 7376.46 | 41% | 6172.14 | 0.269% | 40.49526 | 0.274% | 41.24796 | 0.2858% | 0.032% | 4.81728 | 21.74% | 36.2827556 | 88.45% | 88.93% | 182 | 8.3% | 22.89% | 22.98% | 38.2020366 | 38.3522412 | 1.6 |  | 2126.2
| Общо |  | 52337 |  | 55193 |  |  | 57155 |  | 48655 | 7.634% | 44940 | 60.4% | 27142.851 | 28.29% | 12713.067 | 11.31% |  | 5084.082 | 21.83% | 9811.956 | 49.86% | 22408.638 | 41.33% | 18575.23 | 0.27% | 121.33809 | 0.2757% | 123.88475 | 0.288% | 0.03167% | 14.23177 | 21.74% | 109.5518552 | 88.64% | 89.13% | 550 | 8.367% | 22.86% | 22.74% | 115.201363 | 114.5933944 |  | 0 |  | 2126.2 | 0
11 | 1 | Димитър Цончев | 14637 | 0 | 13900 | 0.5 | 5.7 | 14376 | 3.5 | 16214 | 8% | 14917 | 68.7% | 10247.979 | 22.1% | 3296.657 | 9.2% | 24.07% | 1372.364 | 22.1% | 3296.657 | 50% | 7458.5 | 40% | 5966.8 | 0.269% | 40.12673 | 0.269% | 40.12673 | 0.2828% | 0.032% | 4.77344 | 21.83% | 35.7151898 | 88.23% | 88.81% | 179 | 8.6% | 22.87% | 22.98% | 37.4166922 | 37.5966588 | 1.55 |  | 2305.2
| 2 | Цвета Владова | 19826 | 2 | 17387 | 0.4 | 4.7 | 17694 | 2.1 | 16174 | 7.7% | 14929 | 73.9% | 11032.531 | 21.7% | 3239.593 | 4.4% | 26.2% | 656.876 | 24.1% | 3597.889 | 49.2% | 7345.068 | 39% | 5822.31 | 0.271% | 40.45759 | 0.264% | 39.41256 | 0.2718% | 0.032% | 4.77728 | 21.41% | 33.7318832 | 88.01% | 88.35% | 172 | 8.4% | 22.72% | 22.7% | 35.7958144 | 35.764304 | 1.58 |  | 2477.2
| 3 | Георги Томов | 16300 | 1 | 16790 | 0.5 | 4.7 | 18051 | 1.9 | 16115 | 7.7% | 14874 | 45.6% | 6782.544 | 35.9% | 5339.766 | 18.5% | 25.14% | 2751.69 | 23% | 3421.02 | 51.1% | 7600.614 | 40% | 5949.6 | 0.266% | 39.56484 | 0.264% | 39.26736 | 0.278% | 0.034% | 5.05716 | 21.35% | 34.344464 | 87.26% | 87.9% | 176 | 8.6% | 22.56% | 22.84% | 36.2909184 | 36.7413376 | 1.6 |  | 2653.2
| Общо |  | 50763 |  | 48077 |  |  | 50121 |  | 48503 | 7.8% | 44720 | 62.75% | 28063.054 | 26.56% | 11876.016 | 10.69% |  | 4780.93 | 23.07% | 10315.566 | 50.1% | 22404.182 | 39.67% | 17738.71 | 0.2687% | 120.14916 | 0.2657% | 118.80665 | 0.2775% | 0.03266% | 14.60788 | 21.53% | 103.791537 | 87.84% | 88.36% | 527 | 8.535% | 22.72% | 22.84% | 109.503425 | 110.1023004 |  | 0 |  | 2653.2 | 0
12 | 1 | Юлияна Цветкова | 5574 | 0 | 10592 | 0.5 | 5.1 | 11123 | 3.8 | 15939 | 7.8% | 14696 | 55.7% | 8185.672 | 31.8% | 4673.328 | 12.5% | 25.17% | 1837 | 22.3% | 3277.208 | 51.1% | 7509.656 | 40% | 5878.4 | 0.259% | 38.06264 | 0.265% | 38.9444 | 0.2504% | 0.034% | 4.99664 | 21.74% | 31.4638672 | 87.31% | 86.55% | 158 | 8.4% | 21.97% | 22.2% | 31.7967416 | 32.129616 | 1.5 | 961.92 | 1849.28
| 2 | Цвета Владова | 21126 | 3 | 18725 | 0.5 | 5.1 | 18911 | 2.7 | 15726 | 7.4% | 14562 | 51% | 7426.62 | 40.2% | 5853.924 | 8.8% | 26.24% | 1281.456 | 23.3% | 3392.946 | 50.1% | 7295.562 | 41% | 5970.42 | 0.268% | 39.02616 | 0.263% | 38.29806 | 0.274% | 0.033% | 4.80546 | 21.64% | 31.5861768 | 87.59% | 88.08% | 159 | 8.2% | 24.04% | 24.07% | 35.0892648 | 35.1330534 | 1.5 |  | 2008.28
| 3 | Георги Томов | 17700 | 2 | 17024 | 0.5 | 5.3 | 17906 | 2.1 | 15769 | 7.3% | 14618 | 49.3% | 7206.674 | 34% | 4970.12 | 16.7% | 26.02% | 2441.206 | 23.1% | 3376.758 | 50% | 7309 | 40% | 5847.2 | 0.257% | 37.56826 | 0.257% | 37.56826 | 0.264% | 0.033% | 4.82394 | 20.79% | 32.0282424 | 87.3% | 87.63% | 168 | 8.3% | 21.92% | 22.37% | 33.7690752 | 34.4623272 | 1.6 |  | 2176.28
| Общо |  | 44400 |  | 46341 |  |  | 47940 |  | 47434 | 7.501% | 43876 | 52.01% | 22818.966 | 35.32% | 15497.372 | 12.67% |  | 5559.662 | 22.9% | 10046.912 | 50.4% | 22114.218 | 40.33% | 17696.02 | 0.2613% | 114.65706 | 0.2617% | 114.81072 | 0.2627% | 0.03334% | 14.62604 | 21.39% | 95.0782864 | 87.4% | 87.44% | 485 | 8.3% | 22.64% | 22.88% | 100.6550816 | 101.7249966 |  | 961.92 |  | 2176.28 | 0
13 | 1 | Цвета Владова | 5300 | 0 | 12296 | 0.3 | 5.2 | 12855 | 3.6 | 15600 | 7.5% | 14430 | 44% | 6349.2 | 43.8% | 6320.34 | 12.2% | 25.17% | 1760.46 | 23.2% | 3347.76 | 49.8% | 7186.14 | 42% | 6060.6 | 0.278% | 40.1154 | 0.263% | 37.9509 | 0.2816% | 0.032% | 4.6176 | 22.2% | 34.366488 | 87.96% | 88.76% | 169 | 8.4% | 23.27% | 23.23% | 36.0228908 | 35.9609692 | 1.58 | 1032.84 | 1312.44
| 2 | Николинка Мутафова | 19025 | 5 | 17120 | 0.4 | 5 | 17679 | 2.5 | 15237 | 6.5% | 14247 | 44.6% | 6354.162 | 54.3% | 7736.121 | 1.1% | 25.26% | 156.717 | 22% | 3134.34 | 51.5% | 7337.205 | 41% | 5841.27 | 0.273% | 38.89431 | 0.263% | 37.46961 | 0.264% | 0.031% | 4.41657 | 21.83% | 31.3256134 | 88.34% | 88.37% | 157 | 8.6% | 23.13% | 23.19% | 33.1910874 | 33.2771862 | 1.55 |  | 1469.44
| 3 | Иванка Копаранска | 19500 | 1 | 15691 | 0.4 | 4.9 | 16819 | 2.7 | 15425 | 6.9% | 14361 | 42.2% | 6060.342 | 52.6% | 7553.886 | 5.2% | 25.38% | 746.772 | 24% | 3446.64 | 49.2% | 7065.612 | 42% | 6031.62 | 0.271% | 38.91831 | 0.269% | 38.63109 | 0.277% | 0.032% | 4.59552 | 21.91% | 32.4416988 | 88.23% | 88.57% | 162 | 8.6% | 23.76% | 23.3% | 35.1809568 | 34.499844 | 1.6 |  | 1631.44
| Общо |  | 43825 |  | 45107 |  |  | 47353 |  | 46262 | 6.971% | 43038 | 43.6% | 18763.704 | 50.21% | 21610.347 | 6.19% |  | 2663.949 | 23.07% | 9928.74 | 50.16% | 21588.957 | 41.67% | 17933.49 | 0.274% | 117.92802 | 0.265% | 114.0516 | 0.2742% | 0.03167% | 13.62969 | 21.98% | 98.1338002 | 88.18% | 88.57% | 488 | 8.531% | 23.39% | 23.24% | 104.394935 | 103.7379994 |  | 1032.84 |  | 1631.44 | 0
14 | 1 | Юлияна Цветкова | 4700 | 1 | 10906 | 0.5 | 5.3 | 10972 | 4.5 | 15834 | 7.7% | 14615 | 52.1% | 7614.415 | 29.3% | 4282.195 | 18.6% | 24.68% | 2718.39 | 23.2% | 3390.68 | 49.7% | 7263.655 | 42% | 6138.3 | 0.273% | 39.89895 | 0.277% | 40.48355 | 0.2965% | 0.035% | 5.11525 | 21.47% | 34.5375008 | 87.51% | 88.33% | 176 | 8.6% | 23.76% | 23.59% | 38.2212864 | 37.9478176 | 1.55 | 1034.7 | 772.74
| 2 | Николинка Мутафова | 21870 | 4 | 18567 | 0.8 | 3.5 | 19265 | 3.5 | 15995 | 7.4% | 14811 | 55% | 8146.05 | 30.8% | 4561.788 | 14.2% | 23.54% | 2103.162 | 23.3% | 3450.963 | 49.3% | 7301.823 | 42% | 6220.62 | 0.269% | 39.84159 | 0.285% | 42.21135 | 0.2737% | 0.035% | 5.18385 | 21.51% | 34.0004268 | 87.86% | 87.35% | 172 | 8.1% | 22.37% | 22.93% | 35.3598116 | 36.2449924 | 1.6 |  | 944.74
| 3 | Иванка Копаранска | 15700 | 4 | 18768 | 0.5 | 4.3 | 19137 | 2.7 | 16170 | 7.5% | 14957 | 55.9% | 8360.963 | 35.5% | 5309.735 | 8.6% | 25.75% | 1286.302 | 22.7% | 3395.239 | 50.9% | 7613.113 | 42% | 6281.94 | 0.259% | 38.73863 | 0.278% | 41.58046 | 0.2687% | 0.035% | 5.23495 | 21.26% | 33.5686896 | 87.55% | 87.11% | 172 | 8.2% | 22.14% | 22.7% | 34.9581744 | 35.842392 | 1.6 |  | 1116.74
| Общо |  | 42270 |  | 48241 |  |  | 49374 |  | 47999 | 7.533% | 44383 | 54.35% | 24121.428 | 31.89% | 14153.718 | 13.76% |  | 6107.854 | 23.06% | 10236.882 | 49.97% | 22178.591 | 42% | 18640.86 | 0.2669% | 118.47917 | 0.28% | 124.27536 | 0.2796% | 0.035% | 15.53405 | 21.41% | 102.1066172 | 87.64% | 87.61% | 520 | 8.302% | 22.75% | 23.07% | 108.5392724 | 110.035202 |  | 1034.7 |  | 1116.74 | 0
15 | 1 | Цвета Владова | 5845 | 3 | 11232 | 0.2 | 3.8 | 11755 | 4.3 | 16160 | 7.7% | 14916 | 47.9% | 7144.764 | 43.7% | 6518.292 | 8.4% | 25.05% | 1252.944 | 22.6% | 3371.016 | 50.9% | 7592.244 | 42% | 6264.72 | 0.26% | 38.7816 | 0.267% | 39.82572 | 0.2783% | 0.035% | 5.2206 | 21.4% | 33.25132 | 87.03% | 87.56% | 170 | 8.6% | 23.36% | 23.57% | 36.296768 | 36.623066 | 1.58 | 1007.48 | 309.22 | 29.96
| 2 | Николинка Мутафова | 18258 | 8 | 18565 | 0.6 | 3.2 | 18844 | 3.8 | 16324 | 7.5% | 15100 | 45.1% | 6810.1 | 50.2% | 7580.2 | 4.7% | 23.18% | 709.7 | 20.7% | 3125.7 | 52.1% | 7867.1 | 40% | 6040 | 0.263% | 39.713 | 0.268% | 40.468 | 0.2535% | 0.034% | 5.134 | 21.15% | 32.3888985 | 87.45% | 86.72% | 167 | 8.3% | 21.64% | 22.25% | 33.1392796 | 34.0734275 | 1.6 |  | 476.22
| 3 | Иванка Копаранска | 18747 | 5 | 18193 | 0.5 | 4.9 | 19013 | 2.9 | 16244 | 7.3% | 15058 | 58.1% | 8748.698 | 32.1% | 4833.618 | 9.8% | 24.62% | 1475.684 | 21.8% | 3282.644 | 51.8% | 7800.044 | 40% | 6023.2 | 0.268% | 40.35544 | 0.273% | 41.10834 | 0.2674% | 0.035% | 5.2703 | 20.76% | 33.35094 | 87.33% | 87.05% | 175 | 8.2% | 21.78% | 22.52% | 34.98957 | 36.17838 | 1.55 |  | 651.22
| Общо |  | 42850 |  | 47990 |  |  | 49612 |  | 48728 | 7.5% | 45074 | 50.37% | 22703.562 | 42% | 18932.11 | 7.628% |  | 3438.328 | 21.7% | 9779.36 | 51.6% | 23259.388 | 40.66% | 18327.92 | 0.2637% | 118.85004 | 0.2693% | 121.40206 | 0.2663% | 0.03466% | 15.6249 | 21.1% | 98.9911585 | 87.27% | 87.12% | 512 | 8.365% | 22.26% | 22.78% | 104.4256176 | 106.8748735 |  | 1007.48 |  | 651.22 | 0
16 | 1 | Цвета Владова | 5023 | 5 | 12690 | 0.4 | 4 | 13500 | 3.9 | 16001 | 8.4% | 14657 | 47.9% | 7020.703 | 48.9% | 7167.273 | 3.2% | 25.35% | 469.024 | 22.6% | 3312.482 | 51% | 7475.07 | 40% | 5862.8 | 0.275% | 40.30675 | 0.271% | 39.72047 | 0.271% | 0.03% | 4.3971 | 21.9% | 33.701472 | 89.05% | 89.04% | 168 | 8.4% | 22.95% | 23.16% | 35.317296 | 35.6404608 | 1.58 | 505.9 | 325.64 | 12.32
| 2 | Георги Томов | 17600 | 10 | 17952 | 0.3 | 4.8 | 17950 | 3.6 | 16218 | 8.5% | 14839 | 60% | 8903.4 | 29.8% | 4422.022 | 10.2% | 26.35% | 1513.578 | 23% | 3412.97 | 51.1% | 7582.729 | 40% | 5935.6 | 0.266% | 39.47174 | 0.265% | 39.32335 | 0.267% | 0.036% | 5.34204 | 21% | 32.05398 | 86.56% | 86.66% | 167 | 8.6% | 22.46% | 23.19% | 34.2824948 | 35.3967522 | 1.6 |  | 492.64
| 3 | Димитър Цончев | 18877 | 6 | 16554 | 0.7 | 4.8 | 17261 | 3.6 | 16152 | 7.8% | 14892 | 60.4% | 8994.768 | 31.9% | 4750.548 | 7.7% | 23.47% | 1146.684 | 23.9% | 3559.188 | 49.5% | 7371.54 | 41% | 6105.72 | 0.264% | 39.31488 | 0.266% | 39.61272 | 0.2575% | 0.034% | 5.06328 | 20.97% | 33.3498492 | 87.36% | 86.94% | 174 | 8.6% | 20.93% | 21.39% | 33.2862348 | 34.0178004 | 1.6 |  | 666.64
| Общо |  | 41500 |  | 47196 |  |  | 48711 |  | 48371 | 8.233% | 44388 | 56.14% | 24918.871 | 36.81% | 16339.843 | 7.05% |  | 3129.286 | 23.17% | 10284.64 | 50.53% | 22429.339 | 40.34% | 17904.12 | 0.2683% | 119.09337 | 0.2673% | 118.65654 | 0.2651% | 0.03335% | 14.80242 | 21.29% | 99.1053012 | 87.66% | 87.55% | 509 | 8.534% | 22.11% | 22.58% | 102.8860256 | 105.0550134 |  | 505.9 |  | 666.64 | 0
17 | 1 | Цвета Владова | 17169 | 3 | 16608 | 0.6 | 6 | 16748 | 3 | 15972 | 6.3% | 14966 | 63.4% | 9488.444 | 32.3% | 4834.018 | 4.3% | 25.61% | 643.538 | 23.8% | 3561.908 | 50.2% | 7512.932 | 40% | 5986.4 | 0.26% | 38.9116 | 0.253% | 37.86398 | 0.2546% | 0.034% | 5.08844 | 21.52% | 31.0774624 | 86.7% | 86.77% | 158 | 8.6% | 22.86% | 23.16% | 33.0125832 | 33.4458192 | 1.55 |  | 824.64
| 2 | Георги Томов | 18300 | 6 | 15845 | 0.6 | 5.6 | 16913 | 3 | 15694 | 7.4% | 14533 | 59.8% | 8690.734 | 32.3% | 4694.159 | 7.9% | 25.07% | 1148.107 | 24.2% | 3516.986 | 49.3% | 7164.769 | 42% | 6103.86 | 0.244% | 35.46052 | 0.234% | 34.00722 | 0.2551% | 0.033% | 4.79589 | 21.62% | 30.3648576 | 86.03% | 87.19% | 154 | 8.8% | 22.98% | 23.66% | 32.2749504 | 33.2299968 | 1.55 |  | 978.64
| 3 | Димитър Цончев | 15631 | 5 | 16497 | 1.4 | 6.1 | 16907 | 3.2 | 15777 | 8.2% | 14483 | 58.7% | 8501.521 | 32.4% | 4692.492 | 8.9% | 24.23% | 1288.987 | 23.8% | 3446.954 | 50% | 7241.5 | 41% | 5938.03 | 0.244% | 35.33852 | 0.241% | 34.90403 | 0.2423% | 0.034% | 4.92422 | 20.74% | 29.034963 | 86.03% | 86.1% | 153 | 8.5% | 21.55% | 22.35% | 30.1689225 | 31.2888825 | 1.58 |  | 1131.64
| Общо |  | 51100 |  | 48950 |  |  | 50568 |  | 47443 | 7.296% | 43982 | 60.66% | 26680.699 | 32.33% | 14220.669 | 7.004% |  | 3080.632 | 23.93% | 10525.848 | 49.84% | 21919.201 | 40.99% | 18028.29 | 0.2494% | 109.71064 | 0.2428% | 106.77523 | 0.2507% | 0.03367% | 14.80855 | 21.29% | 90.477283 | 86.27% | 86.7% | 465 | 8.633% | 22.46% | 23.06% | 95.4564561 | 97.9646985 |  | 0 |  | 1131.64 | 0
18 | 1 | Николинка Мутафова | 15794 | 1 | 13838 | 0.7 | 6.5 | 14031 | 3.5 | 15781 | 8% | 14519 | 59.9% | 8696.881 | 37% | 5372.03 | 3.1% | 24.12% | 450.089 | 23% | 3339.37 | 50.4% | 7317.576 | 40% | 5807.6 | 0.251% | 36.44269 | 0.246% | 35.71674 | 0.2519% | 0.036% | 5.22684 | 21.11% | 30.7118835 | 85.51% | 85.85% | 159 | 8.5% | 21.55% | 22.37% | 31.3520175 | 32.5449945 | 1.55 |  | 1290.64
| 2 | Георги Томов | 19300 | 1 | 13594 | 0.8 | 4.8 | 14307 | 4 | 15391 | 7.7% | 14206 | 56% | 7955.36 | 40.1% | 5696.606 | 3.9% | 23.46% | 554.034 | 23.8% | 3381.028 | 49.7% | 7060.382 | 42% | 5966.52 | 0.247% | 35.08882 | 0.245% | 34.8047 | 0.2488% | 0.035% | 4.9721 | 21.15% | 28.610028 | 85.86% | 86.07% | 148 | 8.6% | 22.45% | 23.18% | 30.368564 | 31.3560496 | 1.6 |  | 1438.64
| 3 | Димитър Цончев | 15700 | 0 | 15675 | 1.2 | 7.3 | 16459 | 3.8 | 15402 | 8% | 14170 | 39.3% | 5568.81 | 46.9% | 6645.73 | 13.8% | 23.23% | 1955.46 | 22.3% | 3159.91 | 50.8% | 7198.36 | 42% | 5951.4 | 0.259% | 36.7003 | 0.26% | 36.842 | 0.2632% | 0.035% | 4.9595 | 20.95% | 29.997048 | 86.68% | 86.83% | 157 | 8.8% | 22.58% | 22.93% | 32.3309472 | 32.8320912 | 1.58 |  | 1595.64
| Общо |  | 50794 |  | 43107 |  |  | 44797 |  | 46574 | 7.901% | 42895 | 51.8% | 22221.051 | 41.3% | 17714.366 | 6.9% |  | 2959.583 | 23.03% | 9880.308 | 50.3% | 21576.318 | 41.32% | 17725.52 | 0.2523% | 108.23181 | 0.2503% | 107.36344 | 0.2546% | 0.03534% | 15.15844 | 21.07% | 89.3189595 | 86.03% | 86.26% | 464 | 8.633% | 22.19% | 22.82% | 94.0515287 | 96.7331353 |  | 0 |  | 1595.64 | 0
19 | 1 | Юлияна Цветкова | 5224 | 0 | 12683 | 0.4 | 4.4 | 13705 | 4 | 14931 | 7.5% | 13811 | 51.4% | 7098.854 | 22% | 3038.42 | 26.6% | 24.19% | 3673.726 | 22.4% | 3093.664 | 51.5% | 7112.665 | 43% | 5938.73 | 0.27% | 37.2897 | 0.263% | 36.32293 | 0.2524% | 0.034% | 4.69574 | 20.72% | 29.6351944 | 87.22% | 86.67% | 157 | 8.9% | 21.09% | 21.7% | 30.1643943 | 31.036859 | 1.6 | 1017.54 | 735.1
| 2 | Николинка Мутафова | 19332 | 4 | 18231 | 0.9 | 4.8 | 18108 | 3.5 | 15254 | 7.4% | 14125 | 48.6% | 6864.75 | 37.6% | 5311 | 13.8% | 25.14% | 1949.25 | 23.4% | 3305.25 | 50.3% | 7104.875 | 42% | 5932.5 | 0.26% | 36.725 | 0.268% | 37.855 | 0.2558% | 0.033% | 4.66125 | 20.87% | 30.653856 | 87.83% | 87.24% | 160 | 8.2% | 21.43% | 21.88% | 31.476384 | 32.137344 | 1.55 |  | 895.1
| 3 | Иванка Копаранска | 21200 | 1 | 18621 | 0.8 | 6 | 19558 | 2.2 | 15515 | 7.6% | 14336 | 52.1% | 7469.056 | 34% | 4874.24 | 13.9% | 25% | 1992.704 | 23.3% | 3340.288 | 49.2% | 7053.312 | 43% | 6164.48 | 0.257% | 36.84352 | 0.271% | 38.85056 | 0.2767% | 0.033% | 4.73088 | 21.05% | 32.4795185 | 87.96% | 88.2% | 169 | 8.7% | 22.64% | 22.22% | 34.9328408 | 34.2847934 | 1.6 |  | 1064.1
| Общо |  | 45756 |  | 49535 |  |  | 51371 |  | 45700 | 7.501% | 42272 | 50.7% | 21432.66 | 31.28% | 13223.66 | 18.02% |  | 7615.68 | 23.04% | 9739.202 | 50.32% | 21270.852 | 42.67% | 18035.71 | 0.2622% | 110.85822 | 0.2674% | 113.02849 | 0.2618% | 0.03333% | 14.08787 | 20.88% | 92.7685689 | 87.68% | 87.4% | 486 | 8.6% | 21.73% | 21.94% | 96.5736191 | 97.4589964 |  | 1017.54 |  | 1064.1 | 0
20 | 1 | Георги Томов | 6360 | 1 | 16891 | 1 | 5.8 | 17703 | 2.6 | 15768 | 6.6% | 14727 | 62.1% | 9145.467 | 26.5% | 3902.655 | 11.4% | 24.71% | 1678.878 | 22% | 3239.94 | 50.5% | 7437.135 | 43% | 6332.61 | 0.258% | 37.99566 | 0.274% | 40.35198 | 0.2201% | 0.034% | 5.00718 | 20.54% | 27.2594556 | 87.74% | 84.69% | 146 | 9.1% | 20.65% | 20.79% | 27.405441 | 27.5912406 | 1.6 | 1003.66 | 239.96 | 33.52
| 2 | Юлияна Цветкова | 19750 | 7 | 19979 | 1.7 | 6.5 | 19931 | 1.5 | 16277 | 7% | 15138 | 61.2% | 9264.456 | 31.8% | 4813.884 | 7% | 24.05% | 1059.66 | 22.2% | 3360.636 | 49% | 7417.62 | 42% | 6357.96 | 0.264% | 39.96432 | 0.281% | 42.53778 | 0.3143% | 0.032% | 4.84416 | 21.1% | 43.241707 | 88.75% | 89.96% | 223 | 8.1% | 20.85% | 21.02% | 42.7293645 | 43.0777574 | 1.65 |  | 462.96
| 3 | Иванка Копаранска | 21500 | 4 | 19305 | 1.2 | 6.5 | 20244 | 1.1 | 16449 | 7.2% | 15265 | 58.7% | 8960.555 | 28.7% | 4381.055 | 12.6% | 24.87% | 1923.39 | 23% | 3510.95 | 48.6% | 7418.79 | 43% | 6563.95 | 0.252% | 38.4678 | 0.264% | 40.2996 | 0.2808% | 0.032% | 4.8848 | 20.91% | 35.6607504 | 88.01% | 88.73% | 187 | 8.8% | 22.27% | 21.66% | 37.9801488 | 36.9398304 | 1.6 |  | 649.96
| Общо |  | 47610 |  | 56175 |  |  | 57878 |  | 48494 | 6.938% | 45130 | 60.65% | 27370.478 | 29.02% | 13097.594 | 10.33% |  | 4661.928 | 22.41% | 10111.526 | 49.35% | 22273.545 | 42.66% | 19254.52 | 0.258% | 116.42778 | 0.273% | 123.18936 | 0.2722% | 0.03265% | 14.73614 | 20.85% | 106.161913 | 88.18% | 88.14% | 556 | 8.598% | 21.27% | 21.16% | 108.1149543 | 107.6088284 |  | 1003.66 |  | 649.96 | 0
21 | 1 | Георги Томов | 7646 | 3 | 4010 | 1.2 | 4.5 | 5207 | 6 | 16192 | 7.3% | 15010 | 69.2% | 10386.92 | 26.1% | 3917.61 | 4.7% | 23.7% | 705.47 | 21.3% | 3197.13 | 52% | 7805.2 | 43% | 6454.3 | 0.259% | 38.8759 | 0.265% | 39.7765 | 0.2566% | 0.031% | 4.6531 | 20.94% | 33.0020682 | 88.43% | 88.05% | 173 | 8.9% | 21.49% | 21.18% | 33.8688847 | 33.3803154 | 1.6 | 503.3 | 295.86 | -23.8
| 2 | Николинка Мутафова | 19094 | 1 | 10805 | 2.5 | 7.1 | 12764 | 5.4 | 15568 | 5.9% | 14649 | 65.6% | 9609.744 | 28% | 4101.72 | 6.4% | 23.83% | 937.536 | 22.5% | 3296.025 | 50.1% | 7339.149 | 41% | 6006.09 | 0.256% | 37.50144 | 0.264% | 38.67336 | 0.2586% | 0.032% | 4.68768 | 20.27% | 32.2365972 | 88.02% | 87.76% | 174 | 8.6% | 20.87% | 20.84% | 33.1908132 | 33.1431024 | 1.55 |  | 469.86
| 3 | Иванка Копаранска | 15000 | 0 | 20115 | 1.8 | 5.6 | 20412 | 4 | 16117 | 7.2% | 14957 | 49% | 7328.93 | 41.4% | 6192.198 | 9.6% | 24.24% | 1435.872 | 23.6% | 3529.852 | 49.6% | 7418.672 | 41% | 6132.37 | 0.262% | 39.18734 | 0.27% | 40.3839 | 0.273% | 0.032% | 4.78624 | 20.13% | 35.4416832 | 88.29% | 88.41% | 192 | 8.3% | 20.47% | 20.47% | 36.0403008 | 36.0403008 | 1.6 |  | 661.86
| Общо |  | 41740 |  | 34930 |  |  | 38383 |  | 47877 | 6.811% | 44616 | 61.25% | 27325.594 | 31.85% | 14211.528 | 6.901% |  | 3078.878 | 22.47% | 10023.007 | 50.57% | 22563.021 | 41.67% | 18592.76 | 0.259% | 115.56468 | 0.2663% | 118.83376 | 0.2627% | 0.03166% | 14.12702 | 20.45% | 100.6803486 | 88.25% | 88.08% | 539 | 8.589% | 20.95% | 20.83% | 103.0999987 | 102.5637186 |  | 503.3 |  | 661.86 | 0
22 | 1 | Георги Томов | 4300 | 0 | 7475 | 1.4 | 6.2 | 9987 | 7.3 | 16006 | 7.6% | 14790 | 45.8% | 6773.82 | 46.4% | 6862.56 | 7.8% | 24.03% | 1153.62 | 24% | 3549.6 | 48.2% | 7128.78 | 42% | 6211.8 | 0.248% | 36.6792 | 0.253% | 37.4187 | 0.2543% | 0.032% | 4.7328 | 20.89% | 32.9126128 | 87.49% | 87.55% | 172 | 8.4% | 20.87% | 20.67% | 32.8811024 | 32.5659984 | 1.6 | 501.18 | 332.68
| 2 | Николинка Мутафова | 19550 | 3 | 18036 | 2.3 | 6 | 17849 | 6 | 15847 | 6.8% | 14769 | 60.9% | 8994.321 | 30.8% | 4548.852 | 8.3% | 24.37% | 1225.827 | 22.9% | 3382.101 | 50.2% | 7414.038 | 41% | 6055.29 | 0.247% | 36.47943 | 0.257% | 37.95633 | 0.2664% | 0.032% | 4.72608 | 20.66% | 33.7224916 | 87.68% | 88.12% | 178 | 8.3% | 21.21% | 21.01% | 34.6202346 | 34.2937826 | 1.55 |  | 510.68
| 3 | Цвета Владова | 19205 | 1 | 17381 | 1.5 | 9.2 | 18574 | 5 | 15849 | 6.7% | 14787 | 65.1% | 9626.337 | 29.7% | 4391.739 | 5.2% | 22.94% | 768.924 | 23% | 3401.01 | 50.8% | 7511.796 | 40% | 5914.8 | 0.242% | 35.78454 | 0.251% | 37.11537 | 0.2531% | 0.033% | 4.87971 | 20.95% | 31.0648695 | 86.99% | 87.09% | 161 | 7.9% | 21.95% | 21.49% | 32.5476795 | 31.8655869 | 1.52 |  | 671.68
| Общо |  | 43055 |  | 42892 |  |  | 46410 |  | 47702 | 7.035% | 44346 | 57.26% | 25394.478 | 35.64% | 15803.151 | 7.1% |  | 3148.371 | 23.3% | 10332.711 | 49.73% | 22054.614 | 41% | 18181.89 | 0.2457% | 108.94317 | 0.2537% | 112.4904 | 0.2579% | 0.03233% | 14.33859 | 20.83% | 97.6999739 | 87.39% | 87.6% | 511 | 8.208% | 21.34% | 21.06% | 100.0490165 | 98.7253679 |  | 501.18 |  | 671.68 | 0
23 | 1 | Георги Томов | 3500 | 0 | 11984 | 1.3 | 5 | 12407 | 6.4 | 15472 | 6.9% | 14404 | 59.4% | 8555.976 | 35.6% | 5127.824 | 5% | 20.55% | 720.2 | 21.7% | 3125.668 | 50.5% | 7274.02 | 42% | 6049.68 | 0.241% | 34.71364 | 0.252% | 36.29808 | 0.2561% | 0.032% | 4.60928 | 20.69% | 30.9592746 | 87.44% | 87.63% | 163 | 8.2% | 21.57% | 21.72% | 32.2760538 | 32.5005048 | 1.6 | 507.38 | 327.3
| 2 | Димитър Цончев | 20000 | 3 | 16963 | 0.9 | 7 | 18001 | 5.3 | 15381 | 6.4% | 14397 | 54.7% | 7875.159 | 35.8% | 5154.126 | 9.5% | 18.45% | 1367.715 | 21.9% | 3152.943 | 51.8% | 7457.646 | 43% | 6190.71 | 0.252% | 36.28044 | 0.254% | 36.56838 | 0.2536% | 0.031% | 4.46307 | 20.78% | 31.2506264 | 87.93% | 87.9% | 164 | 8.3% | 21.31% | 21.15% | 32.0476828 | 31.807062 | 1.6 |  | 491.3
| 3 | Цвета Владова | 17000 | 3 | 18213 | 1 | 6.8 | 18668 | 5 | 15878 | 6.6% | 14830 | 40.9% | 6065.47 | 55.8% | 8275.14 | 3.3% | 20.03% | 489.39 | 23.3% | 3455.39 | 49.7% | 7370.51 | 42% | 6228.6 | 0.245% | 36.3335 | 0.252% | 37.3716 | 0.2553% | 0.03% | 4.449 | 21.39% | 32.2229655 | 88.22% | 88.37% | 165 | 8.7% | 22.18% | 22.32% | 33.413061 | 33.623964 | 1.55 |  | 656.3
| Общо |  | 40500 |  | 47160 |  |  | 49076 |  | 46731 | 6.633% | 43631 | 51.56% | 22496.605 | 42.53% | 18557.09 | 5.907% |  | 2577.305 | 22.31% | 9734.001 | 50.66% | 22102.176 | 42.33% | 18468.99 | 0.246% | 107.32758 | 0.2527% | 110.23806 | 0.255% | 0.03099% | 13.52135 | 20.96% | 94.4328665 | 87.86% | 87.97% | 492 | 8.401% | 21.69% | 21.74% | 97.7367976 | 97.9315308 |  | 507.38 |  | 656.3 | 0
24 | 1 | Николинка Мутафова | 17983 | 0 | 17771 | 0.9 | 5.3 | 19132 | 4.4 | 16123 | 6.9% | 15011 | 53.7% | 8060.907 | 36.9% | 5539.059 | 9.4% | 20.86% | 1411.034 | 23.3% | 3497.563 | 52% | 7805.72 | 42% | 6304.62 | 0.239% | 35.87629 | 0.254% | 38.12794 | 0.2399% | 0.03% | 4.5033 | 21.29% | 30.417023 | 88.31% | 87.61% | 157 | 9% | 22.05% | 21.98% | 31.502835 | 31.402826 | 1.6 |  | 813.3
| 2 | Димитър Цончев | 20800 | 3 | 18753 | 0.9 | 6.1 | 19718 | 3.5 | 16138 | 6.9% | 15024 | 58.9% | 8849.136 | 34.1% | 5123.184 | 7% | 20.9% | 1051.68 | 23.5% | 3530.64 | 47.4% | 7121.376 | 42% | 6310.08 | 0.24% | 36.0576 | 0.262% | 39.36288 | 0.2799% | 0.029% | 4.35696 | 20.7% | 36.097281 | 89.06% | 89.76% | 191 | 8.7% | 21.62% | 21.27% | 37.7016046 | 37.0912641 | 1.6 |  | 1004.3
| 3 | Цвета Владова | 16117 | 2 | 17967 | 1 | 5.2 | 19003 | 3.8 | 16268 | 7% | 15129 | 70.1% | 10605.429 | 23.7% | 3585.573 | 6.2% | 20.56% | 937.998 | 23.3% | 3525.057 | 49.1% | 7428.339 | 43% | 6505.47 | 0.243% | 36.76347 | 0.262% | 39.63798 | 0.2572% | 0.032% | 4.84128 | 20.78% | 32.8577516 | 87.92% | 87.69% | 173 | 8.6% | 21.55% | 22.24% | 34.075291 | 35.1663328 | 1.6 |  | 1177.3
| Общо |  | 54900 |  | 54491 |  |  | 57853 |  | 48529 | 6.934% | 45164 | 60.92% | 27515.472 | 31.55% | 14247.816 | 7.53% |  | 3400.712 | 23.37% | 10553.26 | 49.5% | 22355.435 | 42.33% | 19120.17 | 0.2407% | 108.69736 | 0.2593% | 117.1288 | 0.259% | 0.03034% | 13.70154 | 20.92% | 99.3720556 | 88.43% | 88.41% | 521 | 8.757% | 21.74% | 21.83% | 103.2797306 | 103.6604229 |  | 0 |  | 1177.3 | 0
25 | 1 | Николинка Мутафова | 13827 | 0 | 14092 | 1.7 | 5.9 | 15426 | 4.5 | 16077 | 6.6% | 15016 | 70.2% | 10541.232 | 24% | 3603.84 | 5.8% | 20.53% | 870.928 | 22.9% | 3438.664 | 49.5% | 7432.92 | 42% | 6306.72 | 0.256% | 38.44096 | 0.255% | 38.2908 | 0.2507% | 0.032% | 4.80512 | 20.21% | 32.6173232 | 87.59% | 87.37% | 176 | 8.3% | 20.35% | 20.4% | 32.843272 | 32.923968 | 1.55 |  | 1353.3
| 2 | Димитър Цончев | 18800 | 1 | 16044 | 0.4 | 5.8 | 16781 | 4.1 | 16008 | 8.2% | 14695 | 65.2% | 9581.14 | 24.4% | 3585.58 | 10.4% | 20.69% | 1528.28 | 22.7% | 3335.765 | 49.4% | 7259.33 | 42% | 6171.9 | 0.245% | 36.00275 | 0.257% | 37.76615 | 0.2618% | 0.032% | 4.7024 | 20.94% | 33.1107468 | 87.68% | 87.91% | 173 | 8.6% | 21.36% | 21.16% | 33.7748592 | 33.4586152 | 1.58 |  | 1526.3
| 3 | Георги Томов | 12425 | 0 | 15777 | 0.6 | 5 | 16274 | 4.3 | 16092 | 8% | 14805 | 74.3% | 11000.115 | 20.6% | 3049.83 | 5.1% | 20.71% | 755.055 | 22.2% | 3286.71 | 48.4% | 7165.62 | 43% | 6366.15 | 0.25% | 37.0125 | 0.267% | 39.52935 | 0.2734% | 0.032% | 4.7376 | 20.95% | 35.0797275 | 88.15% | 88.43% | 183 | 8.5% | 21.34% | 21.11% | 35.732763 | 35.3476395 | 1.6 |  | 1709.3
| Общо |  | 45052 |  | 45913 |  |  | 48481 |  | 48177 | 7.599% | 44516 | 69.91% | 31122.487 | 23% | 10239.25 | 7.086% |  | 3154.263 | 22.6% | 10061.139 | 49.1% | 21857.87 | 42.33% | 18844.77 | 0.2504% | 111.45621 | 0.2597% | 115.5863 | 0.2619% | 0.032% | 14.24512 | 20.7% | 100.8077975 | 87.81% | 87.92% | 532 | 8.466% | 21.02% | 20.89% | 102.3508942 | 101.7302227 |  | 0 |  | 1709.3 | 0
26 | 1 | Николинка Мутафова | 12444 | 1 | 14663 | 1.4 | 7.6 | 15516 | 5.1 | 16209 | 7.3% | 15026 | 65.8% | 9887.108 | 27.5% | 4132.15 | 6.7% | 20.96% | 1006.742 | 23.2% | 3486.032 | 49.4% | 7422.844 | 42% | 6310.92 | 0.257% | 38.61682 | 0.26% | 39.0676 | 0.2672% | 0.031% | 4.65806 | 20.85% | 34.5307275 | 88.21% | 88.53% | 181 | 8.5% | 21.43% | 21.11% | 35.4912945 | 34.9613265 | 1.55 |  | 1890.3
| 2 | Димитър Цончев | 19600 | 1 | 16366 | 0.8 | 6.1 | 17624 | 4.6 | 15903 | 8.3% | 14583 | 57.9% | 8443.557 | 32.1% | 4681.143 | 10% | 20.79% | 1458.3 | 23.3% | 3397.839 | 48.5% | 7072.755 | 42% | 6124.86 | 0.238% | 34.70754 | 0.245% | 35.72835 | 0.2459% | 0.032% | 4.66656 | 20.98% | 29.946852 | 87.07% | 87.11% | 156 | 8.5% | 21.85% | 21.43% | 31.18869 | 30.589182 | 1.56 |  | 2046.3
| 3 | Георги Томов | 13200 | 0 | 16693 | 1.7 | 5.7 | 18367 | 3.7 | 15727 | 7.3% | 14579 | 63.1% | 9199.349 | 29.3% | 4271.647 | 7.6% | 20.37% | 1108.004 | 22.4% | 3265.696 | 49.4% | 7202.026 | 43% | 6268.97 | 0.226% | 32.94854 | 0.232% | 33.82328 | 0.2267% | 0.031% | 4.51949 | 20.68% | 28.5384 | 86.77% | 86.45% | 150 | 8% | 20.67% | 20.84% | 28.5246 | 28.7592 | 1.6 |  | 2196.3
| Общо |  | 45244 |  | 47722 |  |  | 51507 |  | 47839 | 7.632% | 44188 | 62.3% | 27530.014 | 29.61% | 13084.94 | 8.086% |  | 3573.046 | 22.97% | 10149.567 | 49.1% | 21697.625 | 42.33% | 18704.75 | 0.2405% | 106.2729 | 0.2458% | 108.61923 | 0.2468% | 0.03133% | 13.84411 | 20.84% | 93.0159795 | 87.39% | 87.43% | 487 | 8.346% | 21.32% | 21.13% | 95.2045845 | 94.3097085 |  | 0 |  | 2196.3 | 0
27 | 1 | Юлияна Цветкова | 4969 | 1 | 13177 | 5.4 | 7.9 | 13461 | 4.5 | 15730 | 6.9% | 14645 | 68.4% | 10017.18 | 23.3% | 3412.285 | 8.3% | 20.67% | 1215.535 | 22% | 3221.9 | 49.7% | 7278.565 | 42% | 6150.9 | 0.23% | 33.6835 | 0.233% | 34.12285 | 0.2423% | 0.03% | 4.3935 | 20.55% | 29.68242 | 87.25% | 87.74% | 157 | 8% | 21.53% | 21.39% | 31.097932 | 30.895716 | 1.55 | 1011.68 | 1341.62
| 2 | Цвета Владова | 21435 | 3 | 16403 | 2.6 | 7.8 | 17204 | 5 | 15968 | 7.6% | 14754 | 66.3% | 9781.902 | 26.9% | 3968.826 | 6.8% | 20.56% | 1003.272 | 22.8% | 3363.912 | 47.9% | 7067.166 | 42% | 6196.68 | 0.234% | 34.52436 | 0.249% | 36.73746 | 0.2424% | 0.032% | 4.72128 | 20.78% | 30.554912 | 87.28% | 86.93% | 160 | 8.1% | 21.11% | 20.88% | 31.040144 | 30.701952 | 1.55 |  | 1501.62
| 3 | Георги Томов | 16600 | 3 | 16068 | 1.5 | 7.2 | 17409 | 4.7 | 15952 | 7.3% | 14788 | 57.6% | 8517.888 | 37.1% | 5486.348 | 5.3% | 19.48% | 783.764 | 23.4% | 3460.392 | 49.3% | 7290.484 | 42% | 6210.96 | 0.233% | 34.45604 | 0.248% | 36.67424 | 0.2578% | 0.032% | 4.73216 | 21.03% | 32.2402518 | 87.23% | 87.72% | 167 | 8.2% | 21.78% | 21.16% | 33.3900468 | 32.4395496 | 1.58 |  | 1668.62
| Общо |  | 43004 |  | 45648 |  |  | 48074 |  | 47650 | 7.268% | 44187 | 64.08% | 28316.97 | 29.12% | 12867.459 | 6.795% |  | 3002.571 | 22.74% | 10046.204 | 48.97% | 21636.215 | 42% | 18558.54 | 0.2323% | 102.6639 | 0.2434% | 107.53455 | 0.2475% | 0.03134% | 13.84694 | 20.79% | 92.4775838 | 87.25% | 87.47% | 484 | 8.102% | 21.47% | 21.14% | 95.5281228 | 94.0372176 |  | 1011.68 |  | 1668.62 | 0
28 | 1 | Димитър Цончев | 4995 | 1 | 17784 | 2.1 | 7 | 18571 | 3.5 | 15962 | 7.4% | 14781 | 56.8% | 8395.608 | 30.9% | 4567.329 | 12.3% | 17.06% | 1818.063 | 23.1% | 3414.411 | 53.8% | 7952.178 | 42% | 6208.02 | 0.249% | 36.80469 | 0.259% | 38.28279 | 0.2605% | 0.033% | 4.87773 | 21.44% | 32.761392 | 87.39% | 87.47% | 167 | 8.5% | 22.01% | 21.39% | 33.6323805 | 32.6849895 | 1.56 | 1003.96 | 831.66
| 2 | Цвета Владова | 25805 | 3 | 15926 | 2.8 | 6.3 | 16315 | 4 | 15826 | 7.2% | 14687 | 53.2% | 7813.484 | 43% | 6315.41 | 3.8% | 19.16% | 558.106 | 22.8% | 3348.636 | 50.5% | 7416.935 | 41% | 6021.67 | 0.246% | 36.13002 | 0.256% | 37.59872 | 0.265% | 0.033% | 4.84671 | 21.27% | 31.6318932 | 87.24% | 87.67% | 162 | 8.2% | 22.91% | 22.62% | 34.0708356 | 33.6395592 | 1.55 |  | 993.66
| 3 | Георги Томов | 17900 | 2 | 15913 | 1.1 | 5.6 | 16733 | 4.1 | 15514 | 7.4% | 14366 | 54.9% | 7886.934 | 36.3% | 5214.858 | 8.8% | 19.75% | 1264.208 | 24.2% | 3476.572 | 51.4% | 7384.124 | 42% | 6033.72 | 0.228% | 32.75448 | 0.243% | 34.90938 | 0.2471% | 0.033% | 4.74078 | 21.15% | 30.255498 | 86.55% | 86.78% | 156 | 8.3% | 21.5% | 21.39% | 30.75618 | 30.5988228 | 1.58 |  | 1149.66
| Общо |  | 48700 |  | 49623 |  |  | 51619 |  | 47302 | 7.333% | 43834 | 54.97% | 24096.026 | 36.72% | 16097.597 | 8.305% |  | 3640.377 | 23.36% | 10239.619 | 51.91% | 22753.237 | 41.66% | 18263.41 | 0.2411% | 105.68919 | 0.2528% | 110.79089 | 0.2576% | 0.033% | 14.46522 | 21.29% | 94.6487832 | 87.08% | 87.32% | 485 | 8.335% | 22.14% | 21.8% | 98.4593961 | 96.9233715 |  | 1003.96 |  | 1149.66 | 0
29 | 1 | Димитър Цончев | 6790 | 0 | 13074 | 0.6 | 6.6 | 14390 | 5.1 | 15275 | 6.8% | 14236 | 58.2% | 8285.352 | 28.7% | 4085.732 | 13.1% | 17.29% | 1864.916 | 23.2% | 3302.752 | 50.5% | 7189.18 | 42% | 5979.12 | 0.231% | 32.88516 | 0.243% | 34.59348 | 0.2598% | 0.033% | 4.69788 | 20.89% | 30.8413693 | 86.56% | 87.43% | 161 | 8.3% | 21.87% | 21.25% | 32.2882119 | 31.3728625 | 1.56 | 504.7 | 805.96
| 2 | Юлияна Цветкова | 20210 | 3 | 16428 | 0.9 | 4.4 | 16623 | 4.7 | 15385 | 7.5% | 14231 | 61.6% | 8766.296 | 28% | 3984.68 | 10.4% | 19.02% | 1480.024 | 22.9% | 3258.899 | 50.8% | 7229.348 | 41% | 5834.71 | 0.23% | 32.7313 | 0.235% | 33.44285 | 0.2433% | 0.034% | 4.83854 | 20.59% | 28.7934678 | 85.67% | 86.16% | 153 | 8.6% | 21.3% | 21.16% | 29.786346 | 29.5905672 | 1.55 |  | 958.96
| 3 | Николинка Мутафова | 16800 | 2 | 15319 | 1.1 | 4.8 | 16479 | 4 | 15235 | 7.1% | 14153 | 61.9% | 8760.707 | 28.6% | 4047.758 | 9.5% | 19.05% | 1344.535 | 22.2% | 3141.966 | 50.6% | 7161.418 | 41% | 5802.73 | 0.231% | 32.69343 | 0.235% | 33.25955 | 0.2353% | 0.032% | 4.52896 | 21.2% | 28.259176 | 86.51% | 86.53% | 146 | 8.7% | 21.59% | 21.57% | 28.7790382 | 28.7523786 | 1.58 |  | 1104.96
| Общо |  | 43800 |  | 44821 |  |  | 47492 |  | 45895 | 7.134% | 42620 | 60.56% | 25812.355 | 28.43% | 12118.17 | 11% |  | 4689.475 | 22.77% | 9703.617 | 50.63% | 21579.946 | 41.33% | 17616.56 | 0.2307% | 98.30989 | 0.2377% | 101.29588 | 0.2462% | 0.033% | 14.06538 | 20.89% | 87.8940131 | 86.25% | 86.73% | 460 | 8.527% | 21.59% | 21.33% | 90.8535961 | 89.7158083 |  | 504.7 |  | 1104.96 | 0
30 | 1 | Юлияна Цветкова | 6300 | 0 | 10606 | 0.6 | 6.4 | 11527 | 6 | 15227 | 8.1% | 13994 | 48.5% | 6787.09 | 36.7% | 5135.798 | 14.8% | 23.45% | 2071.112 | 22.1% | 3092.674 | 49.5% | 6927.03 | 41% | 5737.54 | 0.228% | 31.90632 | 0.238% | 33.30572 | 0.254% | 0.032% | 4.47808 | 20.5% | 29.79183 | 86.69% | 87.53% | 159 | 8.6% | 21.38% | 20.79% | 31.0706988 | 30.2132754 | 1.5 | 600.24 | 663.72
| 2 | Димитър Цончев | 20725 | 2 | 17397 | 0.6 | 4.3 | 17941 | 4.7 | 15321 | 7.7% | 14141 | 58.4% | 8258.344 | 30.5% | 4313.005 | 11.1% | 21.2% | 1569.651 | 22.1% | 3125.161 | 50.4% | 7127.064 | 42% | 5939.22 | 0.247% | 34.92827 | 0.249% | 35.21109 | 0.2669% | 0.032% | 4.52512 | 21.53% | 32.2019904 | 87.28% | 88.14% | 164 | 8.8% | 22.21% | 21.77% | 33.2190528 | 32.5609536 | 1.54 |  | 827.72
| 3 | Николинка Мутафова | 17920 | 1 | 17767 | 1 | 5.3 | 18916 | 4.2 | 15427 | 7.6% | 14255 | 65.6% | 9351.28 | 26.1% | 3720.555 | 8.3% | 19.89% | 1183.165 | 23.1% | 3292.905 | 50.7% | 7227.285 | 41% | 5844.55 | 0.238% | 33.9269 | 0.24% | 34.212 | 0.2515% | 0.033% | 4.70415 | 20.45% | 30.3668185 | 86.39% | 87.02% | 163 | 8.9% | 20.98% | 20.57% | 31.1538314 | 30.5450101 | 1.55 |  | 990.72
| Общо |  | 44945 |  | 45770 |  |  | 48384 |  | 45975 | 7.799% | 42390 | 57.55% | 24396.714 | 31.07% | 13169.358 | 11.38% |  | 4823.928 | 22.44% | 9510.74 | 50.2% | 21281.379 | 41.33% | 17521.31 | 0.2377% | 100.76149 | 0.2423% | 102.72881 | 0.2575% | 0.03234% | 13.70735 | 20.83% | 92.3606389 | 86.79% | 87.57% | 486 | 8.768% | 21.52% | 21.04% | 95.443583 | 93.3192391 |  | 600.24 |  | 990.72 | 0
31 | 1 | Цвета Владова | 8400 | 6 | 17671 | 0.8 | 5.4 | 18496 | 3.8 | 15733 | 7.6% | 14537 | 47.1% | 6846.927 | 48.9% | 7108.593 | 4% | 21.59% | 581.48 | 24% | 3488.88 | 48.3% | 7021.371 | 42% | 6105.54 | 0.244% | 35.47028 | 0.245% | 35.61565 | 0.2628% | 0.033% | 4.79721 | 20.48% | 32.1961984 | 86.67% | 87.58% | 172 | 8.6% | 21.25% | 20.38% | 33.4067 | 32.0389904 | 1.5 |  | 1184.32 | 21.6
| 2 | Георги Томов | 20300 | 5 | 17369 | 0.3 | 5.9 | 18172 | 3.4 | 15726 | 7.1% | 14609 | 53.8% | 7859.642 | 32.3% | 4718.707 | 13.9% | 21.75% | 2030.651 | 23.7% | 3462.333 | 49.6% | 7246.064 | 42% | 6135.78 | 0.24% | 35.0616 | 0.246% | 35.93814 | 0.2475% | 0.033% | 4.82097 | 20.07% | 30.8995713 | 86.73% | 86.81% | 169 | 8.9% | 20.35% | 20.16% | 31.3306565 | 31.0381344 | 1.6 |  | 1353.32
| 3 | Николинка Мутафова | 20800 | 1 | 17581 | 1 | 5.6 | 18545 | 2.6 | 15990 | 7.5% | 14791 | 44.4% | 6567.204 | 48.2% | 7129.262 | 7.4% | 21.15% | 1094.534 | 24.3% | 3594.213 | 48.3% | 7144.053 | 41% | 6064.31 | 0.241% | 35.64631 | 0.254% | 37.56914 | 0.257% | 0.032% | 4.73312 | 20.53% | 33.2493615 | 87.54% | 87.69% | 177 | 8.5% | 20.55% | 19.7% | 33.2817525 | 31.905135 | 1.55 |  | 1530.32
| Общо |  | 49500 |  | 52621 |  |  | 55213 |  | 47449 | 7.401% | 43937 | 48.42% | 21273.773 | 43.14% | 18956.562 | 8.436% |  | 3706.665 | 24% | 10545.426 | 48.73% | 21411.488 | 41.66% | 18305.63 | 0.2417% | 106.17819 | 0.2484% | 109.12293 | 0.2558% | 0.03266% | 14.3513 | 20.36% | 96.3451312 | 86.99% | 87.37% | 518 | 8.664% | 20.72% | 20.08% | 98.019109 | 94.9822598 |  | 0 |  | 1530.32 | 0
| Общо, до деня |  | 1452200 |  | 1498240 |  |  | 1570521 |  | 1488878 | 7.374% | 1379094 | 58.56% | 807538.975 | 32.65% | 450297.266 | 8.793% |  | 121257.759 | 23.07% | 318214.944 | 49.76% | 686287.531 | 41.46% | 571794.66 |  |  | 0.2551% | 3517.948508 | 0.2646% | 0.03246% | 442.57012 | 19.42% | 3066.004 | 87.42% | 87.87% | 15789 | 8.478% | 20.31% | 20.21% | 3206.716 | 3190.297 |  | 15827.22 |  |  | 0
Note on AU36: Author: корекция на концентрат след замер на автомобилна везна
Note on AU60: Author: корекция на концентрат след замер на автомобилна везна
Note on AU64: Author: корекция на концентрат след замер на автомобилна везна
Note on AL68: Author: + 6т. зависнала везна
Note on AL80: Author: ФП "Metso" - 56 т ФП "Larox" - 90 т
Note on AM80: Author: ФП "Metso" - 8,7 ФП "Larox" - 9,4
Note on AU80: Author: корекция на концентрат след замер на автомобилна везна
Note on AL81: Author: ФП "Metso" - 213 т ФП "Larox" - 10 т
Note on AM81: Author: ФП "Metso" - 8,1 ФП "Larox" - 8,3
Note on AU84: Author: корекция на концентрат след замер на автомобилна везна
Note on AU124: Author: корекция на концентрат след замер на автомобилна везна

## Юни
Дата | Смяна | Диспечер | Подадена руда от МГТЛ за денонощието | Състояние на склад №2 | Натрошена руда от Цех ССТ | Класа +15,0мм. | Класа +12,5мм. | Превозена руда до междинни бункери | Състояние на междинни бункери | Преработена руда в цех МФЦ | Влага на преработената руда | Суха преработена руда | Грано диорити |  | Дайки |  | Шисти | Показания на Гранулометър PSI500i руда, +0,20мм |  | Смилане класа +0,20мм |  | Смилане класа -0,08мм |  | Плътност на пулпа |  | Съдържание на мед в рудите по Химия | Метал мед в рудите по Химия | Съдържание на мед в рудите по Куриер | Метал мед в рудите по Куриер | Коригирана съдържание на мед в рудите | Съдържание на мед в отпадъка по Куриер | Метал мед в отпадъка по Куриер | Съдържание на мед в медния к-т Куриер | Метал мед в концентрата по Куриер | Технологично извличане по Куриер | Товарно извличане | Добит меден концентрат | Влага на медния концентрат | Съдържание на мед в медния к-т (Брукер) | Съдържание на мед в медния к-т /химия-товарен/ | Метал мед в медния концентрат | Метал мед в медния концентрат /химия/ | Литрово тегло в сгъстителя | Меден концентрат, автомобилна везна | Меден концентрат в склад | Меден концентрат в склад | Добит молибденов концентрат | Съдържание на Мо в молибденовия к-т | последни данни за съдържания в 8-ма пречистка |  | последни данни за съдържания във 2-ра пречистка
|  |  | тона | метра | тона | % | % | тона |  | тона | % | тона | % |  | % |  | % |  |  | % |  | % |  | % |  | % | % | % | % | % | % | тона | % | тона | % | % | тона | % | % |  | тона |  | кг/литър | тон | тон | тон | кг. | % | Мо % | Cu % | Мо % | Cu %
1530.32
1 | 1 | Димитър Цончев | 14477 | 1 | 17516 | 0.7 | 7 | 18313 | 2 | 16096 | 7.3% | 14921 | 48.5% | 7236.685 | 48.5% | 7236.685 | 3% | 21.5% | 447.63 | 23.4% | 3491.514 | 48.6% | 7251.606 | 42% | 6266.82 | 0.236% | 35.21356 | 0.247% | 36.85487 | 0.2591% | 0.031% | 4.62551 | 21.22% | 33.3107316 | 87.58% | 88.16% | 171 | 8.2% | 21.68% | 20.93% | 34.0328304 | 32.8554954 | 1.58 |  | 1701.32
| 2 | Иванка Копаранска | 19600 | 5 | 17985 | 0.8 | 5.3 | 18535 | 1.3 | 16045 | 7.1% | 14906 | 48.2% | 7184.692 | 44.2% | 6588.452 | 7.6% | 21.29% | 1132.856 | 22.9% | 3413.474 | 48.4% | 7214.504 | 42% | 6260.52 | 0.244% | 36.37064 | 0.252% | 37.56312 | 0.2535% | 0.03% | 4.4718 | 20.99% | 32.265828 | 88.22% | 88.29% | 168 | 8.5% | 21.67% | 20.62% | 33.311124 | 31.697064 | 1.55 |  | 1869.32
| 3 | Николинка Мутафова | 16190 | 2 | 18988 | 0.7 | 5.3 | 19157 | 1 | 16125 | 6.6% | 15061 | 57.7% | 8690.197 | 34.9% | 5256.289 | 7.4% | 21.13% | 1114.514 | 22.1% | 3328.481 | 50.3% | 7575.683 | 41% | 6175.01 | 0.252% | 37.95372 | 0.257% | 38.70677 | 0.2613% | 0.03% | 4.5183 | 20.55% | 33.013575 | 88.46% | 88.64% | 175 | 8.2% | 21.68% | 21.09% | 34.82892 | 33.881085 | 1.55 |  | 2044.32
| Общо |  | 50267 |  | 54489 |  |  | 56005 |  | 48266 | 7% | 44888 | 51.49% | 23111.574 | 42.51% | 19081.426 | 6.004% |  | 2695 | 22.8% | 10233.469 | 49.1% | 22041.793 | 41.66% | 18702.35 | 0.244% | 109.53792 | 0.252% | 113.12476 | 0.2579% | 0.03033% | 13.61561 | 20.92% | 98.5901346 | 88.09% | 88.36% | 514 | 8.298% | 21.68% | 20.88% | 102.1728744 | 98.4336444 |  | 0 |  | 2044.32 | 0
2 | 1 | Юлияна Цветкова | 7315 | 1 | 10771 | 0.8 | 5.9 | 12257 | 2 | 14953 | 7.5% | 13832 | 59.6% | 8243.872 | 36.8% | 5090.176 | 3.6% | 21.88% | 497.952 | 22.7% | 3139.864 | 50.5% | 6985.16 | 42% | 5809.44 | 0.242% | 33.47344 | 0.259% | 35.82488 | 0.248% | 0.029% | 4.01128 | 20.76% | 27.7029744 | 88.93% | 88.42% | 146 | 8.6% | 22.7% | 22.46% | 30.291788 | 29.9715224 | 1.5 | 1056.86 | 1133.46
| 2 | Иванка Копаранска | 19600 | 6 | 16797 | 0.6 | 5.6 | 17550 | 1.6 | 14742 | 6.9% | 13725 | 57.2% | 7850.7 | 39.4% | 5407.65 | 3.4% | 21.6% | 466.65 | 23.1% | 3170.475 | 47.7% | 6546.825 | 42% | 5764.5 | 0.234% | 32.1165 | 0.242% | 33.2145 | 0.2684% | 0.029% | 3.98025 | 20.6% | 29.683776 | 88.14% | 89.31% | 158 | 8.8% | 22.8% | 22.48% | 32.853888 | 32.3927808 | 1.6 |  | 1291.46
| 3 | Цвета Владова | 19516 | 0 | 16520 | 0.7 | 6 | 17343 | 1.6 | 14830 | 6.8% | 13822 | 60.1% | 8307.022 | 30.9% | 4270.998 | 9% | 27.57% | 1243.98 | 22.9% | 3165.238 | 52.1% | 7201.262 | 43% | 5943.46 | 0.235% | 32.4817 | 0.246% | 34.00212 | 0.2606% | 0.029% | 4.00838 | 20.85% | 30.9607905 | 88.33% | 88.99% | 163 | 8.9% | 21.56% | 20.71% | 32.0150908 | 30.7529003 | 1.58 |  | 1454.46
| Общо |  | 46431 |  | 44088 |  |  | 47150 |  | 44525 | 7.068% | 41379 | 58.97% | 24401.594 | 35.69% | 14768.824 | 5.337% |  | 2208.582 | 22.9% | 9475.577 | 50.11% | 20733.247 | 42.33% | 17517.4 | 0.237% | 98.07164 | 0.249% | 103.0415 | 0.259% | 0.029% | 11.99991 | 20.74% | 88.3475409 | 88.48% | 88.92% | 467 | 8.772% | 22.35% | 21.88% | 95.1607668 | 93.1172035 |  | 1056.86 |  | 1454.46 | 0
3 | 1 | Георги Томов | 5835 | 0 | 4746 | 0.5 | 5.3 | 5209 | 5.5 | 14876 | 7.2% | 13805 | 69% | 9525.45 | 20.6% | 2843.83 | 10.4% | 21.06% | 1435.72 | 22.9% | 3161.345 | 50.8% | 7012.94 | 43% | 5936.15 | 0.243% | 33.54615 | 0.241% | 33.27005 | 0.2431% | 0.029% | 4.00345 | 20.92% | 27.984684 | 88.09% | 88.18% | 147 | 9% | 22.09% | 21.71% | 29.549793 | 29.041467 | 1.5 | 500.44 | 1101.02
| 2 | Иванка Копаранска | 16000 | 2 | 14718 | 0.7 | 4.9 | 15441 | 3.9 | 14606 | 7.2% | 13554 | 67.4% | 9135.396 | 23.6% | 3198.744 | 9% | 22.46% | 1219.86 | 23.3% | 3158.082 | 49.7% | 6736.338 | 43% | 5828.22 | 0.232% | 31.44528 | 0.245% | 33.2073 | 0.248% | 0.028% | 3.79512 | 20.57% | 27.7341196 | 88.69% | 88.82% | 148 | 8.9% | 22.12% | 22% | 29.8239536 | 29.66216 | 1.5 |  | 1249.02
| 3 | Цвета Владова | 15600 | 2 | 19077 | 0.8 | 6.6 | 19674 | 3 | 15171 | 7.2% | 14079 | 60.7% | 8545.953 | 27.4% | 3857.646 | 11.9% | 22.69% | 1675.401 | 23% | 3238.17 | 49.1% | 6912.789 | 43% | 6053.97 | 0.249% | 35.05671 | 0.255% | 35.90145 | 0.2625% | 0.028% | 3.94212 | 20.59% | 31.2399716 | 89.14% | 89.45% | 166 | 8.6% | 21.76% | 21.48% | 33.0151424 | 32.5903152 | 1.55 |  | 1415.02
| Общо |  | 37435 |  | 38541 |  |  | 40324 |  | 44653 | 7.2% | 41438 | 65.66% | 27206.799 | 23.89% | 9900.22 | 10.45% |  | 4330.981 | 23.06% | 9557.597 | 49.86% | 20662.067 | 43% | 17818.34 | 0.2414% | 100.04814 | 0.2471% | 102.3788 | 0.2513% | 0.02833% | 11.74069 | 20.69% | 86.9587752 | 88.65% | 88.84% | 461 | 8.824% | 21.99% | 21.73% | 92.388889 | 91.2939422 |  | 500.44 |  | 1415.02 | 0
4 | 1 | Георги Томов | 5900 | 1 | 12420 | 0.5 | 4.6 | 12910 | 3.8 | 15275 | 6.6% | 14267 | 67.6% | 9644.492 | 24.1% | 3438.347 | 8.3% | 21.87% | 1184.161 | 24.2% | 3452.614 | 49.1% | 7005.097 | 42% | 5992.14 | 0.25% | 35.6675 | 0.238% | 33.95546 | 0.2618% | 0.03% | 4.2801 | 19.95% | 30.767688 | 87.53% | 88.66% | 168 | 8.2% | 21.44% | 21.59% | 33.0656256 | 33.2969616 | 1.55 | 505.8 | 1077.22
| 2 | Николинка Мутафова | 22867 | 2 | 18513 | 0.8 | 6.1 | 19314 | 3.2 | 15413 | 6.7% | 14380 | 64.7% | 9303.86 | 27.8% | 3997.64 | 7.5% | 23.88% | 1078.5 | 25.3% | 3638.14 | 47.2% | 6787.36 | 42% | 6039.6 | 0.244% | 35.0872 | 0.247% | 35.5186 | 0.2425% | 0.028% | 4.0264 | 20.34% | 30.4355556 | 88.79% | 88.57% | 163 | 8.2% | 20.61% | 20.7% | 30.8395674 | 30.974238 | 1.55 |  | 1240.22
| 3 | Цвета Владова | 17700 | 0 | 16882 | 0.7 | 5.8 | 18585 | 1.9 | 15528 | 7.3% | 14394 | 71.1% | 10234.134 | 22.3% | 3209.862 | 6.6% | 24.96% | 950.004 | 25.8% | 3713.652 | 46.6% | 6707.604 | 42% | 6045.48 | 0.241% | 34.68954 | 0.256% | 36.84864 | 0.2642% | 0.028% | 4.03032 | 21.46% | 32.791953 | 89.18% | 89.51% | 167 | 8.5% | 22.25% | 21.98% | 33.9991125 | 33.586539 | 1.55 |  | 1407.22
| Общо |  | 46467 |  | 47815 |  |  | 50809 |  | 46216 | 6.869% | 43041 | 67.8% | 29182.486 | 24.73% | 10645.849 | 7.464% |  | 3212.665 | 25.1% | 10804.406 | 47.63% | 20500.061 | 42% | 18077.22 | 0.245% | 105.44424 | 0.247% | 106.3227 | 0.2561% | 0.02866% | 12.33682 | 20.59% | 93.9951966 | 88.52% | 88.93% | 498 | 8.301% | 21.44% | 21.42% | 97.9043055 | 97.8577386 |  | 505.8 |  | 1407.22 | 0
5 | 1 | Георги Томов | 5100 | 0 | 10959 | 0.5 | 6.5 | 11096 | 3.8 | 15498 | 6.6% | 14475 | 68.6% | 9929.85 | 26.1% | 3777.975 | 5.3% | 24.84% | 767.175 | 24.6% | 3560.85 | 48.2% | 6976.95 | 42% | 6079.5 | 0.243% | 35.17425 | 0.252% | 36.477 | 0.2684% | 0.028% | 4.053 | 19.99% | 31.196394 | 89.01% | 89.68% | 170 | 8.2% | 22.3% | 22.04% | 34.80138 | 34.395624 | 1.58 | 511.52 | 1065.7
| 2 | Николинка Мутафова | 19324 | 3 | 17658 | 1.7 | 7.6 | 18382 | 3.2 | 15281 | 7% | 14211 | 61.6% | 8753.976 | 31.8% | 4519.098 | 6.6% | 24.37% | 937.926 | 24.7% | 3510.117 | 48.1% | 6835.491 | 42% | 5968.62 | 0.249% | 35.38539 | 0.254% | 36.09594 | 0.2365% | 0.027% | 3.83697 | 20.4% | 28.55898 | 89.49% | 88.7% | 153 | 8.5% | 21.27% | 21.59% | 29.7769365 | 30.2249205 | 1.55 |  | 1218.7
| 3 | Цвета Владова | 20500 | 2 | 17601 | 1 | 6.2 | 19455 | 2 | 15443 | 6.8% | 14393 | 57.8% | 8319.154 | 40% | 5757.2 | 2.2% | 24.36% | 316.646 | 24.7% | 3555.071 | 47.4% | 6822.282 | 42% | 6045.06 | 0.243% | 34.97499 | 0.262% | 37.70966 | 0.2635% | 0.027% | 3.88611 | 21.15% | 31.350645 | 89.81% | 89.86% | 162 | 8.5% | 22.96% | 22.66% | 34.033608 | 33.588918 | 1.55 |  | 1380.7
| Общо |  | 44924 |  | 46218 |  |  | 48933 |  | 46222 | 6.799% | 43079 | 62.68% | 27002.98 | 32.62% | 14054.273 | 4.693% |  | 2021.747 | 24.67% | 10626.038 | 47.9% | 20634.723 | 42% | 18093.18 | 0.245% | 105.53463 | 0.256% | 110.2826 | 0.2562% | 0.02734% | 11.77608 | 20.51% | 91.106019 | 89.44% | 89.44% | 485 | 8.395% | 22.18% | 22.1% | 98.6119245 | 98.2094625 |  | 511.52 |  | 1380.7 | 0
6 | 1 | Иванка Копаранска | 5200 | 0 | 11191 | 0.8 | 6.4 | 11821 | 3.7 | 15289 | 7.3% | 14173 | 57.4% | 8135.302 | 34.9% | 4946.377 | 7.7% | 22.94% | 1091.321 | 23.7% | 3359.001 | 49.6% | 7029.808 | 43% | 6094.39 | 0.26% | 36.8498 | 0.269% | 38.12537 | 0.2604% | 0.028% | 3.96844 | 21.31% | 31.8522701 | 89.71% | 89.36% | 163 | 8.3% | 22.04% | 21.91% | 32.9434084 | 32.7490961 | 1.6 | 505.1 | 1045.6 | 7
| 2 | Николинка Мутафова | 19272 | 4 | 18643 | 1.5 | 7.3 | 18690 | 2.7 | 15386 | 6.4% | 14401 | 63.8% | 9187.838 | 27.7% | 3989.077 | 8.5% | 22.79% | 1224.085 | 22.1% | 3182.621 | 49.9% | 7186.099 | 42% | 6048.42 | 0.244% | 35.13844 | 0.254% | 36.57854 | 0.2551% | 0.028% | 4.03228 | 20.85% | 30.2673195 | 89.1% | 89.14% | 159 | 8.7% | 22.53% | 22.16% | 32.7061251 | 32.1690072 | 1.55 |  | 1204.6
| 3 | Димитър Цончев | 18900 | 2 | 15219 | 0.5 | 5.8 | 16314 | 3 | 16003 | 7.6% | 14787 | 61.8% | 9138.366 | 27.7% | 4095.999 | 10.5% | 22.23% | 1552.635 | 22.9% | 3386.223 | 50.7% | 7497.009 | 42% | 6210.54 | 0.239% | 35.34093 | 0.245% | 36.22815 | 0.2521% | 0.029% | 4.28823 | 21.11% | 31.7314965 | 88.28% | 88.62% | 165 | 8.9% | 21.95% | 21.57% | 32.9941425 | 32.4229455 | 1.56 |  | 1369.6
| Общо |  | 43372 |  | 45053 |  |  | 46825 |  | 46678 | 7.106% | 43361 | 61.03% | 26461.506 | 30.05% | 13031.453 | 8.921% |  | 3868.041 | 22.9% | 9927.845 | 50.07% | 21712.916 | 42.33% | 18353.35 | 0.2475% | 107.32917 | 0.2558% | 110.93206 | 0.2558% | 0.02834% | 12.28895 | 21.09% | 93.8510861 | 89.04% | 89.04% | 487 | 8.634% | 22.17% | 21.88% | 98.643676 | 97.3410488 |  | 505.1 |  | 1369.6 | 0
7 | 1 | Иванка Копаранска | 11000 | 0 | 11241 | 0.9 | 6.6 | 12861 | 4.1 | 14989 | 7.6% | 13850 | 56.2% | 7783.7 | 35% | 4847.5 | 8.8% | 20.99% | 1218.8 | 22% | 3047 | 50.5% | 6994.25 | 43% | 5955.5 | 0.244% | 33.794 | 0.242% | 33.517 | 0.2736% | 0.029% | 4.0165 | 20.49% | 31.2755262 | 88.14% | 89.52% | 167 | 8.6% | 22.19% | 21.57% | 33.8703722 | 32.9240166 | 1.6 |  | 1536.6
| 2 | Николинка Мутафова | 18799 | 2 | 18201 | 0.7 | 8.9 | 18437 | 3.4 | 15960 | 6.7% | 14891 | 54.5% | 8115.595 | 31.9% | 4750.229 | 13.6% | 20.62% | 2025.176 | 20.9% | 3112.219 | 51.9% | 7728.429 | 41% | 6105.31 | 0.253% | 37.67423 | 0.258% | 38.41878 | 0.2535% | 0.029% | 4.31839 | 21.25% | 33.79515 | 88.88% | 88.68% | 174 | 8.6% | 21.02% | 20.57% | 33.4293672 | 32.7137052 | 1.55 |  | 1710.6
| 3 | Димитър Цончев | 17660 | 1 | 17254 | 0.9 | 6.5 | 17704 | 2.5 | 16391 | 6.7% | 15293 | 48.7% | 7447.691 | 38.9% | 5948.977 | 12.4% | 21.64% | 1896.332 | 21.6% | 3303.288 | 52.4% | 8013.532 | 41% | 6270.13 | 0.257% | 39.30301 | 0.265% | 40.52645 | 0.2694% | 0.03% | 4.5879 | 20.57% | 34.8959765 | 88.81% | 88.99% | 185 | 8.3% | 21.58% | 21.61% | 36.609391 | 36.6602845 | 1.56 |  | 1895.6
| Общо |  | 47459 |  | 46696 |  |  | 49002 |  | 47340 | 6.985% | 44034 | 53.02% | 23346.986 | 35.31% | 15546.706 | 11.67% |  | 5140.308 | 21.49% | 9462.507 | 51.63% | 22736.211 | 41.63% | 18330.94 | 0.2516% | 110.77124 | 0.2554% | 112.46223 | 0.2653% | 0.02935% | 12.92279 | 20.77% | 99.9666527 | 88.63% | 89.06% | 526 | 8.494% | 21.58% | 21.25% | 103.9091304 | 102.2980063 |  | 0 |  | 1895.6 | 0
8 | 1 | Иванка Копаранска | 10800 | 0 | 16237 | 1 | 5 | 17508 | 2.2 | 16357 | 7.3% | 15163 | 58.6% | 8885.518 | 29.7% | 4503.411 | 11.7% | 23.13% | 1774.071 | 23.2% | 3517.816 | 48.9% | 7414.707 | 42% | 6368.46 | 0.26% | 39.4238 | 0.266% | 40.33358 | 0.2645% | 0.029% | 4.39727 | 21.17% | 35.254401 | 89.22% | 89.16% | 182 | 8.5% | 21.44% | 22.07% | 35.704032 | 36.753171 | 1.6 |  | 2077.6
| 2 | Цвета Владова | 20500 | 2 | 17368 | 0.6 | 8.2 | 18224 | 2.3 | 16660 | 6.9% | 15510 | 50.7% | 7863.57 | 36.7% | 5692.17 | 12.6% | 23.52% | 1954.26 | 22.5% | 3489.75 | 49.9% | 7739.49 | 43% | 6669.3 | 0.256% | 39.7056 | 0.261% | 40.4811 | 0.2622% | 0.029% | 4.4979 | 20.85% | 35.5194345 | 89.01% | 89.06% | 187 | 8.9% | 21.23% | 21.68% | 36.1667911 | 36.9333976 | 1.6 |  | 2264.6
| 3 | Димитър Цончев | 17400 | 1 | 16759 | 1 | 6.6 | 17645 | 2.1 | 16547 | 6.7% | 15438 | 62.9% | 9710.502 | 35.6% | 5495.928 | 1.5% | 23.23% | 231.57 | 24.2% | 3735.996 | 48.6% | 7502.868 | 42% | 6483.96 | 0.243% | 37.51434 | 0.255% | 39.3669 | 0.243% | 0.028% | 4.32264 | 20.86% | 31.0972536 | 89.14% | 88.59% | 164 | 9.1% | 22.26% | 21.79% | 33.1843176 | 32.4836604 | 1.58 |  | 2428.6
| Общо |  | 48700 |  | 50364 |  |  | 53377 |  | 49564 | 6.965% | 46111 | 57.38% | 26459.59 | 34.03% | 15691.509 | 8.588% |  | 3959.901 | 23.3% | 10743.562 | 49.14% | 22657.065 | 42.34% | 19521.72 | 0.253% | 116.64374 | 0.2606% | 120.18158 | 0.2565% | 0.02867% | 13.21781 | 20.96% | 101.8710891 | 89.12% | 88.94% | 533 | 8.825% | 21.64% | 21.85% | 105.0551407 | 106.170229 |  | 0 |  | 2428.6 | 0
9 | 1 | Николинка Мутафова | 4154 | 0 | 12792 | 1.1 | 6.6 | 13087 | 3.4 | 16275 | 6.6% | 15201 | 69.5% | 10564.695 | 23.3% | 3541.833 | 7.2% | 22.57% | 1094.472 | 23.6% | 3587.436 | 49.6% | 7539.696 | 42% | 6384.42 | 0.244% | 37.09044 | 0.263% | 39.97863 | 0.2419% | 0.027% | 4.10427 | 20.99% | 34.494966 | 89.85% | 88.96% | 180 | 8.7% | 19.88% | 19.55% | 32.670792 | 32.12847 | 1.6 | 1013.68 | 1594.92
| 2 | Цвета Владова | 20700 | 3 | 16641 | 0.7 | 7 | 17084 | 2.9 | 16338 | 6.5% | 15276 | 56.2% | 8585.112 | 30.5% | 4659.18 | 13.3% | 22.99% | 2031.708 | 24% | 3666.24 | 48.4% | 7393.584 | 42% | 6415.92 | 0.252% | 38.49552 | 0.268% | 40.93968 | 0.2662% | 0.027% | 4.12452 | 21.53% | 34.678371 | 90.04% | 89.97% | 177 | 9% | 22.69% | 22.28% | 36.546783 | 35.886396 | 1.58 |  | 1771.92
| 3 | Димитър Цончев | 20146 | 0 | 17840 | 0.6 | 6.5 | 19318 | 1.6 | 14823 | 6.2% | 13904 | 72.2% | 10038.688 | 23.8% | 3309.152 | 4% | 22.45% | 556.16 | 21.5% | 2989.36 | 47.7% | 6632.208 | 45% | 6256.8 | 0.249% | 34.62096 | 0.266% | 36.98464 | 0.2615% | 0.027% | 3.75408 | 20.96% | 30.0700544 | 89.97% | 89.78% | 158 | 9.2% | 22.73% | 22.07% | 32.6093672 | 31.6625048 | 1.65 |  | 1929.92
| Общо |  | 45000 |  | 47273 |  |  | 49489 |  | 47436 | 6.441% | 44381 | 65.77% | 29188.495 | 25.93% | 11510.165 | 8.297% |  | 3682.34 | 23.08% | 10243.036 | 48.59% | 21565.488 | 42.94% | 19057.14 | 0.2483% | 110.20692 | 0.2657% | 117.90295 | 0.2564% | 0.027% | 11.98287 | 21.17% | 99.2433914 | 89.95% | 89.58% | 515 | 8.957% | 21.74% | 21.28% | 101.8269422 | 99.6773708 |  | 1013.68 |  | 1929.92 | 0
10 | 1 | Николинка Мутафова | 4900 | 2 | 11328 | 0.5 | 7.1 | 11369 | 3.4 | 14859 | 6.4% | 13908 | 77.7% | 10806.516 | 16.8% | 2336.544 | 5.5% | 25.38% | 764.94 | 24.4% | 3393.552 | 47.3% | 6578.484 | 42% | 5841.36 | 0.275% | 38.247 | 0.292% | 40.61136 | 0.2428% | 0.028% | 3.89424 | 20.93% | 30.4832892 | 90.53% | 88.59% | 159 | 8.4% | 20.51% | 20.93% | 29.8715844 | 30.4832892 | 1.6 | 717.46 | 1371.46
| 2 | Цвета Владова | 19900 | 3 | 15929 | 0.7 | 6.6 | 16450 | 2.7 | 15236 | 6% | 14322 | 68.2% | 9767.604 | 27.5% | 3938.55 | 4.3% | 22% | 615.846 | 24.3% | 3480.246 | 45.8% | 6559.476 | 42% | 6015.24 | 0.265% | 37.9533 | 0.293% | 41.96346 | 0.1962% | 0.028% | 4.01016 | 22.81% | 23.3524218 | 90.55% | 85.83% | 113 | 9.4% | 23.53% | 23.14% | 24.0895434 | 23.6902692 | 1.6 |  | 1484.46
| 3 | Мария Лачева | 21200 | 1 | 18747 | 0.9 | 6.5 | 19609 | 1.8 | 16949 | 6.6% | 15830 | 72.4% | 11460.92 | 22% | 3482.6 | 5.6% | 21.39% | 886.48 | 23.6% | 3735.88 | 49.7% | 7867.51 | 44% | 6965.2 | 0.267% | 42.2661 | 0.317% | 50.1811 | 0.3055% | 0.024% | 3.7992 | 20.65% | 41.243832 | 92.54% | 92.24% | 219 | 8.8% | 22.31% | 22.16% | 44.5593168 | 44.2597248 | 1.65 |  | 1703.46
| Общо |  | 46000 |  | 46004 |  |  | 47428 |  | 47044 | 6.343% | 44060 | 72.71% | 32035.04 | 22.15% | 9757.694 | 5.146% |  | 2267.266 | 24.08% | 10609.678 | 47.67% | 21005.47 | 42.72% | 18821.8 | 0.2689% | 118.4664 | 0.3013% | 132.75592 | 0.2502% | 0.02656% | 11.7036 | 21.44% | 95.079543 | 91.3% | 89.49% | 491 | 8.809% | 22.14% | 22.09% | 98.5204446 | 98.4332832 |  | 717.46 |  | 1703.46 | 0
11 | 1 | Николинка Мутафова | 3900 | 2 | 10453 | 1.2 | 8.9 | 10767 | 5.3 | 16667 | 6.9% | 15517 | 67.1% | 10411.907 | 23.2% | 3599.944 | 9.7% | 21.55% | 1505.149 | 23.3% | 3615.461 | 49.4% | 7665.398 | 43% | 6672.31 | 0.273% | 42.36141 | 0.299% | 46.39583 | 0.273% | 0.028% | 4.34476 | 20.91% | 38.6057148 | 90.76% | 89.87% | 202 | 8.6% | 20.59% | 21.16% | 38.0149052 | 39.0672848 | 1.7 | 1266.72 | 638.74
| 2 | Цвета Владова | 22500 | 2 | 17813 | 0.9 | 7.3 | 18472 | 4.4 | 16868 | 7.1% | 15670 | 72.7% | 11392.09 | 23.9% | 3745.13 | 3.4% | 21.69% | 532.78 | 23.3% | 3651.11 | 50.1% | 7850.67 | 42% | 6581.4 | 0.275% | 43.0925 | 0.29% | 45.443 | 0.2851% | 0.028% | 4.3876 | 21.78% | 38.818494 | 90.46% | 90.29% | 195 | 8.6% | 22.6% | 22.55% | 40.27998 | 40.190865 | 1.6 |  | 833.74
| 3 | Иванка Копаранска | 15600 | 0 | 15137 | 1.1 | 6.3 | 15892 | 4.3 | 16699 | 7% | 15530 | 72.5% | 11259.25 | 22.7% | 3525.31 | 4.8% | 21.08% | 745.44 | 22.6% | 3509.78 | 50.3% | 7811.59 | 43% | 6677.9 | 0.266% | 41.3098 | 0.274% | 42.5522 | 0.2803% | 0.028% | 4.3484 | 21.7% | 36.53195 | 89.9% | 90.12% | 185 | 9% | 23.27% | 22.48% | 39.175045 | 37.84508 | 1.55 |  | 1018.74
| Общо |  | 42000 |  | 43403 |  |  | 45131 |  | 50234 | 7% | 46717 | 70.77% | 33063.247 | 23.27% | 10870.384 | 5.958% |  | 2783.369 | 23.07% | 10776.351 | 49.93% | 23327.658 | 42.66% | 19931.61 | 0.2713% | 126.76371 | 0.2877% | 134.39103 | 0.2795% | 0.028% | 13.08076 | 21.46% | 113.9561588 | 90.38% | 90.09% | 582 | 8.727% | 22.16% | 22.07% | 117.4699302 | 117.1032298 |  | 1266.72 |  | 1018.74 | 0
12 | 1 | Николинка Мутафова | 5595 | 0 | 15744 | 0.3 | 6.6 | 15503 | 4.2 | 16622 | 6.3% | 15575 | 59% | 9189.25 | 32.1% | 4999.575 | 8.9% | 20.87% | 1386.175 | 21.9% | 3410.925 | 51.1% | 7958.825 | 43% | 6697.25 | 0.268% | 41.741 | 0.274% | 42.6755 | 0.2856% | 0.028% | 4.361 | 20.67% | 37.53672 | 89.9% | 90.31% | 200 | 9.2% | 22.09% | 21.86% | 40.11544 | 39.69776 | 1.55 | 1031.42 | 205.32 | 18
| 2 | Мария Лачева | 21005 | 4 | 18070 | 0.8 | 7.2 | 18042 | 5 | 16821 | 6.1% | 15795 | 57.4% | 9066.33 | 40.5% | 6396.975 | 2.1% | 22.56% | 331.695 | 21.5% | 3395.925 | 51.8% | 8181.81 | 42% | 6633.9 | 0.272% | 42.9624 | 0.274% | 43.2783 | 0.2791% | 0.028% | 4.4226 | 21.66% | 39.043233 | 89.9% | 90.08% | 197 | 8.5% | 22% | 21.68% | 39.6561 | 39.079284 | 1.55 |  | 402.32
| 3 | Иванка Копаранска | 21400 | 0 | 17182 | 0.6 | 5.8 | 18829 | 3.9 | 16707 | 6.3% | 15654 | 60.6% | 9486.324 | 32.9% | 5150.166 | 6.5% | 21.04% | 1017.51 | 22.9% | 3584.766 | 49.1% | 7686.114 | 43% | 6731.22 | 0.259% | 40.54386 | 0.267% | 41.79618 | 0.2808% | 0.028% | 4.38312 | 21.24% | 38.0501856 | 89.63% | 90.14% | 196 | 8.6% | 22.09% | 21.7% | 39.5729096 | 38.874248 | 1.55 |  | 598.32
| Общо |  | 48000 |  | 50996 |  |  | 52374 |  | 50150 | 6.233% | 47024 | 59% | 27741.904 | 35.19% | 16546.716 | 5.817% |  | 2735.38 | 22.1% | 10391.616 | 50.67% | 23826.749 | 42.66% | 20062.37 | 0.2663% | 125.24726 | 0.2717% | 127.74998 | 0.2818% | 0.028% | 13.16672 | 21.19% | 114.6301386 | 89.81% | 90.18% | 593 | 8.769% | 22.06% | 21.75% | 119.3444496 | 117.651292 |  | 1031.42 |  | 598.32 | 0
13 | 1 | Юлияна Цветкова | 5100 | 1 | 15098 | 0.5 | 6.1 | 15033 | 4.6 | 16699 | 6.9% | 15547 | 64.9% | 10090.003 | 26.7% | 4151.049 | 8.4% | 19.06% | 1305.948 | 22.9% | 3560.263 | 50.3% | 7820.141 | 44% | 6840.68 | 0.272% | 42.28784 | 0.272% | 42.28784 | 0.2867% | 0.029% | 4.50863 | 21.24% | 38.674854 | 89.46% | 90% | 199 | 8.5% | 22% | 21.7% | 40.0587 | 39.512445 | 1.6 | 507.52 | 289.8
| 2 | Мария Лачева | 22500 | 5 | 18702 | 0.6 | 5.6 | 19349 | 4 | 16676 | 6.5% | 15592 | 70.9% | 11054.728 | 24.3% | 3788.856 | 4.8% | 23.94% | 748.416 | 23.5% | 3664.12 | 48.3% | 7530.936 | 43% | 6704.56 | 0.262% | 40.85104 | 0.266% | 41.47472 | 0.274% | 0.028% | 4.36576 | 20.92% | 36.329672 | 89.59% | 89.9% | 190 | 8.6% | 22.09% | 21.91% | 38.361494 | 38.048906 | 1.58 |  | 479.8
| 3 | Иванка Копаранска | 18300 | 4 | 19658 | 0.5 | 7.1 | 20288 | 3.3 | 16773 | 6.9% | 15616 | 54% | 8432.64 | 42.7% | 6668.032 | 3.3% | 23.92% | 515.328 | 23.7% | 3700.992 | 49% | 7651.84 | 43% | 6714.88 | 0.263% | 41.07008 | 0.273% | 42.63168 | 0.2823% | 0.029% | 4.52864 | 21.53% | 38.7240733 | 89.5% | 89.84% | 197 | 8.7% | 21.99% | 21.59% | 39.5514339 | 38.8319899 | 1.58 |  | 676.8
| Общо |  | 45900 |  | 53458 |  |  | 54670 |  | 50148 | 6.767% | 46755 | 63.26% | 29577.371 | 31.24% | 14607.937 | 5.496% |  | 2569.692 | 23.37% | 10925.375 | 49.2% | 23002.917 | 43.33% | 20260.12 | 0.2657% | 124.20896 | 0.2703% | 126.39424 | 0.281% | 0.02867% | 13.40303 | 21.23% | 113.7285993 | 89.52% | 89.91% | 586 | 8.6% | 22.03% | 21.73% | 117.9716279 | 116.3933409 |  | 507.52 |  | 676.8 | 0
14 | 1 | Мария Лачева | 17100 | 1 | 16963 | 0.6 | 6 | 17783 | 3.1 | 16808 | 7% | 15631 | 65.9% | 10300.829 | 28.8% | 4501.728 | 5.3% | 23.42% | 828.443 | 23.3% | 3642.023 | 48.5% | 7581.035 | 44% | 6877.64 | 0.264% | 41.26584 | 0.262% | 40.95322 | 0.2867% | 0.03% | 4.6893 | 21.2% | 37.978528 | 88.68% | 89.66% | 196 | 8.6% | 22.4% | 21.89% | 40.128256 | 39.2146216 | 1.55 |  | 872.8
| 2 | Димитър Цончев | 20100 | 6 | 21515 | 0.4 | 5.5 | 21338 | 1.8 | 17044 | 7.2% | 15817 | 71.8% | 11356.606 | 23% | 3637.91 | 5.2% | 23.25% | 822.484 | 23% | 3637.91 | 49.8% | 7876.866 | 44% | 6959.48 | 0.269% | 42.54773 | 0.263% | 41.59871 | 0.2606% | 0.031% | 4.90327 | 22.3% | 40.833753 | 88.34% | 88.24% | 201 | 8.9% | 19.83% | 20.2% | 36.3109113 | 36.988422 | 1.56 |  | 1073.8
| 3 | Николинка Мутафова | 21400 | 4 | 20410 | 0.6 | 6.8 | 21118 | 0.8 | 17089 | 6.7% | 15944 | 74% | 11798.56 | 22.3% | 3555.512 | 3.7% | 22.51% | 589.928 | 19.9% | 3172.856 | 51.9% | 8274.936 | 43% | 6855.92 | 0.258% | 41.13552 | 0.258% | 41.13552 | 0.2638% | 0.032% | 5.10208 | 22.13% | 39.6445672 | 87.72% | 88.01% | 196 | 8.6% | 20.63% | 20.66% | 36.9574072 | 37.0111504 | 1.55 |  | 1269.8
| Общо |  | 58600 |  | 58888 |  |  | 60239 |  | 50941 | 6.966% | 47392 | 70.59% | 33455.995 | 24.68% | 11695.15 | 4.728% |  | 2240.855 | 22.06% | 10452.789 | 50.08% | 23732.837 | 43.66% | 20693.04 | 0.2637% | 124.94909 | 0.261% | 123.68745 | 0.2703% | 0.03101% | 14.69465 | 21.88% | 118.4568482 | 88.24% | 88.66% | 593 | 8.702% | 20.95% | 20.91% | 113.3965745 | 113.214194 |  | 0 |  | 1269.8 | 0
15 | 1 | Цвета Владова | 17000 | 0 | 16206 | 1.1 | 5.3 | 16682 | 1.3 | 16987 | 6.8% | 15832 | 65.1% | 10306.632 | 29.6% | 4686.272 | 5.3% | 22.25% | 839.096 | 22.4% | 3546.368 | 48.9% | 7741.848 | 41% | 6491.12 | 0.259% | 41.00488 | 0.247% | 39.10504 | 0.2696% | 0.033% | 5.22456 | 22.45% | 38.7390465 | 86.77% | 87.89% | 189 | 8.7% | 21.71% | 21.25% | 37.4621247 | 36.6683625 | 1.55 |  | 1458.8
| 2 | Димитър Цончев | 21800 | 2 | 17445 | 0.5 | 4.4 | 18465 | 1.4 | 16878 | 7.3% | 15646 | 69.1% | 10811.386 | 28.1% | 4396.526 | 2.8% | 24.29% | 438.088 | 22.4% | 3504.704 | 49.9% | 7807.354 | 43% | 6727.78 | 0.248% | 38.80208 | 0.244% | 38.17624 | 0.2586% | 0.031% | 4.85026 | 22.15% | 37.692655 | 87.42% | 88.14% | 187 | 9% | 20.93% | 20.93% | 35.616581 | 35.616581 | 1.6 |  | 1645.8
| 3 | Николинка Мутафова | 16295 | 1 | 16498 | 0.6 | 6.3 | 17175 | 1.5 | 16811 | 6.5% | 15718 | 68% | 10688.24 | 29.1% | 4573.938 | 2.9% | 22.71% | 455.822 | 22.9% | 3599.422 | 49.6% | 7796.128 | 41% | 6444.38 | 0.229% | 35.99422 | 0.233% | 36.62294 | 0.2318% | 0.03% | 4.7154 | 22.37% | 35.5374294 | 87.24% | 87.19% | 174 | 8.7% | 19.97% | 20.2% | 31.7247414 | 32.090124 | 1.55 |  | 1819.8
| Общо |  | 55095 |  | 50149 |  |  | 52322 |  | 50676 | 6.867% | 47196 | 67.39% | 31806.258 | 28.94% | 13656.736 | 3.672% |  | 1733.006 | 22.57% | 10650.494 | 49.46% | 23345.33 | 41.66% | 19663.28 | 0.2454% | 115.80118 | 0.2413% | 113.90422 | 0.2534% | 0.03134% | 14.79022 | 22.32% | 111.9691309 | 87.14% | 87.76% | 550 | 8.802% | 20.87% | 20.8% | 104.8034471 | 104.3750675 |  | 0 |  | 1819.8 | 0
16 | 1 | Цвета Владова | 3465 | 0 | 13209 | 0.5 | 6.1 | 13163 | 2.5 | 16524 | 7.5% | 15285 | 76.7% | 11723.595 | 20.3% | 3102.855 | 3% | 21.48% | 458.55 | 21.9% | 3347.415 | 49.8% | 7611.93 | 40% | 6114 | 0.229% | 35.00265 | 0.227% | 34.69695 | 0.2472% | 0.031% | 4.73835 | 22.75% | 34.2342 | 86.46% | 87.58% | 165 | 8.8% | 21.96% | 21.98% | 33.045408 | 33.075504 | 1.5 | 1001.7 | 983.1
| 2 | Мария Лачева | 19700 | 9 | 18426 | 0.9 | 4.9 | 18709 | 1.7 | 16401 | 7.1% | 15237 | 58.1% | 8852.697 | 38.1% | 5805.297 | 3.8% | 25.71% | 579.006 | 21.6% | 3291.192 | 50.3% | 7664.211 | 41% | 6247.17 | 0.23% | 35.0451 | 0.228% | 34.74036 | 0.2408% | 0.031% | 4.72347 | 22.76% | 33.7228092 | 86.52% | 87.25% | 163 | 9.1% | 21.57% | 21.34% | 31.9596219 | 31.6188378 | 1.5 |  | 1146.1
| 3 | Николинка Мутафова | 20495 | 1 | 15918 | 1 | 6.6 | 17093 | 1.8 | 16154 | 7.3% | 14975 | 70.2% | 10512.45 | 27.1% | 4058.225 | 2.7% | 20.93% | 404.325 | 20.9% | 3129.775 | 49.2% | 7367.7 | 40% | 5990 | 0.239% | 35.79025 | 0.232% | 34.742 | 0.2517% | 0.032% | 4.792 | 22.26% | 34.62543 | 86.33% | 87.42% | 170 | 8.5% | 21.15% | 20.77% | 32.898825 | 32.307735 | 1.55 |  | 1316.1
| Общо |  | 43660 |  | 47553 |  |  | 48965 |  | 49079 | 7.301% | 45497 | 68.33% | 31088.742 | 28.5% | 12966.377 | 3.169% |  | 1441.881 | 21.47% | 9768.382 | 49.77% | 22643.841 | 40.33% | 18351.17 | 0.2326% | 105.838 | 0.229% | 104.17931 | 0.2465% | 0.03133% | 14.25382 | 22.59% | 102.5824392 | 86.44% | 87.42% | 498 | 8.796% | 21.56% | 21.37% | 97.9038549 | 97.0020768 |  | 1001.7 |  | 1316.1 | 0
17 | 1 | Юлияна Цветкова | 5118 | 0 | 5508 | 0.9 | 5.7 | 6195 | 6 | 14982 | 7.9% | 13798 | 66.6% | 9189.468 | 29.8% | 4111.804 | 3.6% | 22.75% | 496.728 | 21.4% | 2952.772 | 50.1% | 6912.798 | 39% | 5381.22 | 0.238% | 32.83924 | 0.229% | 31.59742 | 0.2561% | 0.032% | 4.41536 | 20.29% | 29.8575466 | 86.16% | 87.64% | 161 | 8.6% | 21.01% | 20.82% | 30.9170554 | 30.6374628 | 1.6 | 1038.9 | 438.2
| 2 | Иванка Копаранска | 19500 | 2 | 16794 | 0.9 | 5.7 | 17123 | 3.6 | 14651 | 6.5% | 13699 | 61.5% | 8424.885 | 34% | 4657.66 | 4.5% | 20.57% | 616.455 | 19.3% | 2643.907 | 53.7% | 7356.363 | 41% | 5616.59 | 0.234% | 32.05566 | 0.235% | 32.19265 | 0.2455% | 0.031% | 4.24669 | 21.08% | 28.546536 | 86.94% | 87.5% | 148 | 8.5% | 21.7% | 21.43% | 29.38614 | 29.020506 | 1.5 |  | 586.2
| 3 | Николинка Мутафова | 17862 | 1 | 19879 | 1.1 | 6 | 20355 | 1.8 | 14880 | 7.1% | 13824 | 63.1% | 8722.944 | 31.2% | 4313.088 | 5.7% | 19.44% | 787.968 | 20% | 2764.8 | 50.5% | 6981.12 | 40% | 5529.6 | 0.238% | 32.90112 | 0.237% | 32.76288 | 0.2822% | 0.032% | 4.42368 | 21% | 32.40237 | 86.63% | 88.79% | 169 | 8.7% | 22.42% | 21.98% | 34.5933874 | 33.9144806 | 1.55 |  | 755.2
| Общо |  | 42480 |  | 42181 |  |  | 43673 |  | 44513 | 7.172% | 41321 | 63.74% | 26337.297 | 31.66% | 13082.552 | 4.601% |  | 1901.151 | 20.24% | 8361.479 | 51.43% | 21250.281 | 40% | 16527.41 | 0.2367% | 97.79602 | 0.2337% | 96.55295 | 0.2613% | 0.03167% | 13.08573 | 20.79% | 90.8064526 | 86.58% | 88.01% | 478 | 8.604% | 21.71% | 21.41% | 94.8965828 | 93.5724494 |  | 1038.9 |  | 755.2 | 0
18 | 1 | Димитър Цончев | 4820 | 0 | 5645 | 0.7 | 5.6 | 5974 | 7 | 15185 | 6.6% | 14183 | 78.1% | 11076.923 | 18% | 2552.94 | 3.9% | 20.48% | 553.137 | 18.4% | 2609.672 | 55.8% | 7914.114 | 41% | 5815.03 | 0.248% | 35.17384 | 0.24% | 34.0392 | 0.2465% | 0.032% | 4.53856 | 20.4% | 29.588976 | 86.8% | 87.15% | 158 | 8.2% | 20.97% | 20.7% | 30.4157268 | 30.024108 | 1.6 | 503.54 | 409.42 | -0.24
| 2 | Иванка Копаранска | 19000 | 0 | 15446 | 0.9 | 7.7 | 16589 | 5.6 | 16058 | 6.6% | 14998 | 65.6% | 9838.688 | 26.2% | 3929.476 | 8.2% | 20.66% | 1229.836 | 20.4% | 3059.592 | 50.6% | 7588.988 | 40% | 5999.2 | 0.239% | 35.84522 | 0.24% | 35.9952 | 0.2575% | 0.032% | 4.79936 | 20.7% | 33.028506 | 86.8% | 87.71% | 174 | 8.3% | 21.2% | 20.71% | 33.826296 | 33.0444618 | 1.6 |  | 583.42
| 3 | Мария Лачева | 15421 | 1 | 19030 | 0.7 | 6 | 19756 | 4.5 | 16378 | 6.8% | 15264 | 63.2% | 9646.848 | 34.2% | 5220.288 | 2.6% | 22.16% | 396.864 | 20.2% | 3083.328 | 51.6% | 7876.224 | 41% | 6258.24 | 0.259% | 39.53376 | 0.255% | 38.9232 | 0.2801% | 0.032% | 4.88448 | 21.21% | 36.3658176 | 87.58% | 88.71% | 188 | 8.8% | 22.09% | 21.57% | 37.8746304 | 36.9830592 | 1.58 |  | 771.42
| Общо |  | 39241 |  | 40121 |  |  | 42319 |  | 47621 | 6.669% | 44445 | 68.76% | 30562.459 | 26.33% | 11702.704 | 4.905% |  | 2179.837 | 19.69% | 8752.592 | 52.6% | 23379.326 | 40.66% | 18072.47 | 0.2487% | 110.55282 | 0.2452% | 108.9576 | 0.2618% | 0.032% | 14.2224 | 20.78% | 98.9832996 | 87.08% | 87.91% | 520 | 8.45% | 21.43% | 21% | 102.1166532 | 100.051629 |  | 503.54 |  | 771.42 | 0
19 | 1 | Димитър Цончев | 4779 | 0 | 12549 | 0.6 | 5.6 | 13146 | 5.3 | 16162 | 6.2% | 15160 | 69.4% | 10521.04 | 27.8% | 4214.48 | 2.8% | 23% | 424.48 | 20.5% | 3107.8 | 50.9% | 7716.44 | 42% | 6367.2 | 0.246% | 37.2936 | 0.253% | 38.3548 | 0.2282% | 0.031% | 4.6996 | 21.47% | 29.0152021 | 87.87% | 86.54% | 149 | 9.3% | 22.12% | 21.44% | 29.8936316 | 28.9746592 | 1.6 | 504.7 | 415.72
| 2 | Иванка Копаранска | 19700 | 6 | 19334 | 0.9 | 7.7 | 18766 | 5.1 | 16818 | 6.8% | 15674 | 73.8% | 11567.412 | 22.7% | 3557.998 | 3.5% | 24.74% | 548.59 | 21.5% | 3369.91 | 51.2% | 8025.088 | 42% | 6583.08 | 0.26% | 40.7524 | 0.258% | 40.43892 | 0.2815% | 0.031% | 4.85894 | 21.07% | 35.8798923 | 88.11% | 89.11% | 189 | 9.9% | 23.06% | 22.34% | 39.2686434 | 38.0425626 | 1.6 |  | 604.72
| 3 | Мария Лачева | 23500 | 2 | 18695 | 0.8 | 7 | 19635 | 4.2 | 16832 | 7.5% | 15570 | 60.9% | 9482.13 | 33.8% | 5262.66 | 5.3% | 25.15% | 825.21 | 22.7% | 3534.39 | 49.3% | 7676.01 | 42% | 6539.4 | 0.233% | 36.2781 | 0.241% | 37.5237 | 0.2826% | 0.029% | 4.5153 | 20.93% | 37.4259795 | 88.09% | 89.86% | 195 | 8.3% | 22.08% | 21.56% | 39.482352 | 38.552514 | 1.55 |  | 799.72
| Общо |  | 47979 |  | 50578 |  |  | 51547 |  | 49812 | 6.842% | 46404 | 68.03% | 31570.582 | 28.09% | 13035.138 | 3.875% |  | 1798.28 | 21.58% | 10012.1 | 50.46% | 23417.538 | 42% | 19489.68 | 0.2464% | 114.3241 | 0.2507% | 116.31742 | 0.2645% | 0.03032% | 14.07384 | 21.15% | 102.3210739 | 88.03% | 88.65% | 533 | 9.147% | 22.42% | 21.78% | 108.644627 | 105.5697358 |  | 504.7 |  | 799.72 | 0
20 | 1 | Димитър Цончев | 6400 | 0 | 9442 | 0.5 | 6.8 | 9986 | 6.7 | 16443 | 6.1% | 15440 | 76.1% | 11749.84 | 20.5% | 3165.2 | 3.4% | 24.51% | 524.96 | 21.6% | 3335.04 | 50.4% | 7781.76 | 42% | 6484.8 | 0.245% | 37.828 | 0.239% | 36.9016 | 0.2547% | 0.027% | 4.1688 | 20.9% | 33.119812 | 88.82% | 89.51% | 173 | 8.4% | 22.19% | 21.55% | 35.1640492 | 34.149854 | 1.58 | 507.86 | 503.1 | 38.24
| 2 | Иванка Копаранска | 19013 | 3 | 18292 | 1.3 | 8.1 | 17723 | 6.3 | 16738 | 6.2% | 15700 | 67.1% | 10534.7 | 27.4% | 4301.8 | 5.5% | 22.94% | 863.5 | 20.3% | 3187.1 | 51.9% | 8148.3 | 40% | 6280 | 0.243% | 38.151 | 0.24% | 37.68 | 0.2385% | 0.026% | 4.082 | 20.84% | 32.7002524 | 89.28% | 89.21% | 173 | 9.3% | 21.26% | 20.92% | 33.3592786 | 32.8257812 | 1.58 |  | 676.1
| 3 | Цвета Владова | 19500 | 1 | 18110 | 1 | 9.3 | 18072 | 5.9 | 16831 | 5.6% | 15888 | 65.1% | 10343.088 | 29.8% | 4734.624 | 5.1% | 23.91% | 810.288 | 23.3% | 3701.904 | 50.8% | 8071.104 | 42% | 6672.96 | 0.232% | 36.86016 | 0.235% | 37.3368 | 0.2445% | 0.026% | 4.13088 | 21.5% | 32.33342 | 89.04% | 89.47% | 164 | 8.3% | 23.08% | 22.81% | 34.7095504 | 34.3035028 | 1.5 |  | 840.1
| Общо |  | 44913 |  | 45844 |  |  | 45781 |  | 50012 | 5.965% | 47028 | 69.38% | 32627.628 | 25.95% | 12201.624 | 4.675% |  | 2198.748 | 21.74% | 10224.044 | 51.04% | 24001.164 | 41.33% | 19437.76 | 0.2399% | 112.83916 | 0.238% | 111.9184 | 0.2458% | 0.02633% | 12.38168 | 21.08% | 98.1534844 | 89.05% | 89.4% | 510 | 8.673% | 22.18% | 21.76% | 103.2328782 | 101.279138 |  | 507.86 |  | 840.1 | 0
21 | 1 | Мария Лачева | 2400 | 9 | 17446 | 1 | 8.5 | 18789 | 5.3 | 16694 | 6.1% | 15676 | 72.9% | 11427.804 | 23.9% | 3746.564 | 3.2% | 23.25% | 501.632 | 23.7% | 3715.212 | 49.2% | 7712.592 | 42% | 6583.92 | 0.239% | 37.46564 | 0.245% | 38.4062 | 0.2604% | 0.026% | 4.07576 | 21.25% | 35.154725 | 89.5% | 90.12% | 181 | 8.6% | 22.21% | 21.59% | 36.7428914 | 35.7172006 | 1.55 |  | 1021.1
| 2 | Димитър Цончев | 19824 | 9 | 17811 | 1.3 | 7.4 | 17481 | 5 | 16849 | 6.3% | 15788 | 61.7% | 9741.196 | 32.5% | 5131.1 | 5.8% | 24.78% | 915.704 | 24.8% | 3915.424 | 49.8% | 7862.424 | 42% | 6630.96 | 0.244% | 38.52272 | 0.245% | 38.6806 | 0.2448% | 0.026% | 4.10488 | 21.03% | 31.7836905 | 89.5% | 89.48% | 167 | 9.5% | 22.86% | 22.12% | 34.549461 | 33.431062 | 1.55 |  | 1188.1
| 3 | Цвета Владова | 21300 | 4 | 17681 | 1 | 7.3 | 18176 | 4.5 | 16980 | 6.3% | 15910 | 84.8% | 13491.68 | 12.8% | 2036.48 | 2.4% | 26.51% | 381.84 | 24% | 3818.4 | 49.1% | 7811.81 | 41% | 6523.1 | 0.249% | 39.6159 | 0.256% | 40.7296 | 0.2594% | 0.026% | 4.1366 | 20.64% | 36.3695376 | 89.96% | 90.09% | 193 | 8.7% | 21.07% | 20.79% | 37.1272363 | 36.6338511 | 1.55 |  | 1381.1
| Общо |  | 43524 |  | 52938 |  |  | 54446 |  | 50523 | 6.234% | 47374 | 73.16% | 34660.68 | 23.04% | 10914.144 | 3.798% |  | 1799.176 | 24.17% | 11449.036 | 49.37% | 23386.826 | 41.66% | 19737.98 | 0.244% | 115.60426 | 0.2487% | 117.8164 | 0.2549% | 0.026% | 12.31724 | 20.97% | 103.3079531 | 89.66% | 89.9% | 541 | 8.913% | 22.04% | 21.5% | 108.4195887 | 105.7821137 |  | 0 |  | 1381.1 | 0
22 | 1 | Иванка Копаранска | 11500 | 6 | 18963 | 1.3 | 6.7 | 18991 | 4.6 | 17325 | 6% | 16286 | 73.5% | 11970.21 | 20.3% | 3306.058 | 6.2% | 27.06% | 1009.732 | 26% | 4234.36 | 47.4% | 7719.564 | 43% | 7002.98 | 0.272% | 44.29792 | 0.288% | 46.90368 | 0.284% | 0.028% | 4.56008 | 21.03% | 39.3361944 | 90.4% | 90.25% | 206 | 9.2% | 22.29% | 21.39% | 41.6929992 | 40.0095672 | 1.6 |  | 1587.1
| 2 | Мария Лачева | 19368 | 8 | 16393 | 0.7 | 6 | 16736 | 5.4 | 17206 | 6.4% | 16105 | 71.8% | 11563.39 | 26.9% | 4332.245 | 1.3% | 23.85% | 209.365 | 26.2% | 4219.51 | 47.4% | 7633.77 | 43% | 6925.15 | 0.258% | 41.5509 | 0.281% | 45.25505 | 0.2924% | 0.026% | 4.1873 | 20.19% | 39.9713544 | 90.86% | 91.22% | 219 | 9.6% | 21.67% | 21.24% | 42.9013992 | 42.0501024 | 1.6 |  | 1806.1
| 3 | Цвета Владова | 20300 | 5 | 19803 | 0.8 | 7 | 19531 | 4 | 16481 | 5.9% | 15509 | 84.5% | 13105.105 | 12.2% | 1892.098 | 3.3% | 22.51% | 511.797 | 23.8% | 3691.142 | 48.7% | 7552.883 | 41% | 6358.69 | 0.232% | 35.98088 | 0.244% | 37.84196 | 0.2444% | 0.026% | 4.03234 | 20.7% | 33.52986 | 89.46% | 89.47% | 178 | 9% | 20.91% | 21.28% | 33.870018 | 34.469344 | 1.6 |  | 1984.1
| Общо |  | 51168 |  | 55159 |  |  | 55258 |  | 51012 | 6.103% | 47900 | 76.49% | 36638.705 | 19.9% | 9530.401 | 3.614% |  | 1730.894 | 25.35% | 12145.012 | 47.82% | 22906.217 | 42.35% | 20286.82 | 0.2543% | 121.8297 | 0.2714% | 130.00069 | 0.274% | 0.02668% | 12.77972 | 20.64% | 112.8374088 | 90.29% | 90.37% | 603 | 9.286% | 21.64% | 21.3% | 118.4644164 | 116.5290136 |  | 0 |  | 1984.1 | 0
23 | 1 | Иванка Копаранска | 3400 | 9 | 12607 | 0.8 | 7.1 | 13413 | 4.7 | 15939 | 5.9% | 14999 | 70.9% | 10634.291 | 25% | 3749.75 | 4.1% | 22.16% | 614.959 | 21.4% | 3209.786 | 49.6% | 7439.504 | 40% | 5999.6 | 0.257% | 38.54743 | 0.253% | 37.94747 | 0.2677% | 0.026% | 3.89974 | 21.13% | 32.8546144 | 89.83% | 90.39% | 172 | 9.6% | 23.32% | 22.81% | 36.2598016 | 35.4668128 | 1.6 | 1014.38 | 1141.72
| 2 | Георги Томов | 26051 | 8 | 18749 | 0.5 | 7.7 | 18333 | 4 | 15671 | 6.1% | 14715 | 72% | 10594.8 | 23.3% | 3428.595 | 4.7% | 22.27% | 691.605 | 21.8% | 3207.87 | 48.5% | 7136.775 | 40% | 5886 | 0.248% | 36.4932 | 0.236% | 34.7274 | 0.2549% | 0.027% | 3.97305 | 21% | 32.60628 | 88.67% | 89.52% | 171 | 9.2% | 21.6% | 21.66% | 33.537888 | 33.6310488 | 1.58 |  | 1312.72
| 3 | Мария Лачева | 22279 | 2 | 18002 | 0.7 | 6.4 | 18629 | 3 | 16430 | 6.6% | 15346 | 85.4% | 13105.484 | 9.8% | 1503.908 | 4.8% | 23.44% | 736.608 | 22.3% | 3422.158 | 48.5% | 7442.81 | 41% | 6291.86 | 0.209% | 32.07314 | 0.207% | 31.76622 | 0.2149% | 0.029% | 4.45034 | 20.55% | 26.3387295 | 86.11% | 86.62% | 141 | 9.1% | 22.26% | 22.5% | 28.5304194 | 28.838025 | 1.5 |  | 1453.72
| Общо |  | 51730 |  | 49358 |  |  | 50375 |  | 48040 | 6.205% | 45060 | 76.2% | 34334.575 | 19.27% | 8682.253 | 4.534% |  | 2043.172 | 21.84% | 9839.814 | 48.87% | 22019.089 | 40.34% | 18177.46 | 0.2377% | 107.11377 | 0.2318% | 104.44109 | 0.2456% | 0.02735% | 12.32313 | 20.89% | 91.7996239 | 88.32% | 88.97% | 484 | 9.313% | 22.4% | 22.33% | 98.328109 | 97.9358866 |  | 1014.38 |  | 1453.72 | 0
24 | 1 | Иванка Копаранска | 7700 | 1 | 12604 | 1.1 | 6.6 | 12767 | 4.8 | 16613 | 6.8% | 15483 | 63.8% | 9878.154 | 28.8% | 4459.104 | 7.4% | 24.17% | 1145.742 | 23.5% | 3638.505 | 48.9% | 7571.187 | 40% | 6193.2 | 0.224% | 34.68192 | 0.224% | 34.68192 | 0.2346% | 0.029% | 4.49007 | 20.16% | 29.9158272 | 87.18% | 87.76% | 162 | 8.4% | 21.45% | 22.18% | 31.830084 | 32.9133456 | 1.6 | 1004.96 | 613.72 | 2.96
| 2 | Цвета Владова | 20700 | 5 | 17866 | 0.4 | 5.9 | 17933 | 4.7 | 16918 | 6.7% | 15784 | 74.1% | 11695.944 | 18.4% | 2904.256 | 7.5% | 22.5% | 1183.8 | 23.8% | 3756.592 | 47.7% | 7528.968 | 42% | 6629.28 | 0.228% | 35.98752 | 0.23% | 36.3032 | 0.2237% | 0.028% | 4.41952 | 20.7% | 30.082482 | 87.95% | 87.6% | 159 | 8.6% | 21.25% | 21.96% | 30.881775 | 31.9135896 | 1.55 |  | 772.72
| 3 | Георги Томов | 22555 | 2 | 19498 | 0.7 | 5.7 | 20588 | 3.6 | 16792 | 6.6% | 15684 | 78.6% | 12327.624 | 13.8% | 2164.392 | 7.6% | 24.24% | 1191.984 | 23.2% | 3638.688 | 47.9% | 7512.636 | 42% | 6587.28 | 0.23% | 36.0732 | 0.239% | 37.48476 | 0.2391% | 0.026% | 4.07784 | 21.01% | 30.92672 | 89.23% | 89.23% | 160 | 8% | 22.71% | 23.29% | 33.42912 | 34.28288 | 1.55 |  | 932.72
| Общо |  | 50955 |  | 49968 |  |  | 51288 |  | 50323 | 6.7% | 46951 | 72.21% | 33901.722 | 20.29% | 9527.752 | 7.5% |  | 3521.526 | 23.5% | 11033.785 | 48.16% | 22612.791 | 41.34% | 19409.76 | 0.2273% | 106.74264 | 0.231% | 108.46988 | 0.2324% | 0.02766% | 12.98743 | 20.63% | 90.9250292 | 88.14% | 88.21% | 481 | 8.333% | 21.8% |  | 96.140979 | 99.1098152 |  | 1004.96 |  | 932.72 | 0
25 | 1 | Иванка Копаранска | 7100 | 0 | 13090 | 0.8 | 7.2 | 13067 | 5.6 | 16930 | 6.7% | 15796 | 79.8% | 12605.208 | 16.6% | 2622.136 | 3.6% | 24.53% | 568.656 | 22.2% | 3506.712 | 48.1% | 7597.876 | 42% | 6634.32 | 0.282% | 44.54472 | 0.283% | 44.70268 | 0.2883% | 0.027% | 4.26492 | 20.93% | 39.067938 | 90.58% | 90.74% | 204 | 8.5% | 22.11% | 22.27% | 41.270526 | 41.569182 | 1.6 | 1069.04 | 64.72 | -2.96
| 2 | Цвета Владова | 24500 | 2 | 16313 | 0.6 | 6.4 | 16520 | 5.6 | 17136 | 6.2% | 16074 | 68.1% | 10946.394 | 27.8% | 4468.572 | 4.1% | 24.78% | 659.034 | 23.1% | 3713.094 | 45.9% | 7377.966 | 42% | 6751.08 | 0.274% | 44.04276 | 0.284% | 45.65016 | 0.2807% | 0.027% | 4.33998 | 20.86% | 39.2760424 | 90.61% | 90.49% | 206 | 8.6% | 21.66% | 21.71% | 40.7823144 | 40.8764564 | 1.6 |  | 270.72
| 3 | Димитър Цончев | 17606 | 1 | 17793 | 0.8 | 7 | 18660 | 4.7 | 17024 | 6.4% | 15934 | 80% | 12747.2 | 16.2% | 2581.308 | 3.8% | 24.47% | 605.492 | 23.2% | 3696.688 | 48% | 7648.32 | 42% | 6692.28 | 0.254% | 40.47236 | 0.261% | 41.58774 | 0.2804% | 0.026% | 4.14284 | 21.09% | 37.9820355 | 90.15% | 90.83% | 199 | 9.5% | 22.51% | 22.21% | 40.5393845 | 39.9990995 | 1.58 |  | 469.72
| Общо |  | 49206 |  | 47196 |  |  | 48247 |  | 51090 | 6.432% | 47804 | 75.93% | 36298.802 | 20.23% | 9672.016 | 3.835% |  | 1833.182 | 22.84% | 10916.494 | 47.33% | 22624.162 | 42% | 20077.68 | 0.27% | 129.05984 | 0.276% | 131.94058 | 0.2831% | 0.02667% | 12.74774 | 20.96% | 116.3260159 | 90.45% | 90.69% | 609 | 8.861% | 22.09% | 22.06% | 122.5922249 | 122.4447379 |  | 1069.04 |  | 469.72 | 0
26 | 1 | Николинка Мутафова | 4697 | 0 | 14683 | 1 | 7.6 | 14714 | 5.9 | 17023 | 6.6% | 15899 | 77.2% | 12274.028 | 15.3% | 2432.547 | 7.5% | 24.53% | 1192.425 | 22.4% | 3561.376 | 46.4% | 7377.136 | 41% | 6518.59 | 0.27% | 42.9273 | 0.264% | 41.97336 | 0.2712% | 0.027% | 4.29273 | 21.01% | 37.9633892 | 89.89% | 90.16% | 199 | 9.2% | 21.49% | 20.92% | 38.8307108 | 37.8007664 | 1.65 | 531.12 | 141.24 | 3.64
| 2 | Цвета Владова | 20000 | 5 | 15948 | 1.6 | 9.4 | 16511 | 6.8 | 17155 | 7.1% | 15937 | 56.3% | 8972.531 | 42.1% | 6709.477 | 1.6% | 24.01% | 254.992 | 22% | 3506.14 | 48.7% | 7761.319 | 42% | 6693.54 | 0.25% | 39.8425 | 0.261% | 41.59557 | 0.2439% | 0.028% | 4.46236 | 21.08% | 32.0534048 | 89.39% | 88.63% | 166 | 8.4% | 22.63% | 22.72% | 34.4102728 | 34.5471232 | 1.58 |  | 307.24
| 3 | Мария Лачева | 21205 | 1 | 16966 | 1.5 | 5.1 | 17683 | 5.4 | 15144 | 7.1% | 14069 | 38.2% | 5374.358 | 58.4% | 8216.296 | 3.4% | 21.37% | 478.346 | 20% | 2813.8 | 50.3% | 7076.707 | 41% | 5768.29 | 0.244% | 34.32836 | 0.255% | 35.87595 | 0.2698% | 0.027% | 3.79863 | 20.58% | 31.8934434 | 89.53% | 90.1% | 169 | 8.3% | 22.04% | 21.83% | 34.1560492 | 33.8306059 | 1.6 |  | 476.24
| Общо |  | 45902 |  | 47597 |  |  | 48908 |  | 49322 | 6.927% | 45905 | 57.99% | 26620.917 | 37.81% | 17358.32 | 4.195% |  | 1925.763 | 21.53% | 9881.316 | 48.39% | 22215.162 | 41.35% | 18980.42 | 0.2551% | 117.09816 | 0.2602% | 119.44488 | 0.2613% | 0.02735% | 12.55372 | 20.9% | 101.9102374 | 89.61% | 89.65% | 534 | 8.666% | 22.06% | 21.83% | 107.3970328 | 106.1784955 |  | 531.12 |  | 476.24 | 0
27 | 1 | Николинка Мутафова | 5750 | 0 | 11163 | 0.6 | 7.5 | 12039 | 6 | 12969 | 7.1% | 12048 | 64% | 7710.72 | 28.8% | 3469.824 | 7.2% | 19.54% | 867.456 | 19.4% | 2337.312 | 52% | 6264.96 | 38% | 4578.24 | 0.247% | 29.75856 | 0.235% | 28.3128 | 0.2817% | 0.027% | 3.25296 | 21.14% | 29.6907072 | 88.62% | 90.53% | 154 | 8.8% | 21.85% | 21.46% | 30.687888 | 30.1401408 | 1.6 | 541.44 | 88.8
| 2 | Георги Томов | 20700 | 4 | 17892 | 0.8 | 7.7 | 17139 | 5.5 | 16722 | 7.2% | 15518 | 62.3% | 9667.714 | 28.2% | 4376.076 | 9.5% | 24.1% | 1474.21 | 23.3% | 3615.694 | 49.4% | 7665.892 | 42% | 6517.56 | 0.247% | 38.32946 | 0.257% | 39.88126 | 0.2526% | 0.028% | 4.34504 | 20.73% | 33.012525 | 89.23% | 89.03% | 175 | 9% | 21.89% | 20.78% | 34.859825 | 33.09215 | 1.58 |  | 263.8
| 3 | Мария Лачева | 17500 | 1 | 17264 | 1.3 | 6.3 | 16810 | 5.2 | 16245 | 7.1% | 15092 | 56% | 8451.52 | 36.9% | 5568.948 | 7.1% | 23.67% | 1071.532 | 22.6% | 3410.792 | 55.5% | 8376.06 | 41% | 6187.72 | 0.249% | 37.57908 | 0.255% | 38.4846 | 0.2496% | 0.027% | 4.07484 | 20.58% | 32.586372 | 89.53% | 89.3% | 174 | 9% | 21.22% | 21.46% | 33.599748 | 33.979764 | 1.6 |  | 437.8
| Общо |  | 43950 |  | 46319 |  |  | 45988 |  | 45936 | 7.136% | 42658 | 60.55% | 25829.954 | 31.45% | 13414.848 | 8.001% |  | 3413.198 | 21.95% | 9363.798 | 52.29% | 22306.912 | 40.52% | 17283.52 | 0.2477% | 105.6671 | 0.2501% | 106.67866 | 0.2598% | 0.02736% | 11.67284 | 20.79% | 95.2896042 | 89.18% | 89.58% | 503 | 8.939% | 21.64% | 21.21% | 99.147461 | 97.2120548 |  | 541.44 |  | 437.8 | 0
28 | 1 | Николинка Мутафова | 14151 | 1 | 19491 | 0.5 | 6.3 | 18702 | 3.6 | 16199 | 7.1% | 15049 | 55.4% | 8337.146 | 31.6% | 4755.484 | 13% | 26.03% | 1956.37 | 24.2% | 3641.858 | 46.5% | 6997.785 | 45% | 6772.05 | 0.256% | 38.52544 | 0.275% | 41.38475 | 0.2527% | 0.03% | 4.5147 | 20.13% | 31.0259664 | 89.22% | 88.25% | 169 | 8.8% | 21.74% | 22.34% | 33.5074272 | 34.4321952 | 1.58 |  | 606.8
| 2 | Димитър Цончев | 20900 | 4 | 18819 | 0.7 | 5.5 | 18041 | 3.5 | 17032 | 7.1% | 15823 | 66.7% | 10553.941 | 25.3% | 4003.219 | 8% | 25.42% | 1265.84 | 24% | 3797.52 | 48.5% | 7674.155 | 43% | 6803.89 | 0.252% | 39.87396 | 0.272% | 43.03856 | 0.2741% | 0.031% | 4.90513 | 19.89% | 34.4343636 | 88.74% | 88.81% | 189 | 8.4% | 22.22% | 22.43% | 38.4681528 | 38.8317132 | 1.58 |  | 795.8
| 3 | Иванка Копаранска | 19100 | 3 | 18080 | 0.6 | 6.8 | 17980 | 3.4 | 16966 | 7.1% | 15761 | 52.3% | 8243.003 | 42.4% | 6682.664 | 5.3% | 25.82% | 835.333 | 23.2% | 3656.552 | 49.9% | 7864.739 | 43% | 6777.23 | 0.244% | 38.45684 | 0.261% | 41.13621 | 0.2482% | 0.028% | 4.41308 | 21.03% | 33.0608424 | 89.39% | 88.83% | 172 | 8.6% | 22.08% | 22.27% | 34.7115264 | 35.0102216 | 1.55 |  | 967.8
| Общо |  | 54151 |  | 56390 |  |  | 54723 |  | 50197 | 7.1% | 46633 | 58.19% | 27134.09 | 33.11% | 15441.367 | 8.701% |  | 4057.543 | 23.79% | 11095.93 | 48.33% | 22536.679 | 43.65% | 20353.17 | 0.2506% | 116.85624 | 0.2693% | 125.55952 | 0.2584% | 0.02966% | 13.83291 | 20.35% | 98.5211724 | 89.11% | 88.64% | 530 | 8.592% | 22.02% | 22.35% | 106.6871064 | 108.27413 |  | 0 |  | 967.8 | 0
29 | 1 | Цвета Владова | 16200 | 0 | 20038 | 0.6 | 7.6 | 18656 | 2.7 | 17036 | 6.9% | 15861 | 50.9% | 8073.249 | 40.5% | 6423.705 | 8.6% | 24.25% | 1364.046 | 23.2% | 3679.752 | 47.2% | 7486.392 | 43% | 6820.23 | 0.262% | 41.55582 | 0.264% | 41.87304 | 0.2746% | 0.041% | 6.50301 | 20.93% | 36.8280094 | 84.64% | 85.24% | 194 | 9.3% | 21.06% | 21.17% | 37.0567548 | 37.2503086 | 1.58 |  | 1161.8
| 2 | Георги Томов | 19500 | 2 | 16852 | 0.5 | 6.5 | 16823 | 2.7 | 16928 | 6.6% | 15811 | 64.8% | 10245.528 | 26% | 4110.86 | 9.2% | 24.96% | 1454.612 | 22.1% | 3494.231 | 50.5% | 7984.555 | 43% | 6798.73 |  | 0 | 0.255% | 40.31805 | 0.2455% | 0.028% | 4.42708 | 21.12% | 32.9843712 | 89.14% | 88.71% | 172 | 9.2% | 22.02% |  | 34.3899552 | 0 | 1.58 |  | 1333.8
| 3 | Иванка Копаранска | 17800 | 1 | 17385 | 1.4 | 6 | 16786 | 2.2 | 16729 | 6.3% | 15675 | 60.6% | 9499.05 | 31.5% | 4937.625 | 7.9% | 23.44% | 1238.325 |  | 0 |  | 0 | 43% | 6740.25 |  | 0 | 0.251% | 39.34425 | 0.027% | 0.027% | 4.23225 | 21.14% | 33.3172742 | 89.36% | 0% | 173 | 8.9% |  |  | 0 | 0 | 1.55 |  | 1506.8
| Общо |  | 53500 |  | 54275 |  |  | 52265 |  | 50693 | 6.602% | 47347 | 58.75% | 27817.827 | 32.68% | 15472.19 | 8.569% |  | 4056.983 | 15.15% | 7173.983 | 32.68% | 15470.947 | 43% | 20359.21 | 0.08777% | 41.55582 | 0.2567% | 121.53534 | 0.1829% | 0.03204% | 15.16234 | 21.06% | 103.1296548 | 87.66% | 82.67% | 539 | 9.14% | 14.43% | 7.114% | 71.44671 | 37.2503086 |  | 0 |  | 1506.8 | 0
30 | 1 | Цвета Владова | 6900 | 0 | [7 empty] | 0 |  | 0 |  | 0 |  |  | 0 |  | 0 |  | 0 | 42% | 0 |  | 0 |  | 0 | 0% |  | 0 |  | 0 | 0% | 0% |  |  |  |  | 0 | 0 |  |  | 1506.8
| 2 | [10 empty] | 0 |  | 0 |  | 0 |  |  | 0 |  | 0 |  | 0 |  | 0 |  | 0 |  | 0 | 0% |  | 0 |  | 0 | 0% | 0% |  |  |  |  | 0 | 0 |  |  | 1506.8
| 3 | [10 empty] | 0 |  | 0 |  | 0 |  |  | 0 |  | 0 |  | 0 |  | 0 |  | 0 |  | 0 | 0% |  | 0 |  | 0 | 0% | 0% |  |  |  |  | 0 | 0 |  |  | 1506.8
| Общо |  | 6900 |  | 0 |  |  | 0 |  | 0 | 0% | 0 | 0% | 0 | 0% | 0 | 0% |  | 0 | 0% | 0 | 0% | 0 | 0% | 0 | 0% | 0 | 0% | 0 | 0% | 0% | 0 | 0% | 0 | 0% | 0% | 0 | 0% | 0% | 0% | 0 | 0 |  | 0 |  | 1506.8 | 0
31 | 1 | [10 empty] | 0 |  | 0 |  | 0 |  |  | 0 |  | 0 |  | 0 |  | 0 |  | 0 |  | 0 | 0% |  | 0 |  | 0 | 0% | 0% |  |  |  |  | 0 | 0 |  |  | 1506.8
| 2 | [10 empty] | 0 |  | 0 |  | 0 |  |  | 0 |  | 0 |  | 0 |  | 0 |  | 0 |  | 0 | 0% |  | 0 |  | 0 | 0% | 0% |  |  |  |  | 0 | 0 |  |  | 1506.8
| 3 | [10 empty] | 0 |  | 0 |  | 0 |  |  | 0 |  | 0 |  | 0 |  | 0 |  | 0 |  | 0 | 0% |  | 0 |  | 0 | 0% | 0% |  |  |  |  | 0 | 0 |  |  | 1506.8
| Общо |  | 0 |  | 0 |  |  | 0 |  | 0 | 0% | 0 | 0% | 0 | 0% | 0 | 0% |  | 0 | 0% | 0 | 0% | 0 | 0% | 0 | 0% | 0 | 0% | 0 | 0% | 0% | 0 | 0% | 0 | 0% | 0% | 0 | 0% | 0% | 0% | 0 | 0 |  | 0 |  | 1506.8 | 0
| Общо, до деня |  | 1374909 |  | 1408912 |  |  | 1447861 |  | 1408266 | 6.752% | 1313183 | 65.45% | 859465.805 | 28.51% | 374366.728 | 6.043% |  | 79350.467 | 22.46% | 294898.105 | 48.91% | 642255.467 | 41.99% | 551448.37 | 0.2274% | 3201.90187 | 0.2558% | 3359.32474 | 0.2574% | 0.02905% | 377.11505 | 19.21% | 2928.644 | 88.78% | 88.84% | 15244 | 8.751% | 19.7% | 19.28% | 3002.598 | 2939.761 |  | 15334.16 |  |  | 0
Note on AU24: Author: корекция на концентрат след замер на автомобилна везна
Note on AL41: Author: Ф.П Larox - 103 т Ф.П Metso - 10 т
Note on AM41: Author: Ф.П Larox - 9,9 Ф.П Metso - 8,0
Note on AL42: Author: Ф.П Larox - 30 т Ф.П Metso - 189 т
Note on AM42: Author: Ф.П Larox - 8,9 Ф.П Metso - 8,5
Note on AU48: Author: корекция на концентрат след замер на автомобилна везна
Note on AU72: Author: корекция на концентрат след замер на автомобилна везна
Note on AL76: Author: Ф.П Larox - 24 т Ф.П Metso - 125т
Note on AL77: Author: Ф.П Larox - 25 т Ф.П Metso -164 т
Note on AM77: Author: Ф.П Larox - 11,2 Ф.П Metso - 9,3
Note on AU80: Author: корекция на концентрат след замер на автомобилна везна.
Note on AU96: Author: корекция на концентрат след замер на автомобилна везна.
Note on AU100: Author: корекция на концентрат след замер на автомобилна везна.
Note on AU104: Author: корекция на концентрат след замер на автомобилна везна.

## Юли
Дата | Смяна | Диспечер | Подадена руда от МГТЛ за денонощието | Състояние на склад №2 | Натрошена руда от Цех ССТ | Класа + 15,0мм. | Класа + 12,5мм. | Превозена руда до междинни бункери | Състояние на междинни бункери | Преработена руда в цех МФЦ | Влага на преработената руда | Суха преработена руда | Грано диорити |  | Дайки |  | Шисти | Показания на Гранулометър PSI500i руда, +0,20мм |  | Смилане класа + 0,20мм |  | Смилане класа -0,08мм |  | Плътност на пулпа |  | Съдържание на мед в рудите по Химия | Метал мед в рудите по Химия | Съдържание на мед в рудите по Куриер | Метал мед в рудите по Куриер | Коригирана съдържание на мед в рудите | Съдържание на мед в отпадъка по Куриер | Метал мед в отпадъка по Куриер | Съдържание на мед в медния к-т Куриер | Метал мед в концентрата по Куриер | Технологично извличане по Куриер | Товарно извличане | Добит меден концентрат | Влага на медния концентрат | Съдържание на мед в медния к-т | Съдържание на мед в медния к-т /химия-товарен/ | Метал мед в медния концентрат | Метал мед в медния концентрат /химия/ | Литрово тегло в сгъстителя | Меден концентра, автомобилна везна | Меден концентрат в склад | Меден концентрат в склад | Добит молибденов концентрат | Съдържание на Мо в молибденовия к-т | последни данни за съдържания в 8-ма пречистка |  | последни данни за съдържания във 2-ра пречистка
|  |  | тона | метра | тона | % | % | тона |  | тона | % | тона | % |  | % |  | % |  |  | % |  | % |  | % |  | % | % | % | % | % | % | тона | % | тона | % | % | тона | % | % |  | тона |  | кг/литър | тон | тон | тон | кг. | % | Мо % | Cu % | Мо % | Cu %
1506.8
1 | 1 | [10 empty] | 0 |  | 0 |  | 0 |  |  | 0 |  | 0 |  | 0 |  | 0 |  | 0 |  | 0 | 0% |  | 0 |  | 0 | 0% | 0% |  |  |  |  | 0 | 0 |  |  | 1506.8
| 2 | [10 empty] | 0 |  | 0 |  | 0 |  |  | 0 |  | 0 |  | 0 |  | 0 |  | 0 |  | 0 | 0% |  | 0 |  | 0 | 0% | 0% |  |  |  |  | 0 | 0 |  |  | 1506.8
| 3 | [10 empty] | 0 |  | 0 |  | 0 |  |  | 0 |  | 0 |  | 0 |  | 0 |  | 0 |  | 0 | 0% |  | 0 |  | 0 | 0% | 0% |  |  |  |  | 0 | 0 |  |  | 1506.8
| Общо |  | 0 |  | 0 |  |  | 0 |  | 0 | 0% | 0 | 0% | 0 | 0% | 0 | 0% |  | 0 | 0% | 0 | 0% | 0 | 0% | 0 | 0% | 0 | 0% | 0 | 0% | 0% | 0 | 0% | 0 | 0% | 0% | 0 | 0% | 0% | 0% | 0 | 0 |  | 0 |  | 1506.8 | 0
2 | 1 | [10 empty] | 0 |  | 0 |  | 0 |  |  | 0 |  | 0 |  | 0 |  | 0 |  | 0 |  | 0 | 0% |  | 0 |  | 0 | 0% | 0% |  |  |  |  | 0 | 0 |  |  | 1506.8
| 2 | [10 empty] | 0 |  | 0 |  | 0 |  |  | 0 |  | 0 |  | 0 |  | 0 |  | 0 |  | 0 | 0% |  | 0 |  | 0 | 0% | 0% |  |  |  |  | 0 | 0 |  |  | 1506.8
| 3 | [10 empty] | 0 |  | 0 |  | 0 |  |  | 0 |  | 0 |  | 0 |  | 0 |  | 0 |  | 0 | 0% |  | 0 |  | 0 | 0% | 0% |  |  |  |  | 0 | 0 |  |  | 1506.8
| Общо |  | 0 |  | 0 |  |  | 0 |  | 0 | 0% | 0 | 0% | 0 | 0% | 0 | 0% |  | 0 | 0% | 0 | 0% | 0 | 0% | 0 | 0% | 0 | 0% | 0 | 0% | 0% | 0 | 0% | 0 | 0% | 0% | 0 | 0% | 0% | 0% | 0 | 0 |  | 0 |  | 1506.8 | 0
3 | 1 | [10 empty] | 0 |  | 0 |  | 0 |  |  | 0 |  | 0 |  | 0 |  | 0 |  | 0 |  | 0 | 0% |  | 0 |  | 0 | 0% | 0% |  |  |  |  | 0 | 0 |  |  | 1506.8
| 2 | [10 empty] | 0 |  | 0 |  | 0 |  |  | 0 |  | 0 |  | 0 |  | 0 |  | 0 |  | 0 | 0% |  | 0 |  | 0 | 0% | 0% |  |  |  |  | 0 | 0 |  |  | 1506.8
| 3 | [10 empty] | 0 |  | 0 |  | 0 |  |  | 0 |  | 0 |  | 0 |  | 0 |  | 0 |  | 0 | 0% |  | 0 |  | 0 | 0% | 0% |  |  |  |  | 0 | 0 |  |  | 1506.8
| Общо |  | 0 |  | 0 |  |  | 0 |  | 0 | 0% | 0 | 0% | 0 | 0% | 0 | 0% |  | 0 | 0% | 0 | 0% | 0 | 0% | 0 | 0% | 0 | 0% | 0 | 0% | 0% | 0 | 0% | 0 | 0% | 0% | 0 | 0% | 0% | 0% | 0 | 0 |  | 0 |  | 1506.8 | 0
4 | 1 | [10 empty] | 0 |  | 0 |  | 0 |  |  | 0 |  | 0 |  | 0 |  | 0 |  | 0 |  | 0 | 0% |  | 0 |  | 0 | 0% | 0% |  |  |  |  | 0 | 0 |  |  | 1506.8
| 2 | [10 empty] | 0 |  | 0 |  | 0 |  |  | 0 |  | 0 |  | 0 |  | 0 |  | 0 |  | 0 | 0% |  | 0 |  | 0 | 0% | 0% |  |  |  |  | 0 | 0 |  |  | 1506.8
| 3 | [10 empty] | 0 |  | 0 |  | 0 |  |  | 0 |  | 0 |  | 0 |  | 0 |  | 0 |  | 0 | 0% |  | 0 |  | 0 | 0% | 0% |  |  |  |  | 0 | 0 |  |  | 1506.8
| Общо |  | 0 |  | 0 |  |  | 0 |  | 0 | 0% | 0 | 0% | 0 | 0% | 0 | 0% |  | 0 | 0% | 0 | 0% | 0 | 0% | 0 | 0% | 0 | 0% | 0 | 0% | 0% | 0 | 0% | 0 | 0% | 0% | 0 | 0% | 0% | 0% | 0 | 0 |  | 0 |  | 1506.8 | 0
5 | 1 | [10 empty] | 0 |  | 0 |  | 0 |  |  | 0 |  | 0 |  | 0 |  | 0 |  | 0 |  | 0 | 0% |  | 0 |  | 0 | 0% | 0% |  |  |  |  | 0 | 0 |  |  | 1506.8
| 2 | [10 empty] | 0 |  | 0 |  | 0 |  |  | 0 |  | 0 |  | 0 |  | 0 |  | 0 |  | 0 | 0% |  | 0 |  | 0 | 0% | 0% |  |  |  |  | 0 | 0 |  |  | 1506.8
| 3 | [10 empty] | 0 |  | 0 |  | 0 |  |  | 0 |  | 0 |  | 0 |  | 0 |  | 0 |  | 0 | 0% |  | 0 |  | 0 | 0% | 0% |  |  |  |  | 0 | 0 |  |  | 1506.8
| Общо |  | 0 |  | 0 |  |  | 0 |  | 0 | 0% | 0 | 0% | 0 | 0% | 0 | 0% |  | 0 | 0% | 0 | 0% | 0 | 0% | 0 | 0% | 0 | 0% | 0 | 0% | 0% | 0 | 0% | 0 | 0% | 0% | 0 | 0% | 0% | 0% | 0 | 0 |  | 0 |  | 1506.8 | 0
6 | 1 | [10 empty] | 0 |  | 0 |  | 0 |  |  | 0 |  | 0 |  | 0 |  | 0 |  | 0 |  | 0 | 0% |  | 0 |  | 0 | 0% | 0% |  |  |  |  | 0 | 0 |  |  | 1506.8
| 2 | [10 empty] | 0 |  | 0 |  | 0 |  |  | 0 |  | 0 |  | 0 |  | 0 |  | 0 |  | 0 | 0% |  | 0 |  | 0 | 0% | 0% |  |  |  |  | 0 | 0 |  |  | 1506.8
| 3 | [10 empty] | 0 |  | 0 |  | 0 |  |  | 0 |  | 0 |  | 0 |  | 0 |  | 0 |  | 0 | 0% |  | 0 |  | 0 | 0% | 0% |  |  |  |  | 0 | 0 |  |  | 1506.8
| Общо |  | 0 |  | 0 |  |  | 0 |  | 0 | 0% | 0 | 0% | 0 | 0% | 0 | 0% |  | 0 | 0% | 0 | 0% | 0 | 0% | 0 | 0% | 0 | 0% | 0 | 0% | 0% | 0 | 0% | 0 | 0% | 0% | 0 | 0% | 0% | 0% | 0 | 0 |  | 0 |  | 1506.8 | 0
7 | 1 | [10 empty] | 0 |  | 0 |  | 0 |  |  | 0 |  | 0 |  | 0 |  | 0 |  | 0 |  | 0 | 0% |  | 0 |  | 0 | 0% | 0% |  |  |  |  | 0 | 0 |  |  | 1506.8
| 2 | [10 empty] | 0 |  | 0 |  | 0 |  |  | 0 |  | 0 |  | 0 |  | 0 |  | 0 |  | 0 | 0% |  | 0 |  | 0 | 0% | 0% |  |  |  |  | 0 | 0 |  |  | 1506.8
| 3 | [10 empty] | 0 |  | 0 |  | 0 |  |  | 0 |  | 0 |  | 0 |  | 0 |  | 0 |  | 0 | 0% |  | 0 |  | 0 | 0% | 0% |  |  |  |  | 0 | 0 |  |  | 1506.8
| Общо |  | 0 |  | 0 |  |  | 0 |  | 0 | 0% | 0 | 0% | 0 | 0% | 0 | 0% |  | 0 | 0% | 0 | 0% | 0 | 0% | 0 | 0% | 0 | 0% | 0 | 0% | 0% | 0 | 0% | 0 | 0% | 0% | 0 | 0% | 0% | 0% | 0 | 0 |  | 0 |  | 1506.8 | 0
8 | 1 | [10 empty] | 0 |  | 0 |  | 0 |  |  | 0 |  | 0 |  | 0 |  | 0 |  | 0 |  | 0 | 0% |  | 0 |  | 0 | 0% | 0% |  |  |  |  | 0 | 0 |  |  | 1506.8
| 2 | [10 empty] | 0 |  | 0 |  | 0 |  |  | 0 |  | 0 |  | 0 |  | 0 |  | 0 |  | 0 | 0% |  | 0 |  | 0 | 0% | 0% |  |  |  |  | 0 | 0 |  |  | 1506.8
| 3 | [10 empty] | 0 |  | 0 |  | 0 |  |  | 0 |  | 0 |  | 0 |  | 0 |  | 0 |  | 0 | 0% |  | 0 |  | 0 | 0% | 0% |  |  |  |  | 0 | 0 |  |  | 1506.8
| Общо |  | 0 |  | 0 |  |  | 0 |  | 0 | 0% | 0 | 0% | 0 | 0% | 0 | 0% |  | 0 | 0% | 0 | 0% | 0 | 0% | 0 | 0% | 0 | 0% | 0 | 0% | 0% | 0 | 0% | 0 | 0% | 0% | 0 | 0% | 0% | 0% | 0 | 0 |  | 0 |  | 1506.8 | 0
9 | 1 | [10 empty] | 0 |  | 0 |  | 0 |  |  | 0 |  | 0 |  | 0 |  | 0 |  | 0 |  | 0 | 0% |  | 0 |  | 0 | 0% | 0% |  |  |  |  | 0 | 0 |  |  | 1506.8
| 2 | [10 empty] | 0 |  | 0 |  | 0 |  |  | 0 |  | 0 |  | 0 |  | 0 |  | 0 |  | 0 | 0% |  | 0 |  | 0 | 0% | 0% |  |  |  |  | 0 | 0 |  |  | 1506.8
| 3 | [10 empty] | 0 |  | 0 |  | 0 |  |  | 0 |  | 0 |  | 0 |  | 0 |  | 0 |  | 0 | 0% |  | 0 |  | 0 | 0% | 0% |  |  |  |  | 0 | 0 |  |  | 1506.8
| Общо |  | 0 |  | 0 |  |  | 0 |  | 0 | 0% | 0 | 0% | 0 | 0% | 0 | 0% |  | 0 | 0% | 0 | 0% | 0 | 0% | 0 | 0% | 0 | 0% | 0 | 0% | 0% | 0 | 0% | 0 | 0% | 0% | 0 | 0% | 0% | 0% | 0 | 0 |  | 0 |  | 1506.8 | 0
10 | 1 | [10 empty] | 0 |  | 0 |  | 0 |  |  | 0 |  | 0 |  | 0 |  | 0 |  | 0 |  | 0 | 0% |  | 0 |  | 0 | 0% | 0% |  |  |  |  | 0 | 0 |  |  | 1506.8
| 2 | [10 empty] | 0 |  | 0 |  | 0 |  |  | 0 |  | 0 |  | 0 |  | 0 |  | 0 |  | 0 | 0% |  | 0 |  | 0 | 0% | 0% |  |  |  |  | 0 | 0 |  |  | 1506.8
| 3 | [10 empty] | 0 |  | 0 |  | 0 |  |  | 0 |  | 0 |  | 0 |  | 0 |  | 0 |  | 0 | 0% |  | 0 |  | 0 | 0% | 0% |  |  |  |  | 0 | 0 |  |  | 1506.8
| Общо |  | 0 |  | 0 |  |  | 0 |  | 0 | 0% | 0 | 0% | 0 | 0% | 0 | 0% |  | 0 | 0% | 0 | 0% | 0 | 0% | 0 | 0% | 0 | 0% | 0 | 0% | 0% | 0 | 0% | 0 | 0% | 0% | 0 | 0% | 0% | 0% | 0 | 0 |  | 0 |  | 1506.8 | 0
11 | 1 | [10 empty] | 0 |  | 0 |  | 0 |  |  | 0 |  | 0 |  | 0 |  | 0 |  | 0 |  | 0 | 0% |  | 0 |  | 0 | 0% | 0% |  |  |  |  | 0 | 0 |  |  | 1506.8
| 2 | [10 empty] | 0 |  | 0 |  | 0 |  |  | 0 |  | 0 |  | 0 |  | 0 |  | 0 |  | 0 | 0% |  | 0 |  | 0 | 0% | 0% |  |  |  |  | 0 | 0 |  |  | 1506.8
| 3 | [10 empty] | 0 |  | 0 |  | 0 |  |  | 0 |  | 0 |  | 0 |  | 0 |  | 0 |  | 0 | 0% |  | 0 |  | 0 | 0% | 0% |  |  |  |  | 0 | 0 |  |  | 1506.8
| Общо |  | 0 |  | 0 |  |  | 0 |  | 0 | 0% | 0 | 0% | 0 | 0% | 0 | 0% |  | 0 | 0% | 0 | 0% | 0 | 0% | 0 | 0% | 0 | 0% | 0 | 0% | 0% | 0 | 0% | 0 | 0% | 0% | 0 | 0% | 0% | 0% | 0 | 0 |  | 0 |  | 1506.8 | 0
12 | 1 | [10 empty] | 0 |  | 0 |  | 0 |  |  | 0 |  | 0 |  | 0 |  | 0 |  | 0 |  | 0 | 0% |  | 0 |  | 0 | 0% | 0% |  |  |  |  | 0 | 0 |  |  | 1506.8
| 2 | [10 empty] | 0 |  | 0 |  | 0 |  |  | 0 |  | 0 |  | 0 |  | 0 |  | 0 |  | 0 | 0% |  | 0 |  | 0 | 0% | 0% |  |  |  |  | 0 | 0 |  |  | 1506.8
| 3 | [10 empty] | 0 |  | 0 |  | 0 |  |  | 0 |  | 0 |  | 0 |  | 0 |  | 0 |  | 0 | 0% |  | 0 |  | 0 | 0% | 0% |  |  |  |  | 0 | 0 |  |  | 1506.8
| Общо |  | 0 |  | 0 |  |  | 0 |  | 0 | 0% | 0 | 0% | 0 | 0% | 0 | 0% |  | 0 | 0% | 0 | 0% | 0 | 0% | 0 | 0% | 0 | 0% | 0 | 0% | 0% | 0 | 0% | 0 | 0% | 0% | 0 | 0% | 0% | 0% | 0 | 0 |  | 0 |  | 1506.8 | 0
13 | 1 | [10 empty] | 0 |  | 0 |  | 0 |  |  | 0 |  | 0 |  | 0 |  | 0 |  | 0 |  | 0 | 0% |  | 0 |  | 0 | 0% | 0% |  |  |  |  | 0 | 0 |  |  | 1506.8
| 2 | [10 empty] | 0 |  | 0 |  | 0 |  |  | 0 |  | 0 |  | 0 |  | 0 |  | 0 |  | 0 | 0% |  | 0 |  | 0 | 0% | 0% |  |  |  |  | 0 | 0 |  |  | 1506.8
| 3 | [10 empty] | 0 |  | 0 |  | 0 |  |  | 0 |  | 0 |  | 0 |  | 0 |  | 0 |  | 0 | 0% |  | 0 |  | 0 | 0% | 0% |  |  |  |  | 0 | 0 |  |  | 1506.8
| Общо |  | 0 |  | 0 |  |  | 0 |  | 0 | 0% | 0 | 0% | 0 | 0% | 0 | 0% |  | 0 | 0% | 0 | 0% | 0 | 0% | 0 | 0% | 0 | 0% | 0 | 0% | 0% | 0 | 0% | 0 | 0% | 0% | 0 | 0% | 0% | 0% | 0 | 0 |  | 0 |  | 1506.8 | 0
14 | 1 | [10 empty] | 0 |  | 0 |  | 0 |  |  | 0 |  | 0 |  | 0 |  | 0 |  | 0 |  | 0 | 0% |  | 0 |  | 0 | 0% | 0% |  |  |  |  | 0 | 0 |  |  | 1506.8
| 2 | [10 empty] | 0 |  | 0 |  | 0 |  |  | 0 |  | 0 |  | 0 |  | 0 |  | 0 |  | 0 | 0% |  | 0 |  | 0 | 0% | 0% |  |  |  |  | 0 | 0 |  |  | 1506.8
| 3 | [10 empty] | 0 |  | 0 |  | 0 |  |  | 0 |  | 0 |  | 0 |  | 0 |  | 0 |  | 0 | 0% |  | 0 |  | 0 | 0% | 0% |  |  |  |  | 0 | 0 |  |  | 1506.8
| Общо |  | 0 |  | 0 |  |  | 0 |  | 0 | 0% | 0 | 0% | 0 | 0% | 0 | 0% |  | 0 | 0% | 0 | 0% | 0 | 0% | 0 | 0% | 0 | 0% | 0 | 0% | 0% | 0 | 0% | 0 | 0% | 0% | 0 | 0% | 0% | 0% | 0 | 0 |  | 0 |  | 1506.8 | 0
15 | 1 | [10 empty] | 0 |  | 0 |  | 0 |  |  | 0 |  | 0 |  | 0 |  | 0 |  | 0 |  | 0 | 0% |  | 0 |  | 0 | 0% | 0% |  |  |  |  | 0 | 0 |  |  | 1506.8
| 2 | [10 empty] | 0 |  | 0 |  | 0 |  |  | 0 |  | 0 |  | 0 |  | 0 |  | 0 |  | 0 | 0% |  | 0 |  | 0 | 0% | 0% |  |  |  |  | 0 | 0 |  |  | 1506.8
| 3 | [10 empty] | 0 |  | 0 |  | 0 |  |  | 0 |  | 0 |  | 0 |  | 0 |  | 0 |  | 0 | 0% |  | 0 |  | 0 | 0% | 0% |  |  |  |  | 0 | 0 |  |  | 1506.8
| Общо |  | 0 |  | 0 |  |  | 0 |  | 0 | 0% | 0 | 0% | 0 | 0% | 0 | 0% |  | 0 | 0% | 0 | 0% | 0 | 0% | 0 | 0% | 0 | 0% | 0 | 0% | 0% | 0 | 0% | 0 | 0% | 0% | 0 | 0% | 0% | 0% | 0 | 0 |  | 0 |  | 1506.8 | 0
16 | 1 | [10 empty] | 0 |  | 0 |  | 0 |  |  | 0 |  | 0 |  | 0 |  | 0 |  | 0 |  | 0 | 0% |  | 0 |  | 0 | 0% | 0% |  |  |  |  | 0 | 0 |  |  | 1506.8
| 2 | [10 empty] | 0 |  | 0 |  | 0 |  |  | 0 |  | 0 |  | 0 |  | 0 |  | 0 |  | 0 | 0% |  | 0 |  | 0 | 0% | 0% |  |  |  |  | 0 | 0 |  |  | 1506.8
| 3 | [10 empty] | 0 |  | 0 |  | 0 |  |  | 0 |  | 0 |  | 0 |  | 0 |  | 0 |  | 0 | 0% |  | 0 |  | 0 | 0% | 0% |  |  |  |  | 0 | 0 |  |  | 1506.8
| Общо |  | 0 |  | 0 |  |  | 0 |  | 0 | 0% | 0 | 0% | 0 | 0% | 0 | 0% |  | 0 | 0% | 0 | 0% | 0 | 0% | 0 | 0% | 0 | 0% | 0 | 0% | 0% | 0 | 0% | 0 | 0% | 0% | 0 | 0% | 0% | 0% | 0 | 0 |  | 0 |  | 1506.8 | 0
17 | 1 | [10 empty] | 0 |  | 0 |  | 0 |  |  | 0 |  | 0 |  | 0 |  | 0 |  | 0 |  | 0 | 0% |  | 0 |  | 0 | 0% | 0% |  |  |  |  | 0 | 0 |  |  | 1506.8
| 2 | [10 empty] | 0 |  | 0 |  | 0 |  |  | 0 |  | 0 |  | 0 |  | 0 |  | 0 |  | 0 | 0% |  | 0 |  | 0 | 0% | 0% |  |  |  |  | 0 | 0 |  |  | 1506.8
| 3 | [10 empty] | 0 |  | 0 |  | 0 |  |  | 0 |  | 0 |  | 0 |  | 0 |  | 0 |  | 0 | 0% |  | 0 |  | 0 | 0% | 0% |  |  |  |  | 0 | 0 |  |  | 1506.8
| Общо |  | 0 |  | 0 |  |  | 0 |  | 0 | 0% | 0 | 0% | 0 | 0% | 0 | 0% |  | 0 | 0% | 0 | 0% | 0 | 0% | 0 | 0% | 0 | 0% | 0 | 0% | 0% | 0 | 0% | 0 | 0% | 0% | 0 | 0% | 0% | 0% | 0 | 0 |  | 0 |  | 1506.8 | 0
18 | 1 | [10 empty] | 0 |  | 0 |  | 0 |  |  | 0 |  | 0 |  | 0 |  | 0 |  | 0 |  | 0 | 0% |  | 0 |  | 0 | 0% | 0% |  |  |  |  | 0 | 0 |  |  | 1506.8
| 2 | [10 empty] | 0 |  | 0 |  | 0 |  |  | 0 |  | 0 |  | 0 |  | 0 |  | 0 |  | 0 | 0% |  | 0 |  | 0 | 0% | 0% |  |  |  |  | 0 | 0 |  |  | 1506.8
| 3 | [10 empty] | 0 |  | 0 |  | 0 |  |  | 0 |  | 0 |  | 0 |  | 0 |  | 0 |  | 0 | 0% |  | 0 |  | 0 | 0% | 0% |  |  |  |  | 0 | 0 |  |  | 1506.8
| Общо |  | 0 |  | 0 |  |  | 0 |  | 0 | 0% | 0 | 0% | 0 | 0% | 0 | 0% |  | 0 | 0% | 0 | 0% | 0 | 0% | 0 | 0% | 0 | 0% | 0 | 0% | 0% | 0 | 0% | 0 | 0% | 0% | 0 | 0% | 0% | 0% | 0 | 0 |  | 0 |  | 1506.8 | 0
19 | 1 | [10 empty] | 0 |  | 0 |  | 0 |  |  | 0 |  | 0 |  | 0 |  | 0 |  | 0 |  | 0 | 0% |  | 0 |  | 0 | 0% | 0% |  |  |  |  | 0 | 0 |  |  | 1506.8
| 2 | [10 empty] | 0 |  | 0 |  | 0 |  |  | 0 |  | 0 |  | 0 |  | 0 |  | 0 |  | 0 | 0% |  | 0 |  | 0 | 0% | 0% |  |  |  |  | 0 | 0 |  |  | 1506.8
| 3 | [10 empty] | 0 |  | 0 |  | 0 |  |  | 0 |  | 0 |  | 0 |  | 0 |  | 0 |  | 0 | 0% |  | 0 |  | 0 | 0% | 0% |  |  |  |  | 0 | 0 |  |  | 1506.8
| Общо |  | 0 |  | 0 |  |  | 0 |  | 0 | 0% | 0 | 0% | 0 | 0% | 0 | 0% |  | 0 | 0% | 0 | 0% | 0 | 0% | 0 | 0% | 0 | 0% | 0 | 0% | 0% | 0 | 0% | 0 | 0% | 0% | 0 | 0% | 0% | 0% | 0 | 0 |  | 0 |  | 1506.8 | 0
20 | 1 | [10 empty] | 0 |  | 0 |  | 0 |  |  | 0 |  | 0 |  | 0 |  | 0 |  | 0 |  | 0 | 0% |  | 0 |  | 0 | 0% | 0% |  |  |  |  | 0 | 0 |  |  | 1506.8
| 2 | [10 empty] | 0 |  | 0 |  | 0 |  |  | 0 |  | 0 |  | 0 |  | 0 |  | 0 |  | 0 | 0% |  | 0 |  | 0 | 0% | 0% |  |  |  |  | 0 | 0 |  |  | 1506.8
| 3 | [10 empty] | 0 |  | 0 |  | 0 |  |  | 0 |  | 0 |  | 0 |  | 0 |  | 0 |  | 0 | 0% |  | 0 |  | 0 | 0% | 0% |  |  |  |  | 0 | 0 |  |  | 1506.8
| Общо |  | 0 |  | 0 |  |  | 0 |  | 0 | 0% | 0 | 0% | 0 | 0% | 0 | 0% |  | 0 | 0% | 0 | 0% | 0 | 0% | 0 | 0% | 0 | 0% | 0 | 0% | 0% | 0 | 0% | 0 | 0% | 0% | 0 | 0% | 0% | 0% | 0 | 0 |  | 0 |  | 1506.8 | 0
21 | 1 | [10 empty] | 0 |  | 0 |  | 0 |  |  | 0 |  | 0 |  | 0 |  | 0 |  | 0 |  | 0 | 0% |  | 0 |  | 0 | 0% | 0% |  |  |  |  | 0 | 0 |  |  | 1506.8
| 2 | [10 empty] | 0 |  | 0 |  | 0 |  |  | 0 |  | 0 |  | 0 |  | 0 |  | 0 |  | 0 | 0% |  | 0 |  | 0 | 0% | 0% |  |  |  |  | 0 | 0 |  |  | 1506.8
| 3 | [10 empty] | 0 |  | 0 |  | 0 |  |  | 0 |  | 0 |  | 0 |  | 0 |  | 0 |  | 0 | 0% |  | 0 |  | 0 | 0% | 0% |  |  |  |  | 0 | 0 |  |  | 1506.8
| Общо |  | 0 |  | 0 |  |  | 0 |  | 0 | 0% | 0 | 0% | 0 | 0% | 0 | 0% |  | 0 | 0% | 0 | 0% | 0 | 0% | 0 | 0% | 0 | 0% | 0 | 0% | 0% | 0 | 0% | 0 | 0% | 0% | 0 | 0% | 0% | 0% | 0 | 0 |  | 0 |  | 1506.8 | 0
22 | 1 | [10 empty] | 0 |  | 0 |  | 0 |  |  | 0 |  | 0 |  | 0 |  | 0 |  | 0 |  | 0 | 0% |  | 0 |  | 0 | 0% | 0% |  |  |  |  | 0 | 0 |  |  | 1506.8
| 2 | [10 empty] | 0 |  | 0 |  | 0 |  |  | 0 |  | 0 |  | 0 |  | 0 |  | 0 |  | 0 | 0% |  | 0 |  | 0 | 0% | 0% |  |  |  |  | 0 | 0 |  |  | 1506.8
| 3 | [10 empty] | 0 |  | 0 |  | 0 |  |  | 0 |  | 0 |  | 0 |  | 0 |  | 0 |  | 0 | 0% |  | 0 |  | 0 | 0% | 0% |  |  |  |  | 0 | 0 |  |  | 1506.8
| Общо |  | 0 |  | 0 |  |  | 0 |  | 0 | 0% | 0 | 0% | 0 | 0% | 0 | 0% |  | 0 | 0% | 0 | 0% | 0 | 0% | 0 | 0% | 0 | 0% | 0 | 0% | 0% | 0 | 0% | 0 | 0% | 0% | 0 | 0% | 0% | 0% | 0 | 0 |  | 0 |  | 1506.8 | 0
23 | 1 | [10 empty] | 0 |  | 0 |  | 0 |  |  | 0 |  | 0 |  | 0 |  | 0 |  | 0 |  | 0 | 0% |  | 0 |  | 0 | 0% | 0% |  |  |  |  | 0 | 0 |  |  | 1506.8
| 2 | [10 empty] | 0 |  | 0 |  | 0 |  |  | 0 |  | 0 |  | 0 |  | 0 |  | 0 |  | 0 | 0% |  | 0 |  | 0 | 0% | 0% |  |  |  |  | 0 | 0 |  |  | 1506.8
| 3 | [10 empty] | 0 |  | 0 |  | 0 |  |  | 0 |  | 0 |  | 0 |  | 0 |  | 0 |  | 0 | 0% |  | 0 |  | 0 | 0% | 0% |  |  |  |  | 0 | 0 |  |  | 1506.8
| Общо |  | 0 |  | 0 |  |  | 0 |  | 0 | 0% | 0 | 0% | 0 | 0% | 0 | 0% |  | 0 | 0% | 0 | 0% | 0 | 0% | 0 | 0% | 0 | 0% | 0 | 0% | 0% | 0 | 0% | 0 | 0% | 0% | 0 | 0% | 0% | 0% | 0 | 0 |  | 0 |  | 1506.8 | 0
24 | 1 | [10 empty] | 0 |  | 0 |  | 0 |  |  | 0 |  | 0 |  | 0 |  | 0 |  | 0 |  | 0 | 0% |  | 0 |  | 0 | 0% | 0% |  |  |  |  | 0 | 0 |  |  | 1506.8
| 2 | [10 empty] | 0 |  | 0 |  | 0 |  |  | 0 |  | 0 |  | 0 |  | 0 |  | 0 |  | 0 | 0% |  | 0 |  | 0 | 0% | 0% |  |  |  |  | 0 | 0 |  |  | 1506.8
| 3 | [10 empty] | 0 |  | 0 |  | 0 |  |  | 0 |  | 0 |  | 0 |  | 0 |  | 0 |  | 0 | 0% |  | 0 |  | 0 | 0% | 0% |  |  |  |  | 0 | 0 |  |  | 1506.8
| Общо |  | 0 |  | 0 |  |  | 0 |  | 0 | 0% | 0 | 0% | 0 | 0% | 0 | 0% |  | 0 | 0% | 0 | 0% | 0 | 0% | 0 | 0% | 0 | 0% | 0 | 0% | 0% | 0 | 0% | 0 | 0% | 0% | 0 | 0% | 0% | 0% | 0 | 0 |  | 0 |  | 1506.8 | 0
25 | 1 | [10 empty] | 0 |  | 0 |  | 0 |  |  | 0 |  | 0 |  | 0 |  | 0 |  | 0 |  | 0 | 0% |  | 0 |  | 0 | 0% | 0% |  |  |  |  | 0 | 0 |  |  | 1506.8
| 2 | [10 empty] | 0 |  | 0 |  | 0 |  |  | 0 |  | 0 |  | 0 |  | 0 |  | 0 |  | 0 | 0% |  | 0 |  | 0 | 0% | 0% |  |  |  |  | 0 | 0 |  |  | 1506.8
| 3 | [10 empty] | 0 |  | 0 |  | 0 |  |  | 0 |  | 0 |  | 0 |  | 0 |  | 0 |  | 0 | 0% |  | 0 |  | 0 | 0% | 0% |  |  |  |  | 0 | 0 |  |  | 1506.8
| Общо |  | 0 |  | 0 |  |  | 0 |  | 0 | 0% | 0 | 0% | 0 | 0% | 0 | 0% |  | 0 | 0% | 0 | 0% | 0 | 0% | 0 | 0% | 0 | 0% | 0 | 0% | 0% | 0 | 0% | 0 | 0% | 0% | 0 | 0% | 0% | 0% | 0 | 0 |  | 0 |  | 1506.8 | 0
26 | 1 | [10 empty] | 0 |  | 0 |  | 0 |  |  | 0 |  | 0 |  | 0 |  | 0 |  | 0 |  | 0 | 0% |  | 0 |  | 0 | 0% | 0% |  |  |  |  | 0 | 0 |  |  | 1506.8
| 2 | [10 empty] | 0 |  | 0 |  | 0 |  |  | 0 |  | 0 |  | 0 |  | 0 |  | 0 |  | 0 | 0% |  | 0 |  | 0 | 0% | 0% |  |  |  |  | 0 | 0 |  |  | 1506.8
| 3 | [10 empty] | 0 |  | 0 |  | 0 |  |  | 0 |  | 0 |  | 0 |  | 0 |  | 0 |  | 0 | 0% |  | 0 |  | 0 | 0% | 0% |  |  |  |  | 0 | 0 |  |  | 1506.8
| Общо |  | 0 |  | 0 |  |  | 0 |  | 0 | 0% | 0 | 0% | 0 | 0% | 0 | 0% |  | 0 | 0% | 0 | 0% | 0 | 0% | 0 | 0% | 0 | 0% | 0 | 0% | 0% | 0 | 0% | 0 | 0% | 0% | 0 | 0% | 0% | 0% | 0 | 0 |  | 0 |  | 1506.8 | 0
27 | 1 | [10 empty] | 0 |  | 0 |  | 0 |  |  | 0 |  | 0 |  | 0 |  | 0 |  | 0 |  | 0 | 0% |  | 0 |  | 0 | 0% | 0% |  |  |  |  | 0 | 0 |  |  | 1506.8
| 2 | [10 empty] | 0 |  | 0 |  | 0 |  |  | 0 |  | 0 |  | 0 |  | 0 |  | 0 |  | 0 | 0% |  | 0 |  | 0 | 0% | 0% |  |  |  |  | 0 | 0 |  |  | 1506.8
| 3 | [10 empty] | 0 |  | 0 |  | 0 |  |  | 0 |  | 0 |  | 0 |  | 0 |  | 0 |  | 0 | 0% |  | 0 |  | 0 | 0% | 0% |  |  |  |  | 0 | 0 |  |  | 1506.8
| Общо |  | 0 |  | 0 |  |  | 0 |  | 0 | 0% | 0 | 0% | 0 | 0% | 0 | 0% |  | 0 | 0% | 0 | 0% | 0 | 0% | 0 | 0% | 0 | 0% | 0 | 0% | 0% | 0 | 0% | 0 | 0% | 0% | 0 | 0% | 0% | 0% | 0 | 0 |  | 0 |  | 1506.8 | 0
28 | 1 | [10 empty] | 0 |  | 0 |  | 0 |  |  | 0 |  | 0 |  | 0 |  | 0 |  | 0 |  | 0 | 0% |  | 0 |  | 0 | 0% | 0% |  |  |  |  | 0 | 0 |  |  | 1506.8
| 2 | [10 empty] | 0 |  | 0 |  | 0 |  |  | 0 |  | 0 |  | 0 |  | 0 |  | 0 |  | 0 | 0% |  | 0 |  | 0 | 0% | 0% |  |  |  |  | 0 | 0 |  |  | 1506.8
| 3 | [10 empty] | 0 |  | 0 |  | 0 |  |  | 0 |  | 0 |  | 0 |  | 0 |  | 0 |  | 0 | 0% |  | 0 |  | 0 | 0% | 0% |  |  |  |  | 0 | 0 |  |  | 1506.8
| Общо |  | 0 |  | 0 |  |  | 0 |  | 0 | 0% | 0 | 0% | 0 | 0% | 0 | 0% |  | 0 | 0% | 0 | 0% | 0 | 0% | 0 | 0% | 0 | 0% | 0 | 0% | 0% | 0 | 0% | 0 | 0% | 0% | 0 | 0% | 0% | 0% | 0 | 0 |  | 0 |  | 1506.8 | 0
29 | 1 | [10 empty] | 0 |  | 0 |  | 0 |  |  | 0 |  | 0 |  | 0 |  | 0 |  | 0 |  | 0 | 0% |  | 0 |  | 0 | 0% | 0% |  |  |  |  | 0 | 0 |  |  | 1506.8
| 2 | [10 empty] | 0 |  | 0 |  | 0 |  |  | 0 |  | 0 |  | 0 |  | 0 |  | 0 |  | 0 | 0% |  | 0 |  | 0 | 0% | 0% |  |  |  |  | 0 | 0 |  |  | 1506.8
| 3 | [10 empty] | 0 |  | 0 |  | 0 |  |  | 0 |  | 0 |  | 0 |  | 0 |  | 0 |  | 0 | 0% |  | 0 |  | 0 | 0% | 0% |  |  |  |  | 0 | 0 |  |  | 1506.8
| Общо |  | 0 |  | 0 |  |  | 0 |  | 0 | 0% | 0 | 0% | 0 | 0% | 0 | 0% |  | 0 | 0% | 0 | 0% | 0 | 0% | 0 | 0% | 0 | 0% | 0 | 0% | 0% | 0 | 0% | 0 | 0% | 0% | 0 | 0% | 0% | 0% | 0 | 0 |  | 0 |  | 1506.8 | 0
30 | 1 | [10 empty] | 0 |  | 0 |  | 0 |  |  | 0 |  | 0 |  | 0 |  | 0 |  | 0 |  | 0 | 0% |  | 0 |  | 0 | 0% | 0% |  |  |  |  | 0 | 0 |  |  | 1506.8
| 2 | [10 empty] | 0 |  | 0 |  | 0 |  |  | 0 |  | 0 |  | 0 |  | 0 |  | 0 |  | 0 | 0% |  | 0 |  | 0 | 0% | 0% |  |  |  |  | 0 | 0 |  |  | 1506.8
| 3 | [10 empty] | 0 |  | 0 |  | 0 |  |  | 0 |  | 0 |  | 0 |  | 0 |  | 0 |  | 0 | 0% |  | 0 |  | 0 | 0% | 0% |  |  |  |  | 0 | 0 |  |  | 1506.8
| Общо |  | 0 |  | 0 |  |  | 0 |  | 0 | 0% | 0 | 0% | 0 | 0% | 0 | 0% |  | 0 | 0% | 0 | 0% | 0 | 0% | 0 | 0% | 0 | 0% | 0 | 0% | 0% | 0 | 0% | 0 | 0% | 0% | 0 | 0% | 0% | 0% | 0 | 0 |  | 0 |  | 1506.8 | 0
31 | 1 | [10 empty] | 0 |  | 0 |  | 0 |  |  | 0 |  | 0 |  | 0 |  | 0 |  | 0 |  | 0 | 0% |  | 0 |  | 0 | 0% | 0% |  |  |  |  | 0 | 0 |  |  | 1506.8
| 2 | [10 empty] | 0 |  | 0 |  | 0 |  |  | 0 |  | 0 |  | 0 |  | 0 |  | 0 |  | 0 | 0% |  | 0 |  | 0 | 0% | 0% |  |  |  |  | 0 | 0 |  |  | 1506.8
| 3 | [10 empty] | 0 |  | 0 |  | 0 |  |  | 0 |  | 0 |  | 0 |  | 0 |  | 0 |  | 0 | 0% |  | 0 |  | 0 | 0% | 0% |  |  |  |  | 0 | 0 |  |  | 1506.8
| Общо |  | 0 |  | 0 |  |  | 0 |  | 0 | 0% | 0 | 0% | 0 | 0% | 0 | 0% |  | 0 | 0% | 0 | 0% | 0 | 0% | 0 | 0% | 0 | 0% | 0 | 0% | 0% | 0 | 0% | 0 | 0% | 0% | 0 | 0% | 0% | 0% | 0 | 0 |  | 0 |  | 1506.8 | 0
| Общо, до деня |  | 0 |  | 0 |  |  | 0 |  | 0 | #DIV/0! | 0 | 0% | 0 | #DIV/0! | 0 | #DIV/0! |  | 0 | #DIV/0! | 0 | #DIV/0! | 0 | 0% | 0 | 0% | 0 | 0% | 0 | #DIV/0! | #DIV/0! | 0 | #DIV/0! | 0 | #DIV/0! | #DIV/0! | 0 | #DIV/0! | #DIV/0! | #DIV/0! | 0 | 0 |  | 0 |  |  | 0

## Август
Дата | Смяна | Диспечер | Подадена руда от МГТЛ за денонощието | Състояние на склад №2 | Натрошена руда от Цех ССТ | Класа + 15,0мм. | Класа + 12,5мм. | Превозена руда до междинни бункери | Състояние на междинни бункери | Преработена руда в цех МФЦ | Влага на преработената руда | Суха преработена руда | Грано диорити |  | Дайки |  | Шисти | Показания на Гранулометър PSI500i руда, +0,20мм |  | Смилане класа + 0,20мм |  | Смилане класа -0,08мм |  | Плътност на пулпа |  | Съдържание на мед в рудите по Химия | Метал мед в рудите по Химия | Съдържание на мед в рудите по Куриер | Метал мед в рудите по Куриер | Коригирана съдържание на мед в рудите | Съдържание на мед в отпадъка по Куриер | Метал мед в отпадъка по Куриер | Съдържание на мед в медния к-т Куриер | Метал мед в концентрата по Куриер | Технологично извличане по Куриер | Товарно извличане | Добит меден концентрат | Влага на медния концентрат | Съдържание на мед в медния к-т | Съдържание на мед в медния к-т /химия-товарен/ | Метал мед в медния концентрат | Метал мед в медния концентрат /химия/ | Литрово тегло в сгъстителя | Меден концентра, автомобилна везна | Меден концентрат в склад | Меден концентрат в склад | Добит молибденов концентрат | Съдържание на Мо в молибденовия к-т | последни данни за съдържания в 8-ма пречистка |  | последни данни за съдържания във 2-ра пречистка
|  |  | тона | метра | тона | % | % | тона |  | тона | % | тона | % |  | % |  | % |  |  | % |  | % |  | % |  | % | % | % | % | % | % | тона | % | тона | % | % | тона | % | % |  | тона |  | кг/литър | тон | тон | тон | кг. | % | Мо % | Cu % | Мо % | Cu %
1506.8
1 | 1 | [10 empty] | 0 |  | 0 |  | 0 |  |  | 0 |  | 0 |  | 0 |  | 0 |  | 0 |  | 0 | 0% |  | 0 |  | 0 | 0% | 0% |  |  |  |  | 0 | 0 |  |  | 1506.8
| 2 | [10 empty] | 0 |  | 0 |  | 0 |  |  | 0 |  | 0 |  | 0 |  | 0 |  | 0 |  | 0 | 0% |  | 0 |  | 0 | 0% | 0% |  |  |  |  | 0 | 0 |  |  | 1506.8
| 3 | [10 empty] | 0 |  | 0 |  | 0 |  |  | 0 |  | 0 |  | 0 |  | 0 |  | 0 |  | 0 | 0% |  | 0 |  | 0 | 0% | 0% |  |  |  |  | 0 | 0 |  |  | 1506.8
| Общо |  | 0 |  | 0 |  |  | 0 |  | 0 | 0% | 0 | 0% | 0 | 0% | 0 | 0% |  | 0 | 0% | 0 | 0% | 0 | 0% | 0 | 0% | 0 | 0% | 0 | 0% | 0% | 0 | 0% | 0 | 0% | 0% | 0 | 0% | 0% | 0% | 0 | 0 |  | 0 |  | 1506.8 | 0
2 | 1 | [10 empty] | 0 |  | 0 |  | 0 |  |  | 0 |  | 0 |  | 0 |  | 0 |  | 0 |  | 0 | 0% |  | 0 |  | 0 | 0% | 0% |  |  |  |  | 0 | 0 |  |  | 1506.8
| 2 | [10 empty] | 0 |  | 0 |  | 0 |  |  | 0 |  | 0 |  | 0 |  | 0 |  | 0 |  | 0 | 0% |  | 0 |  | 0 | 0% | 0% |  |  |  |  | 0 | 0 |  |  | 1506.8
| 3 | [10 empty] | 0 |  | 0 |  | 0 |  |  | 0 |  | 0 |  | 0 |  | 0 |  | 0 |  | 0 | 0% |  | 0 |  | 0 | 0% | 0% |  |  |  |  | 0 | 0 |  |  | 1506.8
| Общо |  | 0 |  | 0 |  |  | 0 |  | 0 | 0% | 0 | 0% | 0 | 0% | 0 | 0% |  | 0 | 0% | 0 | 0% | 0 | 0% | 0 | 0% | 0 | 0% | 0 | 0% | 0% | 0 | 0% | 0 | 0% | 0% | 0 | 0% | 0% | 0% | 0 | 0 |  | 0 |  | 1506.8 | 0
3 | 1 | [10 empty] | 0 |  | 0 |  | 0 |  |  | 0 |  | 0 |  | 0 |  | 0 |  | 0 |  | 0 | 0% |  | 0 |  | 0 | 0% | 0% |  |  |  |  | 0 | 0 |  |  | 1506.8
| 2 | [10 empty] | 0 |  | 0 |  | 0 |  |  | 0 |  | 0 |  | 0 |  | 0 |  | 0 |  | 0 | 0% |  | 0 |  | 0 | 0% | 0% |  |  |  |  | 0 | 0 |  |  | 1506.8
| 3 | [10 empty] | 0 |  | 0 |  | 0 |  |  | 0 |  | 0 |  | 0 |  | 0 |  | 0 |  | 0 | 0% |  | 0 |  | 0 | 0% | 0% |  |  |  |  | 0 | 0 |  |  | 1506.8
| Общо |  | 0 |  | 0 |  |  | 0 |  | 0 | 0% | 0 | 0% | 0 | 0% | 0 | 0% |  | 0 | 0% | 0 | 0% | 0 | 0% | 0 | 0% | 0 | 0% | 0 | 0% | 0% | 0 | 0% | 0 | 0% | 0% | 0 | 0% | 0% | 0% | 0 | 0 |  | 0 |  | 1506.8 | 0
4 | 1 | [10 empty] | 0 |  | 0 |  | 0 |  |  | 0 |  | 0 |  | 0 |  | 0 |  | 0 |  | 0 | 0% |  | 0 |  | 0 | 0% | 0% |  |  |  |  | 0 | 0 |  |  | 1506.8
| 2 | [10 empty] | 0 |  | 0 |  | 0 |  |  | 0 |  | 0 |  | 0 |  | 0 |  | 0 |  | 0 | 0% |  | 0 |  | 0 | 0% | 0% |  |  |  |  | 0 | 0 |  |  | 1506.8
| 3 | [10 empty] | 0 |  | 0 |  | 0 |  |  | 0 |  | 0 |  | 0 |  | 0 |  | 0 |  | 0 | 0% |  | 0 |  | 0 | 0% | 0% |  |  |  |  | 0 | 0 |  |  | 1506.8
| Общо |  | 0 |  | 0 |  |  | 0 |  | 0 | 0% | 0 | 0% | 0 | 0% | 0 | 0% |  | 0 | 0% | 0 | 0% | 0 | 0% | 0 | 0% | 0 | 0% | 0 | 0% | 0% | 0 | 0% | 0 | 0% | 0% | 0 | 0% | 0% | 0% | 0 | 0 |  | 0 |  | 1506.8 | 0
5 | 1 | [10 empty] | 0 |  | 0 |  | 0 |  |  | 0 |  | 0 |  | 0 |  | 0 |  | 0 |  | 0 | 0% |  | 0 |  | 0 | 0% | 0% |  |  |  |  | 0 | 0 |  |  | 1506.8
| 2 | [10 empty] | 0 |  | 0 |  | 0 |  |  | 0 |  | 0 |  | 0 |  | 0 |  | 0 |  | 0 | 0% |  | 0 |  | 0 | 0% | 0% |  |  |  |  | 0 | 0 |  |  | 1506.8
| 3 | [10 empty] | 0 |  | 0 |  | 0 |  |  | 0 |  | 0 |  | 0 |  | 0 |  | 0 |  | 0 | 0% |  | 0 |  | 0 | 0% | 0% |  |  |  |  | 0 | 0 |  |  | 1506.8
| Общо |  | 0 |  | 0 |  |  | 0 |  | 0 | 0% | 0 | 0% | 0 | 0% | 0 | 0% |  | 0 | 0% | 0 | 0% | 0 | 0% | 0 | 0% | 0 | 0% | 0 | 0% | 0% | 0 | 0% | 0 | 0% | 0% | 0 | 0% | 0% | 0% | 0 | 0 |  | 0 |  | 1506.8 | 0
6 | 1 | [10 empty] | 0 |  | 0 |  | 0 |  |  | 0 |  | 0 |  | 0 |  | 0 |  | 0 |  | 0 | 0% |  | 0 |  | 0 | 0% | 0% |  |  |  |  | 0 | 0 |  |  | 1506.8
| 2 | [10 empty] | 0 |  | 0 |  | 0 |  |  | 0 |  | 0 |  | 0 |  | 0 |  | 0 |  | 0 | 0% |  | 0 |  | 0 | 0% | 0% |  |  |  |  | 0 | 0 |  |  | 1506.8
| 3 | [10 empty] | 0 |  | 0 |  | 0 |  |  | 0 |  | 0 |  | 0 |  | 0 |  | 0 |  | 0 | 0% |  | 0 |  | 0 | 0% | 0% |  |  |  |  | 0 | 0 |  |  | 1506.8
| Общо |  | 0 |  | 0 |  |  | 0 |  | 0 | 0% | 0 | 0% | 0 | 0% | 0 | 0% |  | 0 | 0% | 0 | 0% | 0 | 0% | 0 | 0% | 0 | 0% | 0 | 0% | 0% | 0 | 0% | 0 | 0% | 0% | 0 | 0% | 0% | 0% | 0 | 0 |  | 0 |  | 1506.8 | 0
7 | 1 | [10 empty] | 0 |  | 0 |  | 0 |  |  | 0 |  | 0 |  | 0 |  | 0 |  | 0 |  | 0 | 0% |  | 0 |  | 0 | 0% | 0% |  |  |  |  | 0 | 0 |  |  | 1506.8
| 2 | [10 empty] | 0 |  | 0 |  | 0 |  |  | 0 |  | 0 |  | 0 |  | 0 |  | 0 |  | 0 | 0% |  | 0 |  | 0 | 0% | 0% |  |  |  |  | 0 | 0 |  |  | 1506.8
| 3 | [10 empty] | 0 |  | 0 |  | 0 |  |  | 0 |  | 0 |  | 0 |  | 0 |  | 0 |  | 0 | 0% |  | 0 |  | 0 | 0% | 0% |  |  |  |  | 0 | 0 |  |  | 1506.8
| Общо |  | 0 |  | 0 |  |  | 0 |  | 0 | 0% | 0 | 0% | 0 | 0% | 0 | 0% |  | 0 | 0% | 0 | 0% | 0 | 0% | 0 | 0% | 0 | 0% | 0 | 0% | 0% | 0 | 0% | 0 | 0% | 0% | 0 | 0% | 0% | 0% | 0 | 0 |  | 0 |  | 1506.8 | 0
8 | 1 | [10 empty] | 0 |  | 0 |  | 0 |  |  | 0 |  | 0 |  | 0 |  | 0 |  | 0 |  | 0 | 0% |  | 0 |  | 0 | 0% | 0% |  |  |  |  | 0 | 0 |  |  | 1506.8
| 2 | [10 empty] | 0 |  | 0 |  | 0 |  |  | 0 |  | 0 |  | 0 |  | 0 |  | 0 |  | 0 | 0% |  | 0 |  | 0 | 0% | 0% |  |  |  |  | 0 | 0 |  |  | 1506.8
| 3 | [10 empty] | 0 |  | 0 |  | 0 |  |  | 0 |  | 0 |  | 0 |  | 0 |  | 0 |  | 0 | 0% |  | 0 |  | 0 | 0% | 0% |  |  |  |  | 0 | 0 |  |  | 1506.8
| Общо |  | 0 |  | 0 |  |  | 0 |  | 0 | 0% | 0 | 0% | 0 | 0% | 0 | 0% |  | 0 | 0% | 0 | 0% | 0 | 0% | 0 | 0% | 0 | 0% | 0 | 0% | 0% | 0 | 0% | 0 | 0% | 0% | 0 | 0% | 0% | 0% | 0 | 0 |  | 0 |  | 1506.8 | 0
9 | 1 | [10 empty] | 0 |  | 0 |  | 0 |  |  | 0 |  | 0 |  | 0 |  | 0 |  | 0 |  | 0 | 0% |  | 0 |  | 0 | 0% | 0% |  |  |  |  | 0 | 0 |  |  | 1506.8
| 2 | [10 empty] | 0 |  | 0 |  | 0 |  |  | 0 |  | 0 |  | 0 |  | 0 |  | 0 |  | 0 | 0% |  | 0 |  | 0 | 0% | 0% |  |  |  |  | 0 | 0 |  |  | 1506.8
| 3 | [10 empty] | 0 |  | 0 |  | 0 |  |  | 0 |  | 0 |  | 0 |  | 0 |  | 0 |  | 0 | 0% |  | 0 |  | 0 | 0% | 0% |  |  |  |  | 0 | 0 |  |  | 1506.8
| Общо |  | 0 |  | 0 |  |  | 0 |  | 0 | 0% | 0 | 0% | 0 | 0% | 0 | 0% |  | 0 | 0% | 0 | 0% | 0 | 0% | 0 | 0% | 0 | 0% | 0 | 0% | 0% | 0 | 0% | 0 | 0% | 0% | 0 | 0% | 0% | 0% | 0 | 0 |  | 0 |  | 1506.8 | 0
10 | 1 | [10 empty] | 0 |  | 0 |  | 0 |  |  | 0 |  | 0 |  | 0 |  | 0 |  | 0 |  | 0 | 0% |  | 0 |  | 0 | 0% | 0% |  |  |  |  | 0 | 0 |  |  | 1506.8
| 2 | [10 empty] | 0 |  | 0 |  | 0 |  |  | 0 |  | 0 |  | 0 |  | 0 |  | 0 |  | 0 | 0% |  | 0 |  | 0 | 0% | 0% |  |  |  |  | 0 | 0 |  |  | 1506.8
| 3 | [10 empty] | 0 |  | 0 |  | 0 |  |  | 0 |  | 0 |  | 0 |  | 0 |  | 0 |  | 0 | 0% |  | 0 |  | 0 | 0% | 0% |  |  |  |  | 0 | 0 |  |  | 1506.8
| Общо |  | 0 |  | 0 |  |  | 0 |  | 0 | 0% | 0 | 0% | 0 | 0% | 0 | 0% |  | 0 | 0% | 0 | 0% | 0 | 0% | 0 | 0% | 0 | 0% | 0 | 0% | 0% | 0 | 0% | 0 | 0% | 0% | 0 | 0% | 0% | 0% | 0 | 0 |  | 0 |  | 1506.8 | 0
11 | 1 | [10 empty] | 0 |  | 0 |  | 0 |  |  | 0 |  | 0 |  | 0 |  | 0 |  | 0 |  | 0 | 0% |  | 0 |  | 0 | 0% | 0% |  |  |  |  | 0 | 0 |  |  | 1506.8
| 2 | [10 empty] | 0 |  | 0 |  | 0 |  |  | 0 |  | 0 |  | 0 |  | 0 |  | 0 |  | 0 | 0% |  | 0 |  | 0 | 0% | 0% |  |  |  |  | 0 | 0 |  |  | 1506.8
| 3 | [10 empty] | 0 |  | 0 |  | 0 |  |  | 0 |  | 0 |  | 0 |  | 0 |  | 0 |  | 0 | 0% |  | 0 |  | 0 | 0% | 0% |  |  |  |  | 0 | 0 |  |  | 1506.8
| Общо |  | 0 |  | 0 |  |  | 0 |  | 0 | 0% | 0 | 0% | 0 | 0% | 0 | 0% |  | 0 | 0% | 0 | 0% | 0 | 0% | 0 | 0% | 0 | 0% | 0 | 0% | 0% | 0 | 0% | 0 | 0% | 0% | 0 | 0% | 0% | 0% | 0 | 0 |  | 0 |  | 1506.8 | 0
12 | 1 | [10 empty] | 0 |  | 0 |  | 0 |  |  | 0 |  | 0 |  | 0 |  | 0 |  | 0 |  | 0 | 0% |  | 0 |  | 0 | 0% | 0% |  |  |  |  | 0 | 0 |  |  | 1506.8
| 2 | [10 empty] | 0 |  | 0 |  | 0 |  |  | 0 |  | 0 |  | 0 |  | 0 |  | 0 |  | 0 | 0% |  | 0 |  | 0 | 0% | 0% |  |  |  |  | 0 | 0 |  |  | 1506.8
| 3 | [10 empty] | 0 |  | 0 |  | 0 |  |  | 0 |  | 0 |  | 0 |  | 0 |  | 0 |  | 0 | 0% |  | 0 |  | 0 | 0% | 0% |  |  |  |  | 0 | 0 |  |  | 1506.8
| Общо |  | 0 |  | 0 |  |  | 0 |  | 0 | 0% | 0 | 0% | 0 | 0% | 0 | 0% |  | 0 | 0% | 0 | 0% | 0 | 0% | 0 | 0% | 0 | 0% | 0 | 0% | 0% | 0 | 0% | 0 | 0% | 0% | 0 | 0% | 0% | 0% | 0 | 0 |  | 0 |  | 1506.8 | 0
13 | 1 | [10 empty] | 0 |  | 0 |  | 0 |  |  | 0 |  | 0 |  | 0 |  | 0 |  | 0 |  | 0 | 0% |  | 0 |  | 0 | 0% | 0% |  |  |  |  | 0 | 0 |  |  | 1506.8
| 2 | [10 empty] | 0 |  | 0 |  | 0 |  |  | 0 |  | 0 |  | 0 |  | 0 |  | 0 |  | 0 | 0% |  | 0 |  | 0 | 0% | 0% |  |  |  |  | 0 | 0 |  |  | 1506.8
| 3 | [10 empty] | 0 |  | 0 |  | 0 |  |  | 0 |  | 0 |  | 0 |  | 0 |  | 0 |  | 0 | 0% |  | 0 |  | 0 | 0% | 0% |  |  |  |  | 0 | 0 |  |  | 1506.8
| Общо |  | 0 |  | 0 |  |  | 0 |  | 0 | 0% | 0 | 0% | 0 | 0% | 0 | 0% |  | 0 | 0% | 0 | 0% | 0 | 0% | 0 | 0% | 0 | 0% | 0 | 0% | 0% | 0 | 0% | 0 | 0% | 0% | 0 | 0% | 0% | 0% | 0 | 0 |  | 0 |  | 1506.8 | 0
14 | 1 | [10 empty] | 0 |  | 0 |  | 0 |  |  | 0 |  | 0 |  | 0 |  | 0 |  | 0 |  | 0 | 0% |  | 0 |  | 0 | 0% | 0% |  |  |  |  | 0 | 0 |  |  | 1506.8
| 2 | [10 empty] | 0 |  | 0 |  | 0 |  |  | 0 |  | 0 |  | 0 |  | 0 |  | 0 |  | 0 | 0% |  | 0 |  | 0 | 0% | 0% |  |  |  |  | 0 | 0 |  |  | 1506.8
| 3 | [10 empty] | 0 |  | 0 |  | 0 |  |  | 0 |  | 0 |  | 0 |  | 0 |  | 0 |  | 0 | 0% |  | 0 |  | 0 | 0% | 0% |  |  |  |  | 0 | 0 |  |  | 1506.8
| Общо |  | 0 |  | 0 |  |  | 0 |  | 0 | 0% | 0 | 0% | 0 | 0% | 0 | 0% |  | 0 | 0% | 0 | 0% | 0 | 0% | 0 | 0% | 0 | 0% | 0 | 0% | 0% | 0 | 0% | 0 | 0% | 0% | 0 | 0% | 0% | 0% | 0 | 0 |  | 0 |  | 1506.8 | 0
15 | 1 | [10 empty] | 0 |  | 0 |  | 0 |  |  | 0 |  | 0 |  | 0 |  | 0 |  | 0 |  | 0 | 0% |  | 0 |  | 0 | 0% | 0% |  |  |  |  | 0 | 0 |  |  | 1506.8
| 2 | [10 empty] | 0 |  | 0 |  | 0 |  |  | 0 |  | 0 |  | 0 |  | 0 |  | 0 |  | 0 | 0% |  | 0 |  | 0 | 0% | 0% |  |  |  |  | 0 | 0 |  |  | 1506.8
| 3 | [10 empty] | 0 |  | 0 |  | 0 |  |  | 0 |  | 0 |  | 0 |  | 0 |  | 0 |  | 0 | 0% |  | 0 |  | 0 | 0% | 0% |  |  |  |  | 0 | 0 |  |  | 1506.8
| Общо |  | 0 |  | 0 |  |  | 0 |  | 0 | 0% | 0 | 0% | 0 | 0% | 0 | 0% |  | 0 | 0% | 0 | 0% | 0 | 0% | 0 | 0% | 0 | 0% | 0 | 0% | 0% | 0 | 0% | 0 | 0% | 0% | 0 | 0% | 0% | 0% | 0 | 0 |  | 0 |  | 1506.8 | 0
16 | 1 | [10 empty] | 0 |  | 0 |  | 0 |  |  | 0 |  | 0 |  | 0 |  | 0 |  | 0 |  | 0 | 0% |  | 0 |  | 0 | 0% | 0% |  |  |  |  | 0 | 0 |  |  | 1506.8
| 2 | [10 empty] | 0 |  | 0 |  | 0 |  |  | 0 |  | 0 |  | 0 |  | 0 |  | 0 |  | 0 | 0% |  | 0 |  | 0 | 0% | 0% |  |  |  |  | 0 | 0 |  |  | 1506.8
| 3 | [10 empty] | 0 |  | 0 |  | 0 |  |  | 0 |  | 0 |  | 0 |  | 0 |  | 0 |  | 0 | 0% |  | 0 |  | 0 | 0% | 0% |  |  |  |  | 0 | 0 |  |  | 1506.8
| Общо |  | 0 |  | 0 |  |  | 0 |  | 0 | 0% | 0 | 0% | 0 | 0% | 0 | 0% |  | 0 | 0% | 0 | 0% | 0 | 0% | 0 | 0% | 0 | 0% | 0 | 0% | 0% | 0 | 0% | 0 | 0% | 0% | 0 | 0% | 0% | 0% | 0 | 0 |  | 0 |  | 1506.8 | 0
17 | 1 | [10 empty] | 0 |  | 0 |  | 0 |  |  | 0 |  | 0 |  | 0 |  | 0 |  | 0 |  | 0 | 0% |  | 0 |  | 0 | 0% | 0% |  |  |  |  | 0 | 0 |  |  | 1506.8
| 2 | [10 empty] | 0 |  | 0 |  | 0 |  |  | 0 |  | 0 |  | 0 |  | 0 |  | 0 |  | 0 | 0% |  | 0 |  | 0 | 0% | 0% |  |  |  |  | 0 | 0 |  |  | 1506.8
| 3 | [10 empty] | 0 |  | 0 |  | 0 |  |  | 0 |  | 0 |  | 0 |  | 0 |  | 0 |  | 0 | 0% |  | 0 |  | 0 | 0% | 0% |  |  |  |  | 0 | 0 |  |  | 1506.8
| Общо |  | 0 |  | 0 |  |  | 0 |  | 0 | 0% | 0 | 0% | 0 | 0% | 0 | 0% |  | 0 | 0% | 0 | 0% | 0 | 0% | 0 | 0% | 0 | 0% | 0 | 0% | 0% | 0 | 0% | 0 | 0% | 0% | 0 | 0% | 0% | 0% | 0 | 0 |  | 0 |  | 1506.8 | 0
18 | 1 | [10 empty] | 0 |  | 0 |  | 0 |  |  | 0 |  | 0 |  | 0 |  | 0 |  | 0 |  | 0 | 0% |  | 0 |  | 0 | 0% | 0% |  |  |  |  | 0 | 0 |  |  | 1506.8
| 2 | [10 empty] | 0 |  | 0 |  | 0 |  |  | 0 |  | 0 |  | 0 |  | 0 |  | 0 |  | 0 | 0% |  | 0 |  | 0 | 0% | 0% |  |  |  |  | 0 | 0 |  |  | 1506.8
| 3 | [10 empty] | 0 |  | 0 |  | 0 |  |  | 0 |  | 0 |  | 0 |  | 0 |  | 0 |  | 0 | 0% |  | 0 |  | 0 | 0% | 0% |  |  |  |  | 0 | 0 |  |  | 1506.8
| Общо |  | 0 |  | 0 |  |  | 0 |  | 0 | 0% | 0 | 0% | 0 | 0% | 0 | 0% |  | 0 | 0% | 0 | 0% | 0 | 0% | 0 | 0% | 0 | 0% | 0 | 0% | 0% | 0 | 0% | 0 | 0% | 0% | 0 | 0% | 0% | 0% | 0 | 0 |  | 0 |  | 1506.8 | 0
19 | 1 | [10 empty] | 0 |  | 0 |  | 0 |  |  | 0 |  | 0 |  | 0 |  | 0 |  | 0 |  | 0 | 0% |  | 0 |  | 0 | 0% | 0% |  |  |  |  | 0 | 0 |  |  | 1506.8
| 2 | [10 empty] | 0 |  | 0 |  | 0 |  |  | 0 |  | 0 |  | 0 |  | 0 |  | 0 |  | 0 | 0% |  | 0 |  | 0 | 0% | 0% |  |  |  |  | 0 | 0 |  |  | 1506.8
| 3 | [10 empty] | 0 |  | 0 |  | 0 |  |  | 0 |  | 0 |  | 0 |  | 0 |  | 0 |  | 0 | 0% |  | 0 |  | 0 | 0% | 0% |  |  |  |  | 0 | 0 |  |  | 1506.8
| Общо |  | 0 |  | 0 |  |  | 0 |  | 0 | 0% | 0 | 0% | 0 | 0% | 0 | 0% |  | 0 | 0% | 0 | 0% | 0 | 0% | 0 | 0% | 0 | 0% | 0 | 0% | 0% | 0 | 0% | 0 | 0% | 0% | 0 | 0% | 0% | 0% | 0 | 0 |  | 0 |  | 1506.8 | 0
20 | 1 | [10 empty] | 0 |  | 0 |  | 0 |  |  | 0 |  | 0 |  | 0 |  | 0 |  | 0 |  | 0 | 0% |  | 0 |  | 0 | 0% | 0% |  |  |  |  | 0 | 0 |  |  | 1506.8
| 2 | [10 empty] | 0 |  | 0 |  | 0 |  |  | 0 |  | 0 |  | 0 |  | 0 |  | 0 |  | 0 | 0% |  | 0 |  | 0 | 0% | 0% |  |  |  |  | 0 | 0 |  |  | 1506.8
| 3 | [10 empty] | 0 |  | 0 |  | 0 |  |  | 0 |  | 0 |  | 0 |  | 0 |  | 0 |  | 0 | 0% |  | 0 |  | 0 | 0% | 0% |  |  |  |  | 0 | 0 |  |  | 1506.8
| Общо |  | 0 |  | 0 |  |  | 0 |  | 0 | 0% | 0 | 0% | 0 | 0% | 0 | 0% |  | 0 | 0% | 0 | 0% | 0 | 0% | 0 | 0% | 0 | 0% | 0 | 0% | 0% | 0 | 0% | 0 | 0% | 0% | 0 | 0% | 0% | 0% | 0 | 0 |  | 0 |  | 1506.8 | 0
21 | 1 | [10 empty] | 0 |  | 0 |  | 0 |  |  | 0 |  | 0 |  | 0 |  | 0 |  | 0 |  | 0 | 0% |  | 0 |  | 0 | 0% | 0% |  |  |  |  | 0 | 0 |  |  | 1506.8
| 2 | [10 empty] | 0 |  | 0 |  | 0 |  |  | 0 |  | 0 |  | 0 |  | 0 |  | 0 |  | 0 | 0% |  | 0 |  | 0 | 0% | 0% |  |  |  |  | 0 | 0 |  |  | 1506.8
| 3 | [10 empty] | 0 |  | 0 |  | 0 |  |  | 0 |  | 0 |  | 0 |  | 0 |  | 0 |  | 0 | 0% |  | 0 |  | 0 | 0% | 0% |  |  |  |  | 0 | 0 |  |  | 1506.8
| Общо |  | 0 |  | 0 |  |  | 0 |  | 0 | 0% | 0 | 0% | 0 | 0% | 0 | 0% |  | 0 | 0% | 0 | 0% | 0 | 0% | 0 | 0% | 0 | 0% | 0 | 0% | 0% | 0 | 0% | 0 | 0% | 0% | 0 | 0% | 0% | 0% | 0 | 0 |  | 0 |  | 1506.8 | 0
22 | 1 | [10 empty] | 0 |  | 0 |  | 0 |  |  | 0 |  | 0 |  | 0 |  | 0 |  | 0 |  | 0 | 0% |  | 0 |  | 0 | 0% | 0% |  |  |  |  | 0 | 0 |  |  | 1506.8
| 2 | [10 empty] | 0 |  | 0 |  | 0 |  |  | 0 |  | 0 |  | 0 |  | 0 |  | 0 |  | 0 | 0% |  | 0 |  | 0 | 0% | 0% |  |  |  |  | 0 | 0 |  |  | 1506.8
| 3 | [10 empty] | 0 |  | 0 |  | 0 |  |  | 0 |  | 0 |  | 0 |  | 0 |  | 0 |  | 0 | 0% |  | 0 |  | 0 | 0% | 0% |  |  |  |  | 0 | 0 |  |  | 1506.8
| Общо |  | 0 |  | 0 |  |  | 0 |  | 0 | 0% | 0 | 0% | 0 | 0% | 0 | 0% |  | 0 | 0% | 0 | 0% | 0 | 0% | 0 | 0% | 0 | 0% | 0 | 0% | 0% | 0 | 0% | 0 | 0% | 0% | 0 | 0% | 0% | 0% | 0 | 0 |  | 0 |  | 1506.8 | 0
23 | 1 | [10 empty] | 0 |  | 0 |  | 0 |  |  | 0 |  | 0 |  | 0 |  | 0 |  | 0 |  | 0 | 0% |  | 0 |  | 0 | 0% | 0% |  |  |  |  | 0 | 0 |  |  | 1506.8
| 2 | [10 empty] | 0 |  | 0 |  | 0 |  |  | 0 |  | 0 |  | 0 |  | 0 |  | 0 |  | 0 | 0% |  | 0 |  | 0 | 0% | 0% |  |  |  |  | 0 | 0 |  |  | 1506.8
| 3 | [10 empty] | 0 |  | 0 |  | 0 |  |  | 0 |  | 0 |  | 0 |  | 0 |  | 0 |  | 0 | 0% |  | 0 |  | 0 | 0% | 0% |  |  |  |  | 0 | 0 |  |  | 1506.8
| Общо |  | 0 |  | 0 |  |  | 0 |  | 0 | 0% | 0 | 0% | 0 | 0% | 0 | 0% |  | 0 | 0% | 0 | 0% | 0 | 0% | 0 | 0% | 0 | 0% | 0 | 0% | 0% | 0 | 0% | 0 | 0% | 0% | 0 | 0% | 0% | 0% | 0 | 0 |  | 0 |  | 1506.8 | 0
24 | 1 | [10 empty] | 0 |  | 0 |  | 0 |  |  | 0 |  | 0 |  | 0 |  | 0 |  | 0 |  | 0 | 0% |  | 0 |  | 0 | 0% | 0% |  |  |  |  | 0 | 0 |  |  | 1506.8
| 2 | [10 empty] | 0 |  | 0 |  | 0 |  |  | 0 |  | 0 |  | 0 |  | 0 |  | 0 |  | 0 | 0% |  | 0 |  | 0 | 0% | 0% |  |  |  |  | 0 | 0 |  |  | 1506.8
| 3 | [10 empty] | 0 |  | 0 |  | 0 |  |  | 0 |  | 0 |  | 0 |  | 0 |  | 0 |  | 0 | 0% |  | 0 |  | 0 | 0% | 0% |  |  |  |  | 0 | 0 |  |  | 1506.8
| Общо |  | 0 |  | 0 |  |  | 0 |  | 0 | 0% | 0 | 0% | 0 | 0% | 0 | 0% |  | 0 | 0% | 0 | 0% | 0 | 0% | 0 | 0% | 0 | 0% | 0 | 0% | 0% | 0 | 0% | 0 | 0% | 0% | 0 | 0% | 0% | 0% | 0 | 0 |  | 0 |  | 1506.8 | 0
25 | 1 | [10 empty] | 0 |  | 0 |  | 0 |  |  | 0 |  | 0 |  | 0 |  | 0 |  | 0 |  | 0 | 0% |  | 0 |  | 0 | 0% | 0% |  |  |  |  | 0 | 0 |  |  | 1506.8
| 2 | [10 empty] | 0 |  | 0 |  | 0 |  |  | 0 |  | 0 |  | 0 |  | 0 |  | 0 |  | 0 | 0% |  | 0 |  | 0 | 0% | 0% |  |  |  |  | 0 | 0 |  |  | 1506.8
| 3 | [10 empty] | 0 |  | 0 |  | 0 |  |  | 0 |  | 0 |  | 0 |  | 0 |  | 0 |  | 0 | 0% |  | 0 |  | 0 | 0% | 0% |  |  |  |  | 0 | 0 |  |  | 1506.8
| Общо |  | 0 |  | 0 |  |  | 0 |  | 0 | 0% | 0 | 0% | 0 | 0% | 0 | 0% |  | 0 | 0% | 0 | 0% | 0 | 0% | 0 | 0% | 0 | 0% | 0 | 0% | 0% | 0 | 0% | 0 | 0% | 0% | 0 | 0% | 0% | 0% | 0 | 0 |  | 0 |  | 1506.8 | 0
26 | 1 | [10 empty] | 0 |  | 0 |  | 0 |  |  | 0 |  | 0 |  | 0 |  | 0 |  | 0 |  | 0 | 0% |  | 0 |  | 0 | 0% | 0% |  |  |  |  | 0 | 0 |  |  | 1506.8
| 2 | [10 empty] | 0 |  | 0 |  | 0 |  |  | 0 |  | 0 |  | 0 |  | 0 |  | 0 |  | 0 | 0% |  | 0 |  | 0 | 0% | 0% |  |  |  |  | 0 | 0 |  |  | 1506.8
| 3 | [10 empty] | 0 |  | 0 |  | 0 |  |  | 0 |  | 0 |  | 0 |  | 0 |  | 0 |  | 0 | 0% |  | 0 |  | 0 | 0% | 0% |  |  |  |  | 0 | 0 |  |  | 1506.8
| Общо |  | 0 |  | 0 |  |  | 0 |  | 0 | 0% | 0 | 0% | 0 | 0% | 0 | 0% |  | 0 | 0% | 0 | 0% | 0 | 0% | 0 | 0% | 0 | 0% | 0 | 0% | 0% | 0 | 0% | 0 | 0% | 0% | 0 | 0% | 0% | 0% | 0 | 0 |  | 0 |  | 1506.8 | 0
27 | 1 | [10 empty] | 0 |  | 0 |  | 0 |  |  | 0 |  | 0 |  | 0 |  | 0 |  | 0 |  | 0 | 0% |  | 0 |  | 0 | 0% | 0% |  |  |  |  | 0 | 0 |  |  | 1506.8
| 2 | [10 empty] | 0 |  | 0 |  | 0 |  |  | 0 |  | 0 |  | 0 |  | 0 |  | 0 |  | 0 | 0% |  | 0 |  | 0 | 0% | 0% |  |  |  |  | 0 | 0 |  |  | 1506.8
| 3 | [10 empty] | 0 |  | 0 |  | 0 |  |  | 0 |  | 0 |  | 0 |  | 0 |  | 0 |  | 0 | 0% |  | 0 |  | 0 | 0% | 0% |  |  |  |  | 0 | 0 |  |  | 1506.8
| Общо |  | 0 |  | 0 |  |  | 0 |  | 0 | 0% | 0 | 0% | 0 | 0% | 0 | 0% |  | 0 | 0% | 0 | 0% | 0 | 0% | 0 | 0% | 0 | 0% | 0 | 0% | 0% | 0 | 0% | 0 | 0% | 0% | 0 | 0% | 0% | 0% | 0 | 0 |  | 0 |  | 1506.8 | 0
28 | 1 | [10 empty] | 0 |  | 0 |  | 0 |  |  | 0 |  | 0 |  | 0 |  | 0 |  | 0 |  | 0 | 0% |  | 0 |  | 0 | 0% | 0% |  |  |  |  | 0 | 0 |  |  | 1506.8
| 2 | [10 empty] | 0 |  | 0 |  | 0 |  |  | 0 |  | 0 |  | 0 |  | 0 |  | 0 |  | 0 | 0% |  | 0 |  | 0 | 0% | 0% |  |  |  |  | 0 | 0 |  |  | 1506.8
| 3 | [10 empty] | 0 |  | 0 |  | 0 |  |  | 0 |  | 0 |  | 0 |  | 0 |  | 0 |  | 0 | 0% |  | 0 |  | 0 | 0% | 0% |  |  |  |  | 0 | 0 |  |  | 1506.8
| Общо |  | 0 |  | 0 |  |  | 0 |  | 0 | 0% | 0 | 0% | 0 | 0% | 0 | 0% |  | 0 | 0% | 0 | 0% | 0 | 0% | 0 | 0% | 0 | 0% | 0 | 0% | 0% | 0 | 0% | 0 | 0% | 0% | 0 | 0% | 0% | 0% | 0 | 0 |  | 0 |  | 1506.8 | 0
29 | 1 | [10 empty] | 0 |  | 0 |  | 0 |  |  | 0 |  | 0 |  | 0 |  | 0 |  | 0 |  | 0 | 0% |  | 0 |  | 0 | 0% | 0% |  |  |  |  | 0 | 0 |  |  | 1506.8
| 2 | [10 empty] | 0 |  | 0 |  | 0 |  |  | 0 |  | 0 |  | 0 |  | 0 |  | 0 |  | 0 | 0% |  | 0 |  | 0 | 0% | 0% |  |  |  |  | 0 | 0 |  |  | 1506.8
| 3 | [10 empty] | 0 |  | 0 |  | 0 |  |  | 0 |  | 0 |  | 0 |  | 0 |  | 0 |  | 0 | 0% |  | 0 |  | 0 | 0% | 0% |  |  |  |  | 0 | 0 |  |  | 1506.8
| Общо |  | 0 |  | 0 |  |  | 0 |  | 0 | 0% | 0 | 0% | 0 | 0% | 0 | 0% |  | 0 | 0% | 0 | 0% | 0 | 0% | 0 | 0% | 0 | 0% | 0 | 0% | 0% | 0 | 0% | 0 | 0% | 0% | 0 | 0% | 0% | 0% | 0 | 0 |  | 0 |  | 1506.8 | 0
30 | 1 | [10 empty] | 0 |  | 0 |  | 0 |  |  | 0 |  | 0 |  | 0 |  | 0 |  | 0 |  | 0 | 0% |  | 0 |  | 0 | 0% | 0% |  |  |  |  | 0 | 0 |  |  | 1506.8
| 2 | [10 empty] | 0 |  | 0 |  | 0 |  |  | 0 |  | 0 |  | 0 |  | 0 |  | 0 |  | 0 | 0% |  | 0 |  | 0 | 0% | 0% |  |  |  |  | 0 | 0 |  |  | 1506.8
| 3 | [10 empty] | 0 |  | 0 |  | 0 |  |  | 0 |  | 0 |  | 0 |  | 0 |  | 0 |  | 0 | 0% |  | 0 |  | 0 | 0% | 0% |  |  |  |  | 0 | 0 |  |  | 1506.8
| Общо |  | 0 |  | 0 |  |  | 0 |  | 0 | 0% | 0 | 0% | 0 | 0% | 0 | 0% |  | 0 | 0% | 0 | 0% | 0 | 0% | 0 | 0% | 0 | 0% | 0 | 0% | 0% | 0 | 0% | 0 | 0% | 0% | 0 | 0% | 0% | 0% | 0 | 0 |  | 0 |  | 1506.8 | 0
31 | 1 | [10 empty] | 0 |  | 0 |  | 0 |  |  | 0 |  | 0 |  | 0 |  | 0 |  | 0 |  | 0 | 0% |  | 0 |  | 0 | 0% | 0% |  |  |  |  | 0 | 0 |  |  | 1506.8
| 2 | [10 empty] | 0 |  | 0 |  | 0 |  |  | 0 |  | 0 |  | 0 |  | 0 |  | 0 |  | 0 | 0% |  | 0 |  | 0 | 0% | 0% |  |  |  |  | 0 | 0 |  |  | 1506.8
| 3 | [10 empty] | 0 |  | 0 |  | 0 |  |  | 0 |  | 0 |  | 0 |  | 0 |  | 0 |  | 0 | 0% |  | 0 |  | 0 | 0% | 0% |  |  |  |  | 0 | 0 |  |  | 1506.8
| Общо |  | 0 |  | 0 |  |  | 0 |  | 0 | 0% | 0 | 0% | 0 | 0% | 0 | 0% |  | 0 | 0% | 0 | 0% | 0 | 0% | 0 | 0% | 0 | 0% | 0 | 0% | 0% | 0 | 0% | 0 | 0% | 0% | 0 | 0% | 0% | 0% | 0 | 0 |  | 0 |  | 1506.8 | 0
| Общо, до деня |  | 0 |  | 0 |  |  | 0 |  | 0 | #DIV/0! | 0 | 0% | 0 | #DIV/0! | 0 | #DIV/0! |  | 0 | #DIV/0! | 0 | #DIV/0! | 0 | 0% | 0 |  |  | 0% | 0 | #DIV/0! | #DIV/0! | 0 | #DIV/0! | 0 | #DIV/0! | #DIV/0! | 0 | #DIV/0! | #DIV/0! | #DIV/0! | 0 | 0 |  | 0 |  |  | 0

## Септември
Дата | Смяна | Диспечер | Подадена руда от МГТЛ за денонощието | Състояние на склад №2 | Натрошена руда от Цех ССТ | Класа + 15,0мм. | Класа + 12,5мм. | Превозена руда до междинни бункери | Състояние на междинни бункери | Преработена руда в цех МФЦ | Влага на преработената руда | Суха преработена руда | Грано диорити |  | Дайки |  | Шисти | Показания на Гранулометър PSI500i руда, +0,20мм |  | Смилане класа + 0,20мм |  | Смилане класа -0,08мм |  | Плътност на пулпа |  | Съдържание на мед в рудите по Химия | Метал мед в рудите по Химия | Съдържание на мед в рудите по Куриер | Метал мед в рудите по Куриер | Коригирана съдържание на мед в рудите | Съдържание на мед в отпадъка по Куриер | Метал мед в отпадъка по Куриер | Съдържание на мед в медния к-т Куриер | Метал мед в концентрата по Куриер | Технологично извличане по Куриер | Товарно извличане | Добит меден концентрат | Влага на медния концентрат | Съдържание на мед в медния к-т | Съдържание на мед в медния к-т /химия-товарен/ | Метал мед в медния концентрат | Метал мед в медния концентрат /химия/ | Литрово тегло в сгъстителя | Меден концентра, автомобилна везна | Меден концентрат в склад | Меден концентрат в склад | Добит молибденов концентрат | Съдържание на Мо в молибденовия к-т | последни данни за съдържания в 8-ма пречистка |  | последни данни за съдържания във 2-ра пречистка
|  |  | тона | метра | тона | % | % | тона |  | тона | % | тона | % |  | % |  | % |  |  | % |  | % |  | % |  | % | % | % | % | % | % | тона | % | тона | % | % | тона | % | % |  | тона |  | кг/литър | тон | тон | тон | кг. | % | Мо % | Cu % | Мо % | Cu %
1506.8
1 | 1 | [10 empty] | 0 |  | 0 |  | 0 |  |  | 0 |  | 0 |  | 0 |  | 0 |  | 0 |  | 0 | 0% |  | 0 |  | 0 | 0% | 0% |  |  |  |  | 0 | 0 |  |  | 1506.8
| 2 | [10 empty] | 0 |  | 0 |  | 0 |  |  | 0 |  | 0 |  | 0 |  | 0 |  | 0 |  | 0 | 0% |  | 0 |  | 0 | 0% | 0% |  |  |  |  | 0 | 0 |  |  | 1506.8
| 3 | [10 empty] | 0 |  | 0 |  | 0 |  |  | 0 |  | 0 |  | 0 |  | 0 |  | 0 |  | 0 | 0% |  | 0 |  | 0 | 0% | 0% |  |  |  |  | 0 | 0 |  |  | 1506.8
| Общо |  | 0 |  | 0 |  |  | 0 |  | 0 | 0% | 0 | 0% | 0 | 0% | 0 | 0% |  | 0 | 0% | 0 | 0% | 0 | 0% | 0 | 0% | 0 | 0% | 0 | 0% | 0% | 0 | 0% | 0 | 0% | 0% | 0 | 0% | 0% | 0% | 0 | 0 |  | 0 |  | 1506.8 | 0
2 | 1 | [10 empty] | 0 |  | 0 |  | 0 |  |  | 0 |  | 0 |  | 0 |  | 0 |  | 0 |  | 0 | 0% |  | 0 |  | 0 | 0% | 0% |  |  |  |  | 0 | 0 |  |  | 1506.8
| 2 | [10 empty] | 0 |  | 0 |  | 0 |  |  | 0 |  | 0 |  | 0 |  | 0 |  | 0 |  | 0 | 0% |  | 0 |  | 0 | 0% | 0% |  |  |  |  | 0 | 0 |  |  | 1506.8
| 3 | [10 empty] | 0 |  | 0 |  | 0 |  |  | 0 |  | 0 |  | 0 |  | 0 |  | 0 |  | 0 | 0% |  | 0 |  | 0 | 0% | 0% |  |  |  |  | 0 | 0 |  |  | 1506.8
| Общо |  | 0 |  | 0 |  |  | 0 |  | 0 | 0% | 0 | 0% | 0 | 0% | 0 | 0% |  | 0 | 0% | 0 | 0% | 0 | 0% | 0 | 0% | 0 | 0% | 0 | 0% | 0% | 0 | 0% | 0 | 0% | 0% | 0 | 0% | 0% | 0% | 0 | 0 |  | 0 |  | 1506.8 | 0
3 | 1 | [10 empty] | 0 |  | 0 |  | 0 |  |  | 0 |  | 0 |  | 0 |  | 0 |  | 0 |  | 0 | 0% |  | 0 |  | 0 | 0% | 0% |  |  |  |  | 0 | 0 |  |  | 1506.8
| 2 | [10 empty] | 0 |  | 0 |  | 0 |  |  | 0 |  | 0 |  | 0 |  | 0 |  | 0 |  | 0 | 0% |  | 0 |  | 0 | 0% | 0% |  |  |  |  | 0 | 0 |  |  | 1506.8
| 3 | [10 empty] | 0 |  | 0 |  | 0 |  |  | 0 |  | 0 |  | 0 |  | 0 |  | 0 |  | 0 | 0% |  | 0 |  | 0 | 0% | 0% |  |  |  |  | 0 | 0 |  |  | 1506.8
| Общо |  | 0 |  | 0 |  |  | 0 |  | 0 | 0% | 0 | 0% | 0 | 0% | 0 | 0% |  | 0 | 0% | 0 | 0% | 0 | 0% | 0 | 0% | 0 | 0% | 0 | 0% | 0% | 0 | 0% | 0 | 0% | 0% | 0 | 0% | 0% | 0% | 0 | 0 |  | 0 |  | 1506.8 | 0
4 | 1 | [10 empty] | 0 |  | 0 |  | 0 |  |  | 0 |  | 0 |  | 0 |  | 0 |  | 0 |  | 0 | 0% |  | 0 |  | 0 | 0% | 0% |  |  |  |  | 0 | 0 |  |  | 1506.8
| 2 | [10 empty] | 0 |  | 0 |  | 0 |  |  | 0 |  | 0 |  | 0 |  | 0 |  | 0 |  | 0 | 0% |  | 0 |  | 0 | 0% | 0% |  |  |  |  | 0 | 0 |  |  | 1506.8
| 3 | [10 empty] | 0 |  | 0 |  | 0 |  |  | 0 |  | 0 |  | 0 |  | 0 |  | 0 |  | 0 | 0% |  | 0 |  | 0 | 0% | 0% |  |  |  |  | 0 | 0 |  |  | 1506.8
| Общо |  | 0 |  | 0 |  |  | 0 |  | 0 | 0% | 0 | 0% | 0 | 0% | 0 | 0% |  | 0 | 0% | 0 | 0% | 0 | 0% | 0 | 0% | 0 | 0% | 0 | 0% | 0% | 0 | 0% | 0 | 0% | 0% | 0 | 0% | 0% | 0% | 0 | 0 |  | 0 |  | 1506.8 | 0
5 | 1 | [10 empty] | 0 |  | 0 |  | 0 |  |  | 0 |  | 0 |  | 0 |  | 0 |  | 0 |  | 0 | 0% |  | 0 |  | 0 | 0% | 0% |  |  |  |  | 0 | 0 |  |  | 1506.8
| 2 | [10 empty] | 0 |  | 0 |  | 0 |  |  | 0 |  | 0 |  | 0 |  | 0 |  | 0 |  | 0 | 0% |  | 0 |  | 0 | 0% | 0% |  |  |  |  | 0 | 0 |  |  | 1506.8
| 3 | [10 empty] | 0 |  | 0 |  | 0 |  |  | 0 |  | 0 |  | 0 |  | 0 |  | 0 |  | 0 | 0% |  | 0 |  | 0 | 0% | 0% |  |  |  |  | 0 | 0 |  |  | 1506.8
| Общо |  | 0 |  | 0 |  |  | 0 |  | 0 | 0% | 0 | 0% | 0 | 0% | 0 | 0% |  | 0 | 0% | 0 | 0% | 0 | 0% | 0 | 0% | 0 | 0% | 0 | 0% | 0% | 0 | 0% | 0 | 0% | 0% | 0 | 0% | 0% | 0% | 0 | 0 |  | 0 |  | 1506.8 | 0
6 | 1 | [10 empty] | 0 |  | 0 |  | 0 |  |  | 0 |  | 0 |  | 0 |  | 0 |  | 0 |  | 0 | 0% |  | 0 |  | 0 | 0% | 0% |  |  |  |  | 0 | 0 |  |  | 1506.8
| 2 | [10 empty] | 0 |  | 0 |  | 0 |  |  | 0 |  | 0 |  | 0 |  | 0 |  | 0 |  | 0 | 0% |  | 0 |  | 0 | 0% | 0% |  |  |  |  | 0 | 0 |  |  | 1506.8
| 3 | [10 empty] | 0 |  | 0 |  | 0 |  |  | 0 |  | 0 |  | 0 |  | 0 |  | 0 |  | 0 | 0% |  | 0 |  | 0 | 0% | 0% |  |  |  |  | 0 | 0 |  |  | 1506.8
| Общо |  | 0 |  | 0 |  |  | 0 |  | 0 | 0% | 0 | 0% | 0 | 0% | 0 | 0% |  | 0 | 0% | 0 | 0% | 0 | 0% | 0 | 0% | 0 | 0% | 0 | 0% | 0% | 0 | 0% | 0 | 0% | 0% | 0 | 0% | 0% | 0% | 0 | 0 |  | 0 |  | 1506.8 | 0
7 | 1 | [10 empty] | 0 |  | 0 |  | 0 |  |  | 0 |  | 0 |  | 0 |  | 0 |  | 0 |  | 0 | 0% |  | 0 |  | 0 | 0% | 0% |  |  |  |  | 0 | 0 |  |  | 1506.8
| 2 | [10 empty] | 0 |  | 0 |  | 0 |  |  | 0 |  | 0 |  | 0 |  | 0 |  | 0 |  | 0 | 0% |  | 0 |  | 0 | 0% | 0% |  |  |  |  | 0 | 0 |  |  | 1506.8
| 3 | [10 empty] | 0 |  | 0 |  | 0 |  |  | 0 |  | 0 |  | 0 |  | 0 |  | 0 |  | 0 | 0% |  | 0 |  | 0 | 0% | 0% |  |  |  |  | 0 | 0 |  |  | 1506.8
| Общо |  | 0 |  | 0 |  |  | 0 |  | 0 | 0% | 0 | 0% | 0 | 0% | 0 | 0% |  | 0 | 0% | 0 | 0% | 0 | 0% | 0 | 0% | 0 | 0% | 0 | 0% | 0% | 0 | 0% | 0 | 0% | 0% | 0 | 0% | 0% | 0% | 0 | 0 |  | 0 |  | 1506.8 | 0
8 | 1 | [10 empty] | 0 |  | 0 |  | 0 |  |  | 0 |  | 0 |  | 0 |  | 0 |  | 0 |  | 0 | 0% |  | 0 |  | 0 | 0% | 0% |  |  |  |  | 0 | 0 |  |  | 1506.8
| 2 | [10 empty] | 0 |  | 0 |  | 0 |  |  | 0 |  | 0 |  | 0 |  | 0 |  | 0 |  | 0 | 0% |  | 0 |  | 0 | 0% | 0% |  |  |  |  | 0 | 0 |  |  | 1506.8
| 3 | [10 empty] | 0 |  | 0 |  | 0 |  |  | 0 |  | 0 |  | 0 |  | 0 |  | 0 |  | 0 | 0% |  | 0 |  | 0 | 0% | 0% |  |  |  |  | 0 | 0 |  |  | 1506.8
| Общо |  | 0 |  | 0 |  |  | 0 |  | 0 | 0% | 0 | 0% | 0 | 0% | 0 | 0% |  | 0 | 0% | 0 | 0% | 0 | 0% | 0 | 0% | 0 | 0% | 0 | 0% | 0% | 0 | 0% | 0 | 0% | 0% | 0 | 0% | 0% | 0% | 0 | 0 |  | 0 |  | 1506.8 | 0
9 | 1 | [10 empty] | 0 |  | 0 |  | 0 |  |  | 0 |  | 0 |  | 0 |  | 0 |  | 0 |  | 0 | 0% |  | 0 |  | 0 | 0% | 0% |  |  |  |  | 0 | 0 |  |  | 1506.8
| 2 | [10 empty] | 0 |  | 0 |  | 0 |  |  | 0 |  | 0 |  | 0 |  | 0 |  | 0 |  | 0 | 0% |  | 0 |  | 0 | 0% | 0% |  |  |  |  | 0 | 0 |  |  | 1506.8
| 3 | [10 empty] | 0 |  | 0 |  | 0 |  |  | 0 |  | 0 |  | 0 |  | 0 |  | 0 |  | 0 | 0% |  | 0 |  | 0 | 0% | 0% |  |  |  |  | 0 | 0 |  |  | 1506.8
| Общо |  | 0 |  | 0 |  |  | 0 |  | 0 | 0% | 0 | 0% | 0 | 0% | 0 | 0% |  | 0 | 0% | 0 | 0% | 0 | 0% | 0 | 0% | 0 | 0% | 0 | 0% | 0% | 0 | 0% | 0 | 0% | 0% | 0 | 0% | 0% | 0% | 0 | 0 |  | 0 |  | 1506.8 | 0
10 | 1 | [10 empty] | 0 |  | 0 |  | 0 |  |  | 0 |  | 0 |  | 0 |  | 0 |  | 0 |  | 0 | 0% |  | 0 |  | 0 | 0% | 0% |  |  |  |  | 0 | 0 |  |  | 1506.8
| 2 | [10 empty] | 0 |  | 0 |  | 0 |  |  | 0 |  | 0 |  | 0 |  | 0 |  | 0 |  | 0 | 0% |  | 0 |  | 0 | 0% | 0% |  |  |  |  | 0 | 0 |  |  | 1506.8
| 3 | [10 empty] | 0 |  | 0 |  | 0 |  |  | 0 |  | 0 |  | 0 |  | 0 |  | 0 |  | 0 | 0% |  | 0 |  | 0 | 0% | 0% |  |  |  |  | 0 | 0 |  |  | 1506.8
| Общо |  | 0 |  | 0 |  |  | 0 |  | 0 | 0% | 0 | 0% | 0 | 0% | 0 | 0% |  | 0 | 0% | 0 | 0% | 0 | 0% | 0 | 0% | 0 | 0% | 0 | 0% | 0% | 0 | 0% | 0 | 0% | 0% | 0 | 0% | 0% | 0% | 0 | 0 |  | 0 |  | 1506.8 | 0
11 | 1 | [10 empty] | 0 |  | 0 |  | 0 |  |  | 0 |  | 0 |  | 0 |  | 0 |  | 0 |  | 0 | 0% |  | 0 |  | 0 | 0% | 0% |  |  |  |  | 0 | 0 |  |  | 1506.8
| 2 | [10 empty] | 0 |  | 0 |  | 0 |  |  | 0 |  | 0 |  | 0 |  | 0 |  | 0 |  | 0 | 0% |  | 0 |  | 0 | 0% | 0% |  |  |  |  | 0 | 0 |  |  | 1506.8
| 3 | [10 empty] | 0 |  | 0 |  | 0 |  |  | 0 |  | 0 |  | 0 |  | 0 |  | 0 |  | 0 | 0% |  | 0 |  | 0 | 0% | 0% |  |  |  |  | 0 | 0 |  |  | 1506.8
| Общо |  | 0 |  | 0 |  |  | 0 |  | 0 | 0% | 0 | 0% | 0 | 0% | 0 | 0% |  | 0 | 0% | 0 | 0% | 0 | 0% | 0 | 0% | 0 | 0% | 0 | 0% | 0% | 0 | 0% | 0 | 0% | 0% | 0 | 0% | 0% | 0% | 0 | 0 |  | 0 |  | 1506.8 | 0
12 | 1 | [10 empty] | 0 |  | 0 |  | 0 |  |  | 0 |  | 0 |  | 0 |  | 0 |  | 0 |  | 0 | 0% |  | 0 |  | 0 | 0% | 0% |  |  |  |  | 0 | 0 |  |  | 1506.8
| 2 | [10 empty] | 0 |  | 0 |  | 0 |  |  | 0 |  | 0 |  | 0 |  | 0 |  | 0 |  | 0 | 0% |  | 0 |  | 0 | 0% | 0% |  |  |  |  | 0 | 0 |  |  | 1506.8
| 3 | [10 empty] | 0 |  | 0 |  | 0 |  |  | 0 |  | 0 |  | 0 |  | 0 |  | 0 |  | 0 | 0% |  | 0 |  | 0 | 0% | 0% |  |  |  |  | 0 | 0 |  |  | 1506.8
| Общо |  | 0 |  | 0 |  |  | 0 |  | 0 | 0% | 0 | 0% | 0 | 0% | 0 | 0% |  | 0 | 0% | 0 | 0% | 0 | 0% | 0 | 0% | 0 | 0% | 0 | 0% | 0% | 0 | 0% | 0 | 0% | 0% | 0 | 0% | 0% | 0% | 0 | 0 |  | 0 |  | 1506.8 | 0
13 | 1 | [10 empty] | 0 |  | 0 |  | 0 |  |  | 0 |  | 0 |  | 0 |  | 0 |  | 0 |  | 0 | 0% |  | 0 |  | 0 | 0% | 0% |  |  |  |  | 0 | 0 |  |  | 1506.8
| 2 | [10 empty] | 0 |  | 0 |  | 0 |  |  | 0 |  | 0 |  | 0 |  | 0 |  | 0 |  | 0 | 0% |  | 0 |  | 0 | 0% | 0% |  |  |  |  | 0 | 0 |  |  | 1506.8
| 3 | [10 empty] | 0 |  | 0 |  | 0 |  |  | 0 |  | 0 |  | 0 |  | 0 |  | 0 |  | 0 | 0% |  | 0 |  | 0 | 0% | 0% |  |  |  |  | 0 | 0 |  |  | 1506.8
| Общо |  | 0 |  | 0 |  |  | 0 |  | 0 | 0% | 0 | 0% | 0 | 0% | 0 | 0% |  | 0 | 0% | 0 | 0% | 0 | 0% | 0 | 0% | 0 | 0% | 0 | 0% | 0% | 0 | 0% | 0 | 0% | 0% | 0 | 0% | 0% | 0% | 0 | 0 |  | 0 |  | 1506.8 | 0
14 | 1 | [10 empty] | 0 |  | 0 |  | 0 |  |  | 0 |  | 0 |  | 0 |  | 0 |  | 0 |  | 0 | 0% |  | 0 |  | 0 | 0% | 0% |  |  |  |  | 0 | 0 |  |  | 1506.8
| 2 | [10 empty] | 0 |  | 0 |  | 0 |  |  | 0 |  | 0 |  | 0 |  | 0 |  | 0 |  | 0 | 0% |  | 0 |  | 0 | 0% | 0% |  |  |  |  | 0 | 0 |  |  | 1506.8
| 3 | [10 empty] | 0 |  | 0 |  | 0 |  |  | 0 |  | 0 |  | 0 |  | 0 |  | 0 |  | 0 | 0% |  | 0 |  | 0 | 0% | 0% |  |  |  |  | 0 | 0 |  |  | 1506.8
| Общо |  | 0 |  | 0 |  |  | 0 |  | 0 | 0% | 0 | 0% | 0 | 0% | 0 | 0% |  | 0 | 0% | 0 | 0% | 0 | 0% | 0 | 0% | 0 | 0% | 0 | 0% | 0% | 0 | 0% | 0 | 0% | 0% | 0 | 0% | 0% | 0% | 0 | 0 |  | 0 |  | 1506.8 | 0
15 | 1 | [10 empty] | 0 |  | 0 |  | 0 |  |  | 0 |  | 0 |  | 0 |  | 0 |  | 0 |  | 0 | 0% |  | 0 |  | 0 | 0% | 0% |  |  |  |  | 0 | 0 |  |  | 1506.8
| 2 | [10 empty] | 0 |  | 0 |  | 0 |  |  | 0 |  | 0 |  | 0 |  | 0 |  | 0 |  | 0 | 0% |  | 0 |  | 0 | 0% | 0% |  |  |  |  | 0 | 0 |  |  | 1506.8
| 3 | [10 empty] | 0 |  | 0 |  | 0 |  |  | 0 |  | 0 |  | 0 |  | 0 |  | 0 |  | 0 | 0% |  | 0 |  | 0 | 0% | 0% |  |  |  |  | 0 | 0 |  |  | 1506.8
| Общо |  | 0 |  | 0 |  |  | 0 |  | 0 | 0% | 0 | 0% | 0 | 0% | 0 | 0% |  | 0 | 0% | 0 | 0% | 0 | 0% | 0 | 0% | 0 | 0% | 0 | 0% | 0% | 0 | 0% | 0 | 0% | 0% | 0 | 0% | 0% | 0% | 0 | 0 |  | 0 |  | 1506.8 | 0
16 | 1 | [10 empty] | 0 |  | 0 |  | 0 |  |  | 0 |  | 0 |  | 0 |  | 0 |  | 0 |  | 0 | 0% |  | 0 |  | 0 | 0% | 0% |  |  |  |  | 0 | 0 |  |  | 1506.8
| 2 | [10 empty] | 0 |  | 0 |  | 0 |  |  | 0 |  | 0 |  | 0 |  | 0 |  | 0 |  | 0 | 0% |  | 0 |  | 0 | 0% | 0% |  |  |  |  | 0 | 0 |  |  | 1506.8
| 3 | [10 empty] | 0 |  | 0 |  | 0 |  |  | 0 |  | 0 |  | 0 |  | 0 |  | 0 |  | 0 | 0% |  | 0 |  | 0 | 0% | 0% |  |  |  |  | 0 | 0 |  |  | 1506.8
| Общо |  | 0 |  | 0 |  |  | 0 |  | 0 | 0% | 0 | 0% | 0 | 0% | 0 | 0% |  | 0 | 0% | 0 | 0% | 0 | 0% | 0 | 0% | 0 | 0% | 0 | 0% | 0% | 0 | 0% | 0 | 0% | 0% | 0 | 0% | 0% | 0% | 0 | 0 |  | 0 |  | 1506.8 | 0
17 | 1 | [10 empty] | 0 |  | 0 |  | 0 |  |  | 0 |  | 0 |  | 0 |  | 0 |  | 0 |  | 0 | 0% |  | 0 |  | 0 | 0% | 0% |  |  |  |  | 0 | 0 |  |  | 1506.8
| 2 | [10 empty] | 0 |  | 0 |  | 0 |  |  | 0 |  | 0 |  | 0 |  | 0 |  | 0 |  | 0 | 0% |  | 0 |  | 0 | 0% | 0% |  |  |  |  | 0 | 0 |  |  | 1506.8
| 3 | [10 empty] | 0 |  | 0 |  | 0 |  |  | 0 |  | 0 |  | 0 |  | 0 |  | 0 |  | 0 | 0% |  | 0 |  | 0 | 0% | 0% |  |  |  |  | 0 | 0 |  |  | 1506.8
| Общо |  | 0 |  | 0 |  |  | 0 |  | 0 | 0% | 0 | 0% | 0 | 0% | 0 | 0% |  | 0 | 0% | 0 | 0% | 0 | 0% | 0 | 0% | 0 | 0% | 0 | 0% | 0% | 0 | 0% | 0 | 0% | 0% | 0 | 0% | 0% | 0% | 0 | 0 |  | 0 |  | 1506.8 | 0
18 | 1 | [10 empty] | 0 |  | 0 |  | 0 |  |  | 0 |  | 0 |  | 0 |  | 0 |  | 0 |  | 0 | 0% |  | 0 |  | 0 | 0% | 0% |  |  |  |  | 0 | 0 |  |  | 1506.8
| 2 | [10 empty] | 0 |  | 0 |  | 0 |  |  | 0 |  | 0 |  | 0 |  | 0 |  | 0 |  | 0 | 0% |  | 0 |  | 0 | 0% | 0% |  |  |  |  | 0 | 0 |  |  | 1506.8
| 3 | [10 empty] | 0 |  | 0 |  | 0 |  |  | 0 |  | 0 |  | 0 |  | 0 |  | 0 |  | 0 | 0% |  | 0 |  | 0 | 0% | 0% |  |  |  |  | 0 | 0 |  |  | 1506.8
| Общо |  | 0 |  | 0 |  |  | 0 |  | 0 | 0% | 0 | 0% | 0 | 0% | 0 | 0% |  | 0 | 0% | 0 | 0% | 0 | 0% | 0 | 0% | 0 | 0% | 0 | 0% | 0% | 0 | 0% | 0 | 0% | 0% | 0 | 0% | 0% | 0% | 0 | 0 |  | 0 |  | 1506.8 | 0
19 | 1 | [10 empty] | 0 |  | 0 |  | 0 |  |  | 0 |  | 0 |  | 0 |  | 0 |  | 0 |  | 0 | 0% |  | 0 |  | 0 | 0% | 0% |  |  |  |  | 0 | 0 |  |  | 1506.8
| 2 | [10 empty] | 0 |  | 0 |  | 0 |  |  | 0 |  | 0 |  | 0 |  | 0 |  | 0 |  | 0 | 0% |  | 0 |  | 0 | 0% | 0% |  |  |  |  | 0 | 0 |  |  | 1506.8
| 3 | [10 empty] | 0 |  | 0 |  | 0 |  |  | 0 |  | 0 |  | 0 |  | 0 |  | 0 |  | 0 | 0% |  | 0 |  | 0 | 0% | 0% |  |  |  |  | 0 | 0 |  |  | 1506.8
| Общо |  | 0 |  | 0 |  |  | 0 |  | 0 | 0% | 0 | 0% | 0 | 0% | 0 | 0% |  | 0 | 0% | 0 | 0% | 0 | 0% | 0 | 0% | 0 | 0% | 0 | 0% | 0% | 0 | 0% | 0 | 0% | 0% | 0 | 0% | 0% | 0% | 0 | 0 |  | 0 |  | 1506.8 | 0
20 | 1 | [10 empty] | 0 |  | 0 |  | 0 |  |  | 0 |  | 0 |  | 0 |  | 0 |  | 0 |  | 0 | 0% |  | 0 |  | 0 | 0% | 0% |  |  |  |  | 0 | 0 |  |  | 1506.8
| 2 | [10 empty] | 0 |  | 0 |  | 0 |  |  | 0 |  | 0 |  | 0 |  | 0 |  | 0 |  | 0 | 0% |  | 0 |  | 0 | 0% | 0% |  |  |  |  | 0 | 0 |  |  | 1506.8
| 3 | [10 empty] | 0 |  | 0 |  | 0 |  |  | 0 |  | 0 |  | 0 |  | 0 |  | 0 |  | 0 | 0% |  | 0 |  | 0 | 0% | 0% |  |  |  |  | 0 | 0 |  |  | 1506.8
| Общо |  | 0 |  | 0 |  |  | 0 |  | 0 | 0% | 0 | 0% | 0 | 0% | 0 | 0% |  | 0 | 0% | 0 | 0% | 0 | 0% | 0 | 0% | 0 | 0% | 0 | 0% | 0% | 0 | 0% | 0 | 0% | 0% | 0 | 0% | 0% | 0% | 0 | 0 |  | 0 |  | 1506.8 | 0
21 | 1 | [10 empty] | 0 |  | 0 |  | 0 |  |  | 0 |  | 0 |  | 0 |  | 0 |  | 0 |  | 0 | 0% |  | 0 |  | 0 | 0% | 0% |  |  |  |  | 0 | 0 |  |  | 1506.8
| 2 | [10 empty] | 0 |  | 0 |  | 0 |  |  | 0 |  | 0 |  | 0 |  | 0 |  | 0 |  | 0 | 0% |  | 0 |  | 0 | 0% | 0% |  |  |  |  | 0 | 0 |  |  | 1506.8
| 3 | [10 empty] | 0 |  | 0 |  | 0 |  |  | 0 |  | 0 |  | 0 |  | 0 |  | 0 |  | 0 | 0% |  | 0 |  | 0 | 0% | 0% |  |  |  |  | 0 | 0 |  |  | 1506.8
| Общо |  | 0 |  | 0 |  |  | 0 |  | 0 | 0% | 0 | 0% | 0 | 0% | 0 | 0% |  | 0 | 0% | 0 | 0% | 0 | 0% | 0 | 0% | 0 | 0% | 0 | 0% | 0% | 0 | 0% | 0 | 0% | 0% | 0 | 0% | 0% | 0% | 0 | 0 |  | 0 |  | 1506.8 | 0
22 | 1 | [10 empty] | 0 |  | 0 |  | 0 |  |  | 0 |  | 0 |  | 0 |  | 0 |  | 0 |  | 0 | 0% |  | 0 |  | 0 | 0% | 0% |  |  |  |  | 0 | 0 |  |  | 1506.8
| 2 | [10 empty] | 0 |  | 0 |  | 0 |  |  | 0 |  | 0 |  | 0 |  | 0 |  | 0 |  | 0 | 0% |  | 0 |  | 0 | 0% | 0% |  |  |  |  | 0 | 0 |  |  | 1506.8
| 3 | [10 empty] | 0 |  | 0 |  | 0 |  |  | 0 |  | 0 |  | 0 |  | 0 |  | 0 |  | 0 | 0% |  | 0 |  | 0 | 0% | 0% |  |  |  |  | 0 | 0 |  |  | 1506.8
| Общо |  | 0 |  | 0 |  |  | 0 |  | 0 | 0% | 0 | 0% | 0 | 0% | 0 | 0% |  | 0 | 0% | 0 | 0% | 0 | 0% | 0 | 0% | 0 | 0% | 0 | 0% | 0% | 0 | 0% | 0 | 0% | 0% | 0 | 0% | 0% | 0% | 0 | 0 |  | 0 |  | 1506.8 | 0
23 | 1 | [10 empty] | 0 |  | 0 |  | 0 |  |  | 0 |  | 0 |  | 0 |  | 0 |  | 0 |  | 0 | 0% |  | 0 |  | 0 | 0% | 0% |  |  |  |  | 0 | 0 |  |  | 1506.8
| 2 | [10 empty] | 0 |  | 0 |  | 0 |  |  | 0 |  | 0 |  | 0 |  | 0 |  | 0 |  | 0 | 0% |  | 0 |  | 0 | 0% | 0% |  |  |  |  | 0 | 0 |  |  | 1506.8
| 3 | [10 empty] | 0 |  | 0 |  | 0 |  |  | 0 |  | 0 |  | 0 |  | 0 |  | 0 |  | 0 | 0% |  | 0 |  | 0 | 0% | 0% |  |  |  |  | 0 | 0 |  |  | 1506.8
| Общо |  | 0 |  | 0 |  |  | 0 |  | 0 | 0% | 0 | 0% | 0 | 0% | 0 | 0% |  | 0 | 0% | 0 | 0% | 0 | 0% | 0 | 0% | 0 | 0% | 0 | 0% | 0% | 0 | 0% | 0 | 0% | 0% | 0 | 0% | 0% | 0% | 0 | 0 |  | 0 |  | 1506.8 | 0
24 | 1 | [10 empty] | 0 |  | 0 |  | 0 |  |  | 0 |  | 0 |  | 0 |  | 0 |  | 0 |  | 0 | 0% |  | 0 |  | 0 | 0% | 0% |  |  |  |  | 0 | 0 |  |  | 1506.8
| 2 | [10 empty] | 0 |  | 0 |  | 0 |  |  | 0 |  | 0 |  | 0 |  | 0 |  | 0 |  | 0 | 0% |  | 0 |  | 0 | 0% | 0% |  |  |  |  | 0 | 0 |  |  | 1506.8
| 3 | [10 empty] | 0 |  | 0 |  | 0 |  |  | 0 |  | 0 |  | 0 |  | 0 |  | 0 |  | 0 | 0% |  | 0 |  | 0 | 0% | 0% |  |  |  |  | 0 | 0 |  |  | 1506.8
| Общо |  | 0 |  | 0 |  |  | 0 |  | 0 | 0% | 0 | 0% | 0 | 0% | 0 | 0% |  | 0 | 0% | 0 | 0% | 0 | 0% | 0 | 0% | 0 | 0% | 0 | 0% | 0% | 0 | 0% | 0 | 0% | 0% | 0 | 0% | 0% | 0% | 0 | 0 |  | 0 |  | 1506.8 | 0
25 | 1 | [10 empty] | 0 |  | 0 |  | 0 |  |  | 0 |  | 0 |  | 0 |  | 0 |  | 0 |  | 0 | 0% |  | 0 |  | 0 | 0% | 0% |  |  |  |  | 0 | 0 |  |  | 1506.8
| 2 | [10 empty] | 0 |  | 0 |  | 0 |  |  | 0 |  | 0 |  | 0 |  | 0 |  | 0 |  | 0 | 0% |  | 0 |  | 0 | 0% | 0% |  |  |  |  | 0 | 0 |  |  | 1506.8
| 3 | [10 empty] | 0 |  | 0 |  | 0 |  |  | 0 |  | 0 |  | 0 |  | 0 |  | 0 |  | 0 | 0% |  | 0 |  | 0 | 0% | 0% |  |  |  |  | 0 | 0 |  |  | 1506.8
| Общо |  | 0 |  | 0 |  |  | 0 |  | 0 | 0% | 0 | 0% | 0 | 0% | 0 | 0% |  | 0 | 0% | 0 | 0% | 0 | 0% | 0 | 0% | 0 | 0% | 0 | 0% | 0% | 0 | 0% | 0 | 0% | 0% | 0 | 0% | 0% | 0% | 0 | 0 |  | 0 |  | 1506.8 | 0
26 | 1 | [10 empty] | 0 |  | 0 |  | 0 |  |  | 0 |  | 0 |  | 0 |  | 0 |  | 0 |  | 0 | 0% |  | 0 |  | 0 | 0% | 0% |  |  |  |  | 0 | 0 |  |  | 1506.8
| 2 | [10 empty] | 0 |  | 0 |  | 0 |  |  | 0 |  | 0 |  | 0 |  | 0 |  | 0 |  | 0 | 0% |  | 0 |  | 0 | 0% | 0% |  |  |  |  | 0 | 0 |  |  | 1506.8
| 3 | [10 empty] | 0 |  | 0 |  | 0 |  |  | 0 |  | 0 |  | 0 |  | 0 |  | 0 |  | 0 | 0% |  | 0 |  | 0 | 0% | 0% |  |  |  |  | 0 | 0 |  |  | 1506.8
| Общо |  | 0 |  | 0 |  |  | 0 |  | 0 | 0% | 0 | 0% | 0 | 0% | 0 | 0% |  | 0 | 0% | 0 | 0% | 0 | 0% | 0 | 0% | 0 | 0% | 0 | 0% | 0% | 0 | 0% | 0 | 0% | 0% | 0 | 0% | 0% | 0% | 0 | 0 |  | 0 |  | 1506.8 | 0
27 | 1 | [10 empty] | 0 |  | 0 |  | 0 |  |  | 0 |  | 0 |  | 0 |  | 0 |  | 0 |  | 0 | 0% |  | 0 |  | 0 | 0% | 0% |  |  |  |  | 0 | 0 |  |  | 1506.8
| 2 | [10 empty] | 0 |  | 0 |  | 0 |  |  | 0 |  | 0 |  | 0 |  | 0 |  | 0 |  | 0 | 0% |  | 0 |  | 0 | 0% | 0% |  |  |  |  | 0 | 0 |  |  | 1506.8
| 3 | [10 empty] | 0 |  | 0 |  | 0 |  |  | 0 |  | 0 |  | 0 |  | 0 |  | 0 |  | 0 | 0% |  | 0 |  | 0 | 0% | 0% |  |  |  |  | 0 | 0 |  |  | 1506.8
| Общо |  | 0 |  | 0 |  |  | 0 |  | 0 | 0% | 0 | 0% | 0 | 0% | 0 | 0% |  | 0 | 0% | 0 | 0% | 0 | 0% | 0 | 0% | 0 | 0% | 0 | 0% | 0% | 0 | 0% | 0 | 0% | 0% | 0 | 0% | 0% | 0% | 0 | 0 |  | 0 |  | 1506.8 | 0
28 | 1 | [10 empty] | 0 |  | 0 |  | 0 |  |  | 0 |  | 0 |  | 0 |  | 0 |  | 0 |  | 0 | 0% |  | 0 |  | 0 | 0% | 0% |  |  |  |  | 0 | 0 |  |  | 1506.8
| 2 | [10 empty] | 0 |  | 0 |  | 0 |  |  | 0 |  | 0 |  | 0 |  | 0 |  | 0 |  | 0 | 0% |  | 0 |  | 0 | 0% | 0% |  |  |  |  | 0 | 0 |  |  | 1506.8
| 3 | [10 empty] | 0 |  | 0 |  | 0 |  |  | 0 |  | 0 |  | 0 |  | 0 |  | 0 |  | 0 | 0% |  | 0 |  | 0 | 0% | 0% |  |  |  |  | 0 | 0 |  |  | 1506.8
| Общо |  | 0 |  | 0 |  |  | 0 |  | 0 | 0% | 0 | 0% | 0 | 0% | 0 | 0% |  | 0 | 0% | 0 | 0% | 0 | 0% | 0 | 0% | 0 | 0% | 0 | 0% | 0% | 0 | 0% | 0 | 0% | 0% | 0 | 0% | 0% | 0% | 0 | 0 |  | 0 |  | 1506.8 | 0
29 | 1 | [10 empty] | 0 |  | 0 |  | 0 |  |  | 0 |  | 0 |  | 0 |  | 0 |  | 0 |  | 0 | 0% |  | 0 |  | 0 | 0% | 0% |  |  |  |  | 0 | 0 |  |  | 1506.8
| 2 | [10 empty] | 0 |  | 0 |  | 0 |  |  | 0 |  | 0 |  | 0 |  | 0 |  | 0 |  | 0 | 0% |  | 0 |  | 0 | 0% | 0% |  |  |  |  | 0 | 0 |  |  | 1506.8
| 3 | [10 empty] | 0 |  | 0 |  | 0 |  |  | 0 |  | 0 |  | 0 |  | 0 |  | 0 |  | 0 | 0% |  | 0 |  | 0 | 0% | 0% |  |  |  |  | 0 | 0 |  |  | 1506.8
| Общо |  | 0 |  | 0 |  |  | 0 |  | 0 | 0% | 0 | 0% | 0 | 0% | 0 | 0% |  | 0 | 0% | 0 | 0% | 0 | 0% | 0 | 0% | 0 | 0% | 0 | 0% | 0% | 0 | 0% | 0 | 0% | 0% | 0 | 0% | 0% | 0% | 0 | 0 |  | 0 |  | 1506.8 | 0
30 | 1 | [10 empty] | 0 |  | 0 |  | 0 |  |  | 0 |  | 0 |  | 0 |  | 0 |  | 0 |  | 0 | 0% |  | 0 |  | 0 | 0% | 0% |  |  |  |  | 0 | 0 |  |  | 1506.8
| 2 | [10 empty] | 0 |  | 0 |  | 0 |  |  | 0 |  | 0 |  | 0 |  | 0 |  | 0 |  | 0 | 0% |  | 0 |  | 0 | 0% | 0% |  |  |  |  | 0 | 0 |  |  | 1506.8
| 3 | [10 empty] | 0 |  | 0 |  | 0 |  |  | 0 |  | 0 |  | 0 |  | 0 |  | 0 |  | 0 | 0% |  | 0 |  | 0 | 0% | 0% |  |  |  |  | 0 | 0 |  |  | 1506.8
| Общо |  | 0 |  | 0 |  |  | 0 |  | 0 | 0% | 0 | 0% | 0 | 0% | 0 | 0% |  | 0 | 0% | 0 | 0% | 0 | 0% | 0 | 0% | 0 | 0% | 0 | 0% | 0% | 0 | 0% | 0 | 0% | 0% | 0 | 0% | 0% | 0% | 0 | 0 |  | 0 |  | 1506.8 | 0
31 | 1 | [10 empty] | 0 |  | 0 |  | 0 |  |  | 0 |  | 0 |  | 0 |  | 0 |  | 0 |  | 0 | 0% |  | 0 |  | 0 | 0% | 0% |  |  |  |  | 0 | 0 |  |  | 1506.8
| 2 | [10 empty] | 0 |  | 0 |  | 0 |  |  | 0 |  | 0 |  | 0 |  | 0 |  | 0 |  | 0 | 0% |  | 0 |  | 0 | 0% | 0% |  |  |  |  | 0 | 0 |  |  | 1506.8
| 3 | [10 empty] | 0 |  | 0 |  | 0 |  |  | 0 |  | 0 |  | 0 |  | 0 |  | 0 |  | 0 | 0% |  | 0 |  | 0 | 0% | 0% |  |  |  |  | 0 | 0 |  |  | 1506.8
| Общо |  | 0 |  | 0 |  |  | 0 |  | 0 | 0% | 0 | 0% | 0 | 0% | 0 | 0% |  | 0 | 0% | 0 | 0% | 0 | 0% | 0 | 0% | 0 | 0% | 0 | 0% | 0% | 0 | 0% | 0 | 0% | 0% | 0 | 0% | 0% | 0% | 0 | 0 |  | 0 |  | 1506.8 | 0
| Общо, до деня |  | 0 |  | 0 |  |  | 0 |  | 0 | #DIV/0! | 0 | 0% | 0 | #DIV/0! | 0 | #DIV/0! |  | 0 | #DIV/0! | 0 | #DIV/0! | 0 | 0% | 0 | 0% | 0 | 0% | 0 | #DIV/0! | #DIV/0! | 0 | #DIV/0! | 0 | #DIV/0! | #DIV/0! | 0 | #DIV/0! | #DIV/0! | #DIV/0! | 0 | 0 |  | 0 |  |  | 0

## Октомври
Дата | Смяна | Диспечер | Подадена руда от МГТЛ за денонощието | Състояние на склад №2 | Натрошена руда от Цех ССТ | Класа + 15,0мм. | Класа + 12,5мм. | Превозена руда до междинни бункери | Състояние на междинни бункери | Преработена руда в цех МФЦ | Влага на преработената руда | Суха преработена руда | Грано диорити |  | Дайки |  | Шисти | Показания на Гранулометър PSI500i руда, +0,20мм |  | Смилане класа + 0,20мм |  | Смилане класа -0,08мм |  | Плътност на пулпа |  | Съдържание на мед в рудите по Химия | Метал мед в рудите по Химия | Съдържание на мед в рудите по Куриер | Метал мед в рудите по Куриер | Коригирана съдържание на мед в рудите | Съдържание на мед в отпадъка по Куриер | Метал мед в отпадъка по Куриер | Съдържание на мед в медния к-т Куриер | Метал мед в концентрата по Куриер | Технологично извличане по Куриер | Товарно извличане | Добит меден концентрат | Влага на медния концентрат | Съдържание на мед в медния к-т | Съдържание на мед в медния к-т /химия-товарен/ | Метал мед в медния концентрат | Метал мед в медния концентрат /химия/ | Литрово тегло в сгъстителя | Меден концентра, автомобилна везна | Меден концентрат в склад | Меден концентрат в склад | Добит молибденов концентрат | Съдържание на Мо в молибденовия к-т | последни данни за съдържания в 8-ма пречистка |  | последни данни за съдържания във 2-ра пречистка
|  |  | тона | метра | тона | % | % | тона |  | тона | % | тона | % |  | % |  | % |  |  | % |  | % |  | % |  | % | % | % | % | % | % | тона | % | тона | % | % | тона | % | % |  | тона |  | кг/литър | тон | тон | тон | кг. | % | Мо % | Cu % | Мо % | Cu %
1506.8
1 | 1 | [10 empty] | 0 |  | 0 |  | 0 |  |  | 0 |  | 0 |  | 0 |  | 0 |  | 0 |  | 0 | 0% |  | 0 |  | 0 | 0% | 0% |  |  |  |  | 0 | 0 |  |  | 1506.8
| 2 | [10 empty] | 0 |  | 0 |  | 0 |  |  | 0 |  | 0 |  | 0 |  | 0 |  | 0 |  | 0 | 0% |  | 0 |  | 0 | 0% | 0% |  |  |  |  | 0 | 0 |  |  | 1506.8
| 3 | [10 empty] | 0 |  | 0 |  | 0 |  |  | 0 |  | 0 |  | 0 |  | 0 |  | 0 |  | 0 | 0% |  | 0 |  | 0 | 0% | 0% |  |  |  |  | 0 | 0 |  |  | 1506.8
| Общо |  | 0 |  | 0 |  |  | 0 |  | 0 | 0% | 0 | 0% | 0 | 0% | 0 | 0% |  | 0 | 0% | 0 | 0% | 0 | 0% | 0 | 0% | 0 | 0% | 0 | 0% | 0% | 0 | 0% | 0 | 0% | 0% | 0 | 0% | 0% | 0% | 0 | 0 |  | 0 |  | 1506.8 | 0
2 | 1 | [10 empty] | 0 |  | 0 |  | 0 |  |  | 0 |  | 0 |  | 0 |  | 0 |  | 0 |  | 0 | 0% |  | 0 |  | 0 | 0% | 0% |  |  |  |  | 0 | 0 |  |  | 1506.8
| 2 | [10 empty] | 0 |  | 0 |  | 0 |  |  | 0 |  | 0 |  | 0 |  | 0 |  | 0 |  | 0 | 0% |  | 0 |  | 0 | 0% | 0% |  |  |  |  | 0 | 0 |  |  | 1506.8
| 3 | [10 empty] | 0 |  | 0 |  | 0 |  |  | 0 |  | 0 |  | 0 |  | 0 |  | 0 |  | 0 | 0% |  | 0 |  | 0 | 0% | 0% |  |  |  |  | 0 | 0 |  |  | 1506.8
| Общо |  | 0 |  | 0 |  |  | 0 |  | 0 | 0% | 0 | 0% | 0 | 0% | 0 | 0% |  | 0 | 0% | 0 | 0% | 0 | 0% | 0 | 0% | 0 | 0% | 0 | 0% | 0% | 0 | 0% | 0 | 0% | 0% | 0 | 0% | 0% | 0% | 0 | 0 |  | 0 |  | 1506.8 | 0
3 | 1 | [10 empty] | 0 |  | 0 |  | 0 |  |  | 0 |  | 0 |  | 0 |  | 0 |  | 0 |  | 0 | 0% |  | 0 |  | 0 | 0% | 0% |  |  |  |  | 0 | 0 |  |  | 1506.8
| 2 | [10 empty] | 0 |  | 0 |  | 0 |  |  | 0 |  | 0 |  | 0 |  | 0 |  | 0 |  | 0 | 0% |  | 0 |  | 0 | 0% | 0% |  |  |  |  | 0 | 0 |  |  | 1506.8
| 3 | [10 empty] | 0 |  | 0 |  | 0 |  |  | 0 |  | 0 |  | 0 |  | 0 |  | 0 |  | 0 | 0% |  | 0 |  | 0 | 0% | 0% |  |  |  |  | 0 | 0 |  |  | 1506.8
| Общо |  | 0 |  | 0 |  |  | 0 |  | 0 | 0% | 0 | 0% | 0 | 0% | 0 | 0% |  | 0 | 0% | 0 | 0% | 0 | 0% | 0 | 0% | 0 | 0% | 0 | 0% | 0% | 0 | 0% | 0 | 0% | 0% | 0 | 0% | 0% | 0% | 0 | 0 |  | 0 |  | 1506.8 | 0
4 | 1 | [10 empty] | 0 |  | 0 |  | 0 |  |  | 0 |  | 0 |  | 0 |  | 0 |  | 0 |  | 0 | 0% |  | 0 |  | 0 | 0% | 0% |  |  |  |  | 0 | 0 |  |  | 1506.8
| 2 | [10 empty] | 0 |  | 0 |  | 0 |  |  | 0 |  | 0 |  | 0 |  | 0 |  | 0 |  | 0 | 0% |  | 0 |  | 0 | 0% | 0% |  |  |  |  | 0 | 0 |  |  | 1506.8
| 3 | [10 empty] | 0 |  | 0 |  | 0 |  |  | 0 |  | 0 |  | 0 |  | 0 |  | 0 |  | 0 | 0% |  | 0 |  | 0 | 0% | 0% |  |  |  |  | 0 | 0 |  |  | 1506.8
| Общо |  | 0 |  | 0 |  |  | 0 |  | 0 | 0% | 0 | 0% | 0 | 0% | 0 | 0% |  | 0 | 0% | 0 | 0% | 0 | 0% | 0 | 0% | 0 | 0% | 0 | 0% | 0% | 0 | 0% | 0 | 0% | 0% | 0 | 0% | 0% | 0% | 0 | 0 |  | 0 |  | 1506.8 | 0
5 | 1 | [10 empty] | 0 |  | 0 |  | 0 |  |  | 0 |  | 0 |  | 0 |  | 0 |  | 0 |  | 0 | 0% |  | 0 |  | 0 | 0% | 0% |  |  |  |  | 0 | 0 |  |  | 1506.8
| 2 | [10 empty] | 0 |  | 0 |  | 0 |  |  | 0 |  | 0 |  | 0 |  | 0 |  | 0 |  | 0 | 0% |  | 0 |  | 0 | 0% | 0% |  |  |  |  | 0 | 0 |  |  | 1506.8
| 3 | [10 empty] | 0 |  | 0 |  | 0 |  |  | 0 |  | 0 |  | 0 |  | 0 |  | 0 |  | 0 | 0% |  | 0 |  | 0 | 0% | 0% |  |  |  |  | 0 | 0 |  |  | 1506.8
| Общо |  | 0 |  | 0 |  |  | 0 |  | 0 | 0% | 0 | 0% | 0 | 0% | 0 | 0% |  | 0 | 0% | 0 | 0% | 0 | 0% | 0 | 0% | 0 | 0% | 0 | 0% | 0% | 0 | 0% | 0 | 0% | 0% | 0 | 0% | 0% | 0% | 0 | 0 |  | 0 |  | 1506.8 | 0
6 | 1 | [10 empty] | 0 |  | 0 |  | 0 |  |  | 0 |  | 0 |  | 0 |  | 0 |  | 0 |  | 0 | 0% |  | 0 |  | 0 | 0% | 0% |  |  |  |  | 0 | 0 |  |  | 1506.8
| 2 | [10 empty] | 0 |  | 0 |  | 0 |  |  | 0 |  | 0 |  | 0 |  | 0 |  | 0 |  | 0 | 0% |  | 0 |  | 0 | 0% | 0% |  |  |  |  | 0 | 0 |  |  | 1506.8
| 3 | [10 empty] | 0 |  | 0 |  | 0 |  |  | 0 |  | 0 |  | 0 |  | 0 |  | 0 |  | 0 | 0% |  | 0 |  | 0 | 0% | 0% |  |  |  |  | 0 | 0 |  |  | 1506.8
| Общо |  | 0 |  | 0 |  |  | 0 |  | 0 | 0% | 0 | 0% | 0 | 0% | 0 | 0% |  | 0 | 0% | 0 | 0% | 0 | 0% | 0 | 0% | 0 | 0% | 0 | 0% | 0% | 0 | 0% | 0 | 0% | 0% | 0 | 0% | 0% | 0% | 0 | 0 |  | 0 |  | 1506.8 | 0
7 | 1 | [10 empty] | 0 |  | 0 |  | 0 |  |  | 0 |  | 0 |  | 0 |  | 0 |  | 0 |  | 0 | 0% |  | 0 |  | 0 | 0% | 0% |  |  |  |  | 0 | 0 |  |  | 1506.8
| 2 | [10 empty] | 0 |  | 0 |  | 0 |  |  | 0 |  | 0 |  | 0 |  | 0 |  | 0 |  | 0 | 0% |  | 0 |  | 0 | 0% | 0% |  |  |  |  | 0 | 0 |  |  | 1506.8
| 3 | [10 empty] | 0 |  | 0 |  | 0 |  |  | 0 |  | 0 |  | 0 |  | 0 |  | 0 |  | 0 | 0% |  | 0 |  | 0 | 0% | 0% |  |  |  |  | 0 | 0 |  |  | 1506.8
| Общо |  | 0 |  | 0 |  |  | 0 |  | 0 | 0% | 0 | 0% | 0 | 0% | 0 | 0% |  | 0 | 0% | 0 | 0% | 0 | 0% | 0 | 0% | 0 | 0% | 0 | 0% | 0% | 0 | 0% | 0 | 0% | 0% | 0 | 0% | 0% | 0% | 0 | 0 |  | 0 |  | 1506.8 | 0
8 | 1 | [10 empty] | 0 |  | 0 |  | 0 |  |  | 0 |  | 0 |  | 0 |  | 0 |  | 0 |  | 0 | 0% |  | 0 |  | 0 | 0% | 0% |  |  |  |  | 0 | 0 |  |  | 1506.8
| 2 | [10 empty] | 0 |  | 0 |  | 0 |  |  | 0 |  | 0 |  | 0 |  | 0 |  | 0 |  | 0 | 0% |  | 0 |  | 0 | 0% | 0% |  |  |  |  | 0 | 0 |  |  | 1506.8
| 3 | [10 empty] | 0 |  | 0 |  | 0 |  |  | 0 |  | 0 |  | 0 |  | 0 |  | 0 |  | 0 | 0% |  | 0 |  | 0 | 0% | 0% |  |  |  |  | 0 | 0 |  |  | 1506.8
| Общо |  | 0 |  | 0 |  |  | 0 |  | 0 | 0% | 0 | 0% | 0 | 0% | 0 | 0% |  | 0 | 0% | 0 | 0% | 0 | 0% | 0 | 0% | 0 | 0% | 0 | 0% | 0% | 0 | 0% | 0 | 0% | 0% | 0 | 0% | 0% | 0% | 0 | 0 |  | 0 |  | 1506.8 | 0
9 | 1 | [10 empty] | 0 |  | 0 |  | 0 |  |  | 0 |  | 0 |  | 0 |  | 0 |  | 0 |  | 0 | 0% |  | 0 |  | 0 | 0% | 0% |  |  |  |  | 0 | 0 |  |  | 1506.8
| 2 | [10 empty] | 0 |  | 0 |  | 0 |  |  | 0 |  | 0 |  | 0 |  | 0 |  | 0 |  | 0 | 0% |  | 0 |  | 0 | 0% | 0% |  |  |  |  | 0 | 0 |  |  | 1506.8
| 3 | [10 empty] | 0 |  | 0 |  | 0 |  |  | 0 |  | 0 |  | 0 |  | 0 |  | 0 |  | 0 | 0% |  | 0 |  | 0 | 0% | 0% |  |  |  |  | 0 | 0 |  |  | 1506.8
| Общо |  | 0 |  | 0 |  |  | 0 |  | 0 | 0% | 0 | 0% | 0 | 0% | 0 | 0% |  | 0 | 0% | 0 | 0% | 0 | 0% | 0 | 0% | 0 | 0% | 0 | 0% | 0% | 0 | 0% | 0 | 0% | 0% | 0 | 0% | 0% | 0% | 0 | 0 |  | 0 |  | 1506.8 | 0
10 | 1 | [10 empty] | 0 |  | 0 |  | 0 |  |  | 0 |  | 0 |  | 0 |  | 0 |  | 0 |  | 0 | 0% |  | 0 |  | 0 | 0% | 0% |  |  |  |  | 0 | 0 |  |  | 1506.8
| 2 | [10 empty] | 0 |  | 0 |  | 0 |  |  | 0 |  | 0 |  | 0 |  | 0 |  | 0 |  | 0 | 0% |  | 0 |  | 0 | 0% | 0% |  |  |  |  | 0 | 0 |  |  | 1506.8
| 3 | [10 empty] | 0 |  | 0 |  | 0 |  |  | 0 |  | 0 |  | 0 |  | 0 |  | 0 |  | 0 | 0% |  | 0 |  | 0 | 0% | 0% |  |  |  |  | 0 | 0 |  |  | 1506.8
| Общо |  | 0 |  | 0 |  |  | 0 |  | 0 | 0% | 0 | 0% | 0 | 0% | 0 | 0% |  | 0 | 0% | 0 | 0% | 0 | 0% | 0 | 0% | 0 | 0% | 0 | 0% | 0% | 0 | 0% | 0 | 0% | 0% | 0 | 0% | 0% | 0% | 0 | 0 |  | 0 |  | 1506.8 | 0
11 | 1 | [10 empty] | 0 |  | 0 |  | 0 |  |  | 0 |  | 0 |  | 0 |  | 0 |  | 0 |  | 0 | 0% |  | 0 |  | 0 | 0% | 0% |  |  |  |  | 0 | 0 |  |  | 1506.8
| 2 | [10 empty] | 0 |  | 0 |  | 0 |  |  | 0 |  | 0 |  | 0 |  | 0 |  | 0 |  | 0 | 0% |  | 0 |  | 0 | 0% | 0% |  |  |  |  | 0 | 0 |  |  | 1506.8
| 3 | [10 empty] | 0 |  | 0 |  | 0 |  |  | 0 |  | 0 |  | 0 |  | 0 |  | 0 |  | 0 | 0% |  | 0 |  | 0 | 0% | 0% |  |  |  |  | 0 | 0 |  |  | 1506.8
| Общо |  | 0 |  | 0 |  |  | 0 |  | 0 | 0% | 0 | 0% | 0 | 0% | 0 | 0% |  | 0 | 0% | 0 | 0% | 0 | 0% | 0 | 0% | 0 | 0% | 0 | 0% | 0% | 0 | 0% | 0 | 0% | 0% | 0 | 0% | 0% | 0% | 0 | 0 |  | 0 |  | 1506.8 | 0
12 | 1 | [10 empty] | 0 |  | 0 |  | 0 |  |  | 0 |  | 0 |  | 0 |  | 0 |  | 0 |  | 0 | 0% |  | 0 |  | 0 | 0% | 0% |  |  |  |  | 0 | 0 |  |  | 1506.8
| 2 | [10 empty] | 0 |  | 0 |  | 0 |  |  | 0 |  | 0 |  | 0 |  | 0 |  | 0 |  | 0 | 0% |  | 0 |  | 0 | 0% | 0% |  |  |  |  | 0 | 0 |  |  | 1506.8
| 3 | [10 empty] | 0 |  | 0 |  | 0 |  |  | 0 |  | 0 |  | 0 |  | 0 |  | 0 |  | 0 | 0% |  | 0 |  | 0 | 0% | 0% |  |  |  |  | 0 | 0 |  |  | 1506.8
| Общо |  | 0 |  | 0 |  |  | 0 |  | 0 | 0% | 0 | 0% | 0 | 0% | 0 | 0% |  | 0 | 0% | 0 | 0% | 0 | 0% | 0 | 0% | 0 | 0% | 0 | 0% | 0% | 0 | 0% | 0 | 0% | 0% | 0 | 0% | 0% | 0% | 0 | 0 |  | 0 |  | 1506.8 | 0
13 | 1 | [10 empty] | 0 |  | 0 |  | 0 |  |  | 0 |  | 0 |  | 0 |  | 0 |  | 0 |  | 0 | 0% |  | 0 |  | 0 | 0% | 0% |  |  |  |  | 0 | 0 |  |  | 1506.8
| 2 | [10 empty] | 0 |  | 0 |  | 0 |  |  | 0 |  | 0 |  | 0 |  | 0 |  | 0 |  | 0 | 0% |  | 0 |  | 0 | 0% | 0% |  |  |  |  | 0 | 0 |  |  | 1506.8
| 3 | [10 empty] | 0 |  | 0 |  | 0 |  |  | 0 |  | 0 |  | 0 |  | 0 |  | 0 |  | 0 | 0% |  | 0 |  | 0 | 0% | 0% |  |  |  |  | 0 | 0 |  |  | 1506.8
| Общо |  | 0 |  | 0 |  |  | 0 |  | 0 | 0% | 0 | 0% | 0 | 0% | 0 | 0% |  | 0 | 0% | 0 | 0% | 0 | 0% | 0 | 0% | 0 | 0% | 0 | 0% | 0% | 0 | 0% | 0 | 0% | 0% | 0 | 0% | 0% | 0% | 0 | 0 |  | 0 |  | 1506.8 | 0
14 | 1 | [10 empty] | 0 |  | 0 |  | 0 |  |  | 0 |  | 0 |  | 0 |  | 0 |  | 0 |  | 0 | 0% |  | 0 |  | 0 | 0% | 0% |  |  |  |  | 0 | 0 |  |  | 1506.8
| 2 | [10 empty] | 0 |  | 0 |  | 0 |  |  | 0 |  | 0 |  | 0 |  | 0 |  | 0 |  | 0 | 0% |  | 0 |  | 0 | 0% | 0% |  |  |  |  | 0 | 0 |  |  | 1506.8
| 3 | [10 empty] | 0 |  | 0 |  | 0 |  |  | 0 |  | 0 |  | 0 |  | 0 |  | 0 |  | 0 | 0% |  | 0 |  | 0 | 0% | 0% |  |  |  |  | 0 | 0 |  |  | 1506.8
| Общо |  | 0 |  | 0 |  |  | 0 |  | 0 | 0% | 0 | 0% | 0 | 0% | 0 | 0% |  | 0 | 0% | 0 | 0% | 0 | 0% | 0 | 0% | 0 | 0% | 0 | 0% | 0% | 0 | 0% | 0 | 0% | 0% | 0 | 0% | 0% | 0% | 0 | 0 |  | 0 |  | 1506.8 | 0
15 | 1 | [10 empty] | 0 |  | 0 |  | 0 |  |  | 0 |  | 0 |  | 0 |  | 0 |  | 0 |  | 0 | 0% |  | 0 |  | 0 | 0% | 0% |  |  |  |  | 0 | 0 |  |  | 1506.8
| 2 | [10 empty] | 0 |  | 0 |  | 0 |  |  | 0 |  | 0 |  | 0 |  | 0 |  | 0 |  | 0 | 0% |  | 0 |  | 0 | 0% | 0% |  |  |  |  | 0 | 0 |  |  | 1506.8
| 3 | [10 empty] | 0 |  | 0 |  | 0 |  |  | 0 |  | 0 |  | 0 |  | 0 |  | 0 |  | 0 | 0% |  | 0 |  | 0 | 0% | 0% |  |  |  |  | 0 | 0 |  |  | 1506.8
| Общо |  | 0 |  | 0 |  |  | 0 |  | 0 | 0% | 0 | 0% | 0 | 0% | 0 | 0% |  | 0 | 0% | 0 | 0% | 0 | 0% | 0 | 0% | 0 | 0% | 0 | 0% | 0% | 0 | 0% | 0 | 0% | 0% | 0 | 0% | 0% | 0% | 0 | 0 |  | 0 |  | 1506.8 | 0
16 | 1 | [10 empty] | 0 |  | 0 |  | 0 |  |  | 0 |  | 0 |  | 0 |  | 0 |  | 0 |  | 0 | 0% |  | 0 |  | 0 | 0% | 0% |  |  |  |  | 0 | 0 |  |  | 1506.8
| 2 | [10 empty] | 0 |  | 0 |  | 0 |  |  | 0 |  | 0 |  | 0 |  | 0 |  | 0 |  | 0 | 0% |  | 0 |  | 0 | 0% | 0% |  |  |  |  | 0 | 0 |  |  | 1506.8
| 3 | [10 empty] | 0 |  | 0 |  | 0 |  |  | 0 |  | 0 |  | 0 |  | 0 |  | 0 |  | 0 | 0% |  | 0 |  | 0 | 0% | 0% |  |  |  |  | 0 | 0 |  |  | 1506.8
| Общо |  | 0 |  | 0 |  |  | 0 |  | 0 | 0% | 0 | 0% | 0 | 0% | 0 | 0% |  | 0 | 0% | 0 | 0% | 0 | 0% | 0 | 0% | 0 | 0% | 0 | 0% | 0% | 0 | 0% | 0 | 0% | 0% | 0 | 0% | 0% | 0% | 0 | 0 |  | 0 |  | 1506.8 | 0
17 | 1 | [10 empty] | 0 |  | 0 |  | 0 |  |  | 0 |  | 0 |  | 0 |  | 0 |  | 0 |  | 0 | 0% |  | 0 |  | 0 | 0% | 0% |  |  |  |  | 0 | 0 |  |  | 1506.8
| 2 | [10 empty] | 0 |  | 0 |  | 0 |  |  | 0 |  | 0 |  | 0 |  | 0 |  | 0 |  | 0 | 0% |  | 0 |  | 0 | 0% | 0% |  |  |  |  | 0 | 0 |  |  | 1506.8
| 3 | [10 empty] | 0 |  | 0 |  | 0 |  |  | 0 |  | 0 |  | 0 |  | 0 |  | 0 |  | 0 | 0% |  | 0 |  | 0 | 0% | 0% |  |  |  |  | 0 | 0 |  |  | 1506.8
| Общо |  | 0 |  | 0 |  |  | 0 |  | 0 | 0% | 0 | 0% | 0 | 0% | 0 | 0% |  | 0 | 0% | 0 | 0% | 0 | 0% | 0 | 0% | 0 | 0% | 0 | 0% | 0% | 0 | 0% | 0 | 0% | 0% | 0 | 0% | 0% | 0% | 0 | 0 |  | 0 |  | 1506.8 | 0
18 | 1 | [10 empty] | 0 |  | 0 |  | 0 |  |  | 0 |  | 0 |  | 0 |  | 0 |  | 0 |  | 0 | 0% |  | 0 |  | 0 | 0% | 0% |  |  |  |  | 0 | 0 |  |  | 1506.8
| 2 | [10 empty] | 0 |  | 0 |  | 0 |  |  | 0 |  | 0 |  | 0 |  | 0 |  | 0 |  | 0 | 0% |  | 0 |  | 0 | 0% | 0% |  |  |  |  | 0 | 0 |  |  | 1506.8
| 3 | [10 empty] | 0 |  | 0 |  | 0 |  |  | 0 |  | 0 |  | 0 |  | 0 |  | 0 |  | 0 | 0% |  | 0 |  | 0 | 0% | 0% |  |  |  |  | 0 | 0 |  |  | 1506.8
| Общо |  | 0 |  | 0 |  |  | 0 |  | 0 | 0% | 0 | 0% | 0 | 0% | 0 | 0% |  | 0 | 0% | 0 | 0% | 0 | 0% | 0 | 0% | 0 | 0% | 0 | 0% | 0% | 0 | 0% | 0 | 0% | 0% | 0 | 0% | 0% | 0% | 0 | 0 |  | 0 |  | 1506.8 | 0
19 | 1 | [10 empty] | 0 |  | 0 |  | 0 |  |  | 0 |  | 0 |  | 0 |  | 0 |  | 0 |  | 0 | 0% |  | 0 |  | 0 | 0% | 0% |  |  |  |  | 0 | 0 |  |  | 1506.8
| 2 | [10 empty] | 0 |  | 0 |  | 0 |  |  | 0 |  | 0 |  | 0 |  | 0 |  | 0 |  | 0 | 0% |  | 0 |  | 0 | 0% | 0% |  |  |  |  | 0 | 0 |  |  | 1506.8
| 3 | [10 empty] | 0 |  | 0 |  | 0 |  |  | 0 |  | 0 |  | 0 |  | 0 |  | 0 |  | 0 | 0% |  | 0 |  | 0 | 0% | 0% |  |  |  |  | 0 | 0 |  |  | 1506.8
| Общо |  | 0 |  | 0 |  |  | 0 |  | 0 | 0% | 0 | 0% | 0 | 0% | 0 | 0% |  | 0 | 0% | 0 | 0% | 0 | 0% | 0 | 0% | 0 | 0% | 0 | 0% | 0% | 0 | 0% | 0 | 0% | 0% | 0 | 0% | 0% | 0% | 0 | 0 |  | 0 |  | 1506.8 | 0
20 | 1 | [10 empty] | 0 |  | 0 |  | 0 |  |  | 0 |  | 0 |  | 0 |  | 0 |  | 0 |  | 0 | 0% |  | 0 |  | 0 | 0% | 0% |  |  |  |  | 0 | 0 |  |  | 1506.8
| 2 | [10 empty] | 0 |  | 0 |  | 0 |  |  | 0 |  | 0 |  | 0 |  | 0 |  | 0 |  | 0 | 0% |  | 0 |  | 0 | 0% | 0% |  |  |  |  | 0 | 0 |  |  | 1506.8
| 3 | [10 empty] | 0 |  | 0 |  | 0 |  |  | 0 |  | 0 |  | 0 |  | 0 |  | 0 |  | 0 | 0% |  | 0 |  | 0 | 0% | 0% |  |  |  |  | 0 | 0 |  |  | 1506.8
| Общо |  | 0 |  | 0 |  |  | 0 |  | 0 | 0% | 0 | 0% | 0 | 0% | 0 | 0% |  | 0 | 0% | 0 | 0% | 0 | 0% | 0 | 0% | 0 | 0% | 0 | 0% | 0% | 0 | 0% | 0 | 0% | 0% | 0 | 0% | 0% | 0% | 0 | 0 |  | 0 |  | 1506.8 | 0
21 | 1 | [10 empty] | 0 |  | 0 |  | 0 |  |  | 0 |  | 0 |  | 0 |  | 0 |  | 0 |  | 0 | 0% |  | 0 |  | 0 | 0% | 0% |  |  |  |  | 0 | 0 |  |  | 1506.8
| 2 | [10 empty] | 0 |  | 0 |  | 0 |  |  | 0 |  | 0 |  | 0 |  | 0 |  | 0 |  | 0 | 0% |  | 0 |  | 0 | 0% | 0% |  |  |  |  | 0 | 0 |  |  | 1506.8
| 3 | [10 empty] | 0 |  | 0 |  | 0 |  |  | 0 |  | 0 |  | 0 |  | 0 |  | 0 |  | 0 | 0% |  | 0 |  | 0 | 0% | 0% |  |  |  |  | 0 | 0 |  |  | 1506.8
| Общо |  | 0 |  | 0 |  |  | 0 |  | 0 | 0% | 0 | 0% | 0 | 0% | 0 | 0% |  | 0 | 0% | 0 | 0% | 0 | 0% | 0 | 0% | 0 | 0% | 0 | 0% | 0% | 0 | 0% | 0 | 0% | 0% | 0 | 0% | 0% | 0% | 0 | 0 |  | 0 |  | 1506.8 | 0
22 | 1 | [10 empty] | 0 |  | 0 |  | 0 |  |  | 0 |  | 0 |  | 0 |  | 0 |  | 0 |  | 0 | 0% |  | 0 |  | 0 | 0% | 0% |  |  |  |  | 0 | 0 |  |  | 1506.8
| 2 | [10 empty] | 0 |  | 0 |  | 0 |  |  | 0 |  | 0 |  | 0 |  | 0 |  | 0 |  | 0 | 0% |  | 0 |  | 0 | 0% | 0% |  |  |  |  | 0 | 0 |  |  | 1506.8
| 3 | [10 empty] | 0 |  | 0 |  | 0 |  |  | 0 |  | 0 |  | 0 |  | 0 |  | 0 |  | 0 | 0% |  | 0 |  | 0 | 0% | 0% |  |  |  |  | 0 | 0 |  |  | 1506.8
| Общо |  | 0 |  | 0 |  |  | 0 |  | 0 | 0% | 0 | 0% | 0 | 0% | 0 | 0% |  | 0 | 0% | 0 | 0% | 0 | 0% | 0 | 0% | 0 | 0% | 0 | 0% | 0% | 0 | 0% | 0 | 0% | 0% | 0 | 0% | 0% | 0% | 0 | 0 |  | 0 |  | 1506.8 | 0
23 | 1 | [10 empty] | 0 |  | 0 |  | 0 |  |  | 0 |  | 0 |  | 0 |  | 0 |  | 0 |  | 0 | 0% |  | 0 |  | 0 | 0% | 0% |  |  |  |  | 0 | 0 |  |  | 1506.8
| 2 | [10 empty] | 0 |  | 0 |  | 0 |  |  | 0 |  | 0 |  | 0 |  | 0 |  | 0 |  | 0 | 0% |  | 0 |  | 0 | 0% | 0% |  |  |  |  | 0 | 0 |  |  | 1506.8
| 3 | [10 empty] | 0 |  | 0 |  | 0 |  |  | 0 |  | 0 |  | 0 |  | 0 |  | 0 |  | 0 | 0% |  | 0 |  | 0 | 0% | 0% |  |  |  |  | 0 | 0 |  |  | 1506.8
| Общо |  | 0 |  | 0 |  |  | 0 |  | 0 | 0% | 0 | 0% | 0 | 0% | 0 | 0% |  | 0 | 0% | 0 | 0% | 0 | 0% | 0 | 0% | 0 | 0% | 0 | 0% | 0% | 0 | 0% | 0 | 0% | 0% | 0 | 0% | 0% | 0% | 0 | 0 |  | 0 |  | 1506.8 | 0
24 | 1 | [10 empty] | 0 |  | 0 |  | 0 |  |  | 0 |  | 0 |  | 0 |  | 0 |  | 0 |  | 0 | 0% |  | 0 |  | 0 | 0% | 0% |  |  |  |  | 0 | 0 |  |  | 1506.8
| 2 | [10 empty] | 0 |  | 0 |  | 0 |  |  | 0 |  | 0 |  | 0 |  | 0 |  | 0 |  | 0 | 0% |  | 0 |  | 0 | 0% | 0% |  |  |  |  | 0 | 0 |  |  | 1506.8
| 3 | [10 empty] | 0 |  | 0 |  | 0 |  |  | 0 |  | 0 |  | 0 |  | 0 |  | 0 |  | 0 | 0% |  | 0 |  | 0 | 0% | 0% |  |  |  |  | 0 | 0 |  |  | 1506.8
| Общо |  | 0 |  | 0 |  |  | 0 |  | 0 | 0% | 0 | 0% | 0 | 0% | 0 | 0% |  | 0 | 0% | 0 | 0% | 0 | 0% | 0 | 0% | 0 | 0% | 0 | 0% | 0% | 0 | 0% | 0 | 0% | 0% | 0 | 0% | 0% | 0% | 0 | 0 |  | 0 |  | 1506.8 | 0
25 | 1 | [10 empty] | 0 |  | 0 |  | 0 |  |  | 0 |  | 0 |  | 0 |  | 0 |  | 0 |  | 0 | 0% |  | 0 |  | 0 | 0% | 0% |  |  |  |  | 0 | 0 |  |  | 1506.8
| 2 | [10 empty] | 0 |  | 0 |  | 0 |  |  | 0 |  | 0 |  | 0 |  | 0 |  | 0 |  | 0 | 0% |  | 0 |  | 0 | 0% | 0% |  |  |  |  | 0 | 0 |  |  | 1506.8
| 3 | [10 empty] | 0 |  | 0 |  | 0 |  |  | 0 |  | 0 |  | 0 |  | 0 |  | 0 |  | 0 | 0% |  | 0 |  | 0 | 0% | 0% |  |  |  |  | 0 | 0 |  |  | 1506.8
| Общо |  | 0 |  | 0 |  |  | 0 |  | 0 | 0% | 0 | 0% | 0 | 0% | 0 | 0% |  | 0 | 0% | 0 | 0% | 0 | 0% | 0 | 0% | 0 | 0% | 0 | 0% | 0% | 0 | 0% | 0 | 0% | 0% | 0 | 0% | 0% | 0% | 0 | 0 |  | 0 |  | 1506.8 | 0
26 | 1 | [10 empty] | 0 |  | 0 |  | 0 |  |  | 0 |  | 0 |  | 0 |  | 0 |  | 0 |  | 0 | 0% |  | 0 |  | 0 | 0% | 0% |  |  |  |  | 0 | 0 |  |  | 1506.8
| 2 | [10 empty] | 0 |  | 0 |  | 0 |  |  | 0 |  | 0 |  | 0 |  | 0 |  | 0 |  | 0 | 0% |  | 0 |  | 0 | 0% | 0% |  |  |  |  | 0 | 0 |  |  | 1506.8
| 3 | [10 empty] | 0 |  | 0 |  | 0 |  |  | 0 |  | 0 |  | 0 |  | 0 |  | 0 |  | 0 | 0% |  | 0 |  | 0 | 0% | 0% |  |  |  |  | 0 | 0 |  |  | 1506.8
| Общо |  | 0 |  | 0 |  |  | 0 |  | 0 | 0% | 0 | 0% | 0 | 0% | 0 | 0% |  | 0 | 0% | 0 | 0% | 0 | 0% | 0 | 0% | 0 | 0% | 0 | 0% | 0% | 0 | 0% | 0 | 0% | 0% | 0 | 0% | 0% | 0% | 0 | 0 |  | 0 |  | 1506.8 | 0
27 | 1 | [10 empty] | 0 |  | 0 |  | 0 |  |  | 0 |  | 0 |  | 0 |  | 0 |  | 0 |  | 0 | 0% |  | 0 |  | 0 | 0% | 0% |  |  |  |  | 0 | 0 |  |  | 1506.8
| 2 | [10 empty] | 0 |  | 0 |  | 0 |  |  | 0 |  | 0 |  | 0 |  | 0 |  | 0 |  | 0 | 0% |  | 0 |  | 0 | 0% | 0% |  |  |  |  | 0 | 0 |  |  | 1506.8
| 3 | [10 empty] | 0 |  | 0 |  | 0 |  |  | 0 |  | 0 |  | 0 |  | 0 |  | 0 |  | 0 | 0% |  | 0 |  | 0 | 0% | 0% |  |  |  |  | 0 | 0 |  |  | 1506.8
| Общо |  | 0 |  | 0 |  |  | 0 |  | 0 | 0% | 0 | 0% | 0 | 0% | 0 | 0% |  | 0 | 0% | 0 | 0% | 0 | 0% | 0 | 0% | 0 | 0% | 0 | 0% | 0% | 0 | 0% | 0 | 0% | 0% | 0 | 0% | 0% | 0% | 0 | 0 |  | 0 |  | 1506.8 | 0
28 | 1 | [10 empty] | 0 |  | 0 |  | 0 |  |  | 0 |  | 0 |  | 0 |  | 0 |  | 0 |  | 0 | 0% |  | 0 |  | 0 | 0% | 0% |  |  |  |  | 0 | 0 |  |  | 1506.8
| 2 | [10 empty] | 0 |  | 0 |  | 0 |  |  | 0 |  | 0 |  | 0 |  | 0 |  | 0 |  | 0 | 0% |  | 0 |  | 0 | 0% | 0% |  |  |  |  | 0 | 0 |  |  | 1506.8
| 3 | [10 empty] | 0 |  | 0 |  | 0 |  |  | 0 |  | 0 |  | 0 |  | 0 |  | 0 |  | 0 | 0% |  | 0 |  | 0 | 0% | 0% |  |  |  |  | 0 | 0 |  |  | 1506.8
| Общо |  | 0 |  | 0 |  |  | 0 |  | 0 | 0% | 0 | 0% | 0 | 0% | 0 | 0% |  | 0 | 0% | 0 | 0% | 0 | 0% | 0 | 0% | 0 | 0% | 0 | 0% | 0% | 0 | 0% | 0 | 0% | 0% | 0 | 0% | 0% | 0% | 0 | 0 |  | 0 |  | 1506.8 | 0
29 | 1 | [10 empty] | 0 |  | 0 |  | 0 |  |  | 0 |  | 0 |  | 0 |  | 0 |  | 0 |  | 0 | 0% |  | 0 |  | 0 | 0% | 0% |  |  |  |  | 0 | 0 |  |  | 1506.8
| 2 | [10 empty] | 0 |  | 0 |  | 0 |  |  | 0 |  | 0 |  | 0 |  | 0 |  | 0 |  | 0 | 0% |  | 0 |  | 0 | 0% | 0% |  |  |  |  | 0 | 0 |  |  | 1506.8
| 3 | [10 empty] | 0 |  | 0 |  | 0 |  |  | 0 |  | 0 |  | 0 |  | 0 |  | 0 |  | 0 | 0% |  | 0 |  | 0 | 0% | 0% |  |  |  |  | 0 | 0 |  |  | 1506.8
| Общо |  | 0 |  | 0 |  |  | 0 |  | 0 | 0% | 0 | 0% | 0 | 0% | 0 | 0% |  | 0 | 0% | 0 | 0% | 0 | 0% | 0 | 0% | 0 | 0% | 0 | 0% | 0% | 0 | 0% | 0 | 0% | 0% | 0 | 0% | 0% | 0% | 0 | 0 |  | 0 |  | 1506.8 | 0
30 | 1 | [10 empty] | 0 |  | 0 |  | 0 |  |  | 0 |  | 0 |  | 0 |  | 0 |  | 0 |  | 0 | 0% |  | 0 |  | 0 | 0% | 0% |  |  |  |  | 0 | 0 |  |  | 1506.8
| 2 | [10 empty] | 0 |  | 0 |  | 0 |  |  | 0 |  | 0 |  | 0 |  | 0 |  | 0 |  | 0 | 0% |  | 0 |  | 0 | 0% | 0% |  |  |  |  | 0 | 0 |  |  | 1506.8
| 3 | [10 empty] | 0 |  | 0 |  | 0 |  |  | 0 |  | 0 |  | 0 |  | 0 |  | 0 |  | 0 | 0% |  | 0 |  | 0 | 0% | 0% |  |  |  |  | 0 | 0 |  |  | 1506.8
| Общо |  | 0 |  | 0 |  |  | 0 |  | 0 | 0% | 0 | 0% | 0 | 0% | 0 | 0% |  | 0 | 0% | 0 | 0% | 0 | 0% | 0 | 0% | 0 | 0% | 0 | 0% | 0% | 0 | 0% | 0 | 0% | 0% | 0 | 0% | 0% | 0% | 0 | 0 |  | 0 |  | 1506.8 | 0
31 | 1 | [10 empty] | 0 |  | 0 |  | 0 |  |  | 0 |  | 0 |  | 0 |  | 0 |  | 0 |  | 0 | 0% |  | 0 |  | 0 | 0% | 0% |  |  |  |  | 0 | 0 |  |  | 1506.8
| 2 | [10 empty] | 0 |  | 0 |  | 0 |  |  | 0 |  | 0 |  | 0 |  | 0 |  | 0 |  | 0 | 0% |  | 0 |  | 0 | 0% | 0% |  |  |  |  | 0 | 0 |  |  | 1506.8
| 3 | [10 empty] | 0 |  | 0 |  | 0 |  |  | 0 |  | 0 |  | 0 |  | 0 |  | 0 |  | 0 | 0% |  | 0 |  | 0 | 0% | 0% |  |  |  |  | 0 | 0 |  |  | 1506.8
| Общо |  | 0 |  | 0 |  |  | 0 |  | 0 | 0% | 0 | 0% | 0 | 0% | 0 | 0% |  | 0 | 0% | 0 | 0% | 0 | 0% | 0 | 0% | 0 | 0% | 0 | 0% | 0% | 0 | 0% | 0 | 0% | 0% | 0 | 0% | 0% | 0% | 0 | 0 |  | 0 |  | 1506.8 | 0
| Общо, до деня |  | 0 |  | 0 |  |  | 0 |  | 0 | #DIV/0! | 0 | 0% | 0 | #DIV/0! | 0 | #DIV/0! |  | 0 | #DIV/0! | 0 | #DIV/0! | 0 | 0% | 0 | 0% | 0 | 0% | 0 | #DIV/0! | #DIV/0! | 0 | #DIV/0! | 0 | #DIV/0! | #DIV/0! | 0 | #DIV/0! | #DIV/0! | #DIV/0! | 0 | 0 |  | 0 |  |  | 0

## Ноември
Дата | Смяна | Диспечер | Подадена руда от МГТЛ за денонощието | Състояние на склад №2 | Натрошена руда от Цех ССТ | Класа + 15,0мм. | Класа + 12,5мм. | Превозена руда до междинни бункери | Състояние на междинни бункери | Преработена руда в цех МФЦ | Влага на преработената руда | Суха преработена руда | Грано диорити |  | Дайки |  | Шисти | Показания на Гранулометър PSI500i руда, +0,20мм |  | Смилане класа + 0,20мм |  | Смилане класа -0,08мм |  | Плътност на пулпа |  | Съдържание на мед в рудите по Химия | Метал мед в рудите по Химия | Съдържание на мед в рудите по Куриер | Метал мед в рудите по Куриер | Коригирана съдържание на мед в рудите | Съдържание на мед в отпадъка по Куриер | Метал мед в отпадъка по Куриер | Съдържание на мед в медния к-т Куриер | Метал мед в концентрата по Куриер | Технологично извличане по Куриер | Товарно извличане | Добит меден концентрат | Влага на медния концентрат | Съдържание на мед в медния к-т | Съдържание на мед в медния к-т /химия-товарен/ | Метал мед в медния концентрат | Метал мед в медния концентрат /химия/ | Литрово тегло в сгъстителя | Меден концентра, автомобилна везна | Меден концентрат в склад | Меден концентрат в склад | Добит молибденов концентрат | Съдържание на Мо в молибденовия к-т | последни данни за съдържания в 8-ма пречистка |  | последни данни за съдържания във 2-ра пречистка
|  |  | тона | метра | тона | % | % | тона |  | тона | % | тона | % |  | % |  | % |  |  | % |  | % |  | % |  | % | % | % | % | % | % | тона | % | тона | % | % | тона | % | % |  | тона |  | кг/литър | тон | тон | тон | кг. | % | Мо % | Cu % | Мо % | Cu %
1506.8
1 | 1 | [10 empty] | 0 |  | 0 |  | 0 |  |  | 0 |  | 0 |  | 0 |  | 0 |  | 0 |  | 0 | 0% |  | 0 |  | 0 | 0% | 0% |  |  |  |  | 0 | 0 |  |  | 1506.8
| 2 | [10 empty] | 0 |  | 0 |  | 0 |  |  | 0 |  | 0 |  | 0 |  | 0 |  | 0 |  | 0 | 0% |  | 0 |  | 0 | 0% | 0% |  |  |  |  | 0 | 0 |  |  | 1506.8
| 3 | [10 empty] | 0 |  | 0 |  | 0 |  |  | 0 |  | 0 |  | 0 |  | 0 |  | 0 |  | 0 | 0% |  | 0 |  | 0 | 0% | 0% |  |  |  |  | 0 | 0 |  |  | 1506.8
| Общо |  | 0 |  | 0 |  |  | 0 |  | 0 | 0% | 0 | 0% | 0 | 0% | 0 | 0% |  | 0 | 0% | 0 | 0% | 0 | 0% | 0 | 0% | 0 | 0% | 0 | 0% | 0% | 0 | 0% | 0 | 0% | 0% | 0 | 0% | 0% | 0% | 0 | 0 |  | 0 |  | 1506.8 | 0
2 | 1 | [10 empty] | 0 |  | 0 |  | 0 |  |  | 0 |  | 0 |  | 0 |  | 0 |  | 0 |  | 0 | 0% |  | 0 |  | 0 | 0% | 0% |  |  |  |  | 0 | 0 |  |  | 1506.8
| 2 | [10 empty] | 0 |  | 0 |  | 0 |  |  | 0 |  | 0 |  | 0 |  | 0 |  | 0 |  | 0 | 0% |  | 0 |  | 0 | 0% | 0% |  |  |  |  | 0 | 0 |  |  | 1506.8
| 3 | [10 empty] | 0 |  | 0 |  | 0 |  |  | 0 |  | 0 |  | 0 |  | 0 |  | 0 |  | 0 | 0% |  | 0 |  | 0 | 0% | 0% |  |  |  |  | 0 | 0 |  |  | 1506.8
| Общо |  | 0 |  | 0 |  |  | 0 |  | 0 | 0% | 0 | 0% | 0 | 0% | 0 | 0% |  | 0 | 0% | 0 | 0% | 0 | 0% | 0 | 0% | 0 | 0% | 0 | 0% | 0% | 0 | 0% | 0 | 0% | 0% | 0 | 0% | 0% | 0% | 0 | 0 |  | 0 |  | 1506.8 | 0
3 | 1 | [10 empty] | 0 |  | 0 |  | 0 |  |  | 0 |  | 0 |  | 0 |  | 0 |  | 0 |  | 0 | 0% |  | 0 |  | 0 | 0% | 0% |  |  |  |  | 0 | 0 |  |  | 1506.8
| 2 | [10 empty] | 0 |  | 0 |  | 0 |  |  | 0 |  | 0 |  | 0 |  | 0 |  | 0 |  | 0 | 0% |  | 0 |  | 0 | 0% | 0% |  |  |  |  | 0 | 0 |  |  | 1506.8
| 3 | [10 empty] | 0 |  | 0 |  | 0 |  |  | 0 |  | 0 |  | 0 |  | 0 |  | 0 |  | 0 | 0% |  | 0 |  | 0 | 0% | 0% |  |  |  |  | 0 | 0 |  |  | 1506.8
| Общо |  | 0 |  | 0 |  |  | 0 |  | 0 | 0% | 0 | 0% | 0 | 0% | 0 | 0% |  | 0 | 0% | 0 | 0% | 0 | 0% | 0 | 0% | 0 | 0% | 0 | 0% | 0% | 0 | 0% | 0 | 0% | 0% | 0 | 0% | 0% | 0% | 0 | 0 |  | 0 |  | 1506.8 | 0
4 | 1 | [10 empty] | 0 |  | 0 |  | 0 |  |  | 0 |  | 0 |  | 0 |  | 0 |  | 0 |  | 0 | 0% |  | 0 |  | 0 | 0% | 0% |  |  |  |  | 0 | 0 |  |  | 1506.8
| 2 | [10 empty] | 0 |  | 0 |  | 0 |  |  | 0 |  | 0 |  | 0 |  | 0 |  | 0 |  | 0 | 0% |  | 0 |  | 0 | 0% | 0% |  |  |  |  | 0 | 0 |  |  | 1506.8
| 3 | [10 empty] | 0 |  | 0 |  | 0 |  |  | 0 |  | 0 |  | 0 |  | 0 |  | 0 |  | 0 | 0% |  | 0 |  | 0 | 0% | 0% |  |  |  |  | 0 | 0 |  |  | 1506.8
| Общо |  | 0 |  | 0 |  |  | 0 |  | 0 | 0% | 0 | 0% | 0 | 0% | 0 | 0% |  | 0 | 0% | 0 | 0% | 0 | 0% | 0 | 0% | 0 | 0% | 0 | 0% | 0% | 0 | 0% | 0 | 0% | 0% | 0 | 0% | 0% | 0% | 0 | 0 |  | 0 |  | 1506.8 | 0
5 | 1 | [10 empty] | 0 |  | 0 |  | 0 |  |  | 0 |  | 0 |  | 0 |  | 0 |  | 0 |  | 0 | 0% |  | 0 |  | 0 | 0% | 0% |  |  |  |  | 0 | 0 |  |  | 1506.8
| 2 | [10 empty] | 0 |  | 0 |  | 0 |  |  | 0 |  | 0 |  | 0 |  | 0 |  | 0 |  | 0 | 0% |  | 0 |  | 0 | 0% | 0% |  |  |  |  | 0 | 0 |  |  | 1506.8
| 3 | [10 empty] | 0 |  | 0 |  | 0 |  |  | 0 |  | 0 |  | 0 |  | 0 |  | 0 |  | 0 | 0% |  | 0 |  | 0 | 0% | 0% |  |  |  |  | 0 | 0 |  |  | 1506.8
| Общо |  | 0 |  | 0 |  |  | 0 |  | 0 | 0% | 0 | 0% | 0 | 0% | 0 | 0% |  | 0 | 0% | 0 | 0% | 0 | 0% | 0 | 0% | 0 | 0% | 0 | 0% | 0% | 0 | 0% | 0 | 0% | 0% | 0 | 0% | 0% | 0% | 0 | 0 |  | 0 |  | 1506.8 | 0
6 | 1 | [10 empty] | 0 |  | 0 |  | 0 |  |  | 0 |  | 0 |  | 0 |  | 0 |  | 0 |  | 0 | 0% |  | 0 |  | 0 | 0% | 0% |  |  |  |  | 0 | 0 |  |  | 1506.8
| 2 | [10 empty] | 0 |  | 0 |  | 0 |  |  | 0 |  | 0 |  | 0 |  | 0 |  | 0 |  | 0 | 0% |  | 0 |  | 0 | 0% | 0% |  |  |  |  | 0 | 0 |  |  | 1506.8
| 3 | [10 empty] | 0 |  | 0 |  | 0 |  |  | 0 |  | 0 |  | 0 |  | 0 |  | 0 |  | 0 | 0% |  | 0 |  | 0 | 0% | 0% |  |  |  |  | 0 | 0 |  |  | 1506.8
| Общо |  | 0 |  | 0 |  |  | 0 |  | 0 | 0% | 0 | 0% | 0 | 0% | 0 | 0% |  | 0 | 0% | 0 | 0% | 0 | 0% | 0 | 0% | 0 | 0% | 0 | 0% | 0% | 0 | 0% | 0 | 0% | 0% | 0 | 0% | 0% | 0% | 0 | 0 |  | 0 |  | 1506.8 | 0
7 | 1 | [10 empty] | 0 |  | 0 |  | 0 |  |  | 0 |  | 0 |  | 0 |  | 0 |  | 0 |  | 0 | 0% |  | 0 |  | 0 | 0% | 0% |  |  |  |  | 0 | 0 |  |  | 1506.8
| 2 | [10 empty] | 0 |  | 0 |  | 0 |  |  | 0 |  | 0 |  | 0 |  | 0 |  | 0 |  | 0 | 0% |  | 0 |  | 0 | 0% | 0% |  |  |  |  | 0 | 0 |  |  | 1506.8
| 3 | [10 empty] | 0 |  | 0 |  | 0 |  |  | 0 |  | 0 |  | 0 |  | 0 |  | 0 |  | 0 | 0% |  | 0 |  | 0 | 0% | 0% |  |  |  |  | 0 | 0 |  |  | 1506.8
| Общо |  | 0 |  | 0 |  |  | 0 |  | 0 | 0% | 0 | 0% | 0 | 0% | 0 | 0% |  | 0 | 0% | 0 | 0% | 0 | 0% | 0 | 0% | 0 | 0% | 0 | 0% | 0% | 0 | 0% | 0 | 0% | 0% | 0 | 0% | 0% | 0% | 0 | 0 |  | 0 |  | 1506.8 | 0
8 | 1 | [10 empty] | 0 |  | 0 |  | 0 |  |  | 0 |  | 0 |  | 0 |  | 0 |  | 0 |  | 0 | 0% |  | 0 |  | 0 | 0% | 0% |  |  |  |  | 0 | 0 |  |  | 1506.8
| 2 | [10 empty] | 0 |  | 0 |  | 0 |  |  | 0 |  | 0 |  | 0 |  | 0 |  | 0 |  | 0 | 0% |  | 0 |  | 0 | 0% | 0% |  |  |  |  | 0 | 0 |  |  | 1506.8
| 3 | [10 empty] | 0 |  | 0 |  | 0 |  |  | 0 |  | 0 |  | 0 |  | 0 |  | 0 |  | 0 | 0% |  | 0 |  | 0 | 0% | 0% |  |  |  |  | 0 | 0 |  |  | 1506.8
| Общо |  | 0 |  | 0 |  |  | 0 |  | 0 | 0% | 0 | 0% | 0 | 0% | 0 | 0% |  | 0 | 0% | 0 | 0% | 0 | 0% | 0 | 0% | 0 | 0% | 0 | 0% | 0% | 0 | 0% | 0 | 0% | 0% | 0 | 0% | 0% | 0% | 0 | 0 |  | 0 |  | 1506.8 | 0
9 | 1 | [10 empty] | 0 |  | 0 |  | 0 |  |  | 0 |  | 0 |  | 0 |  | 0 |  | 0 |  | 0 | 0% |  | 0 |  | 0 | 0% | 0% |  |  |  |  | 0 | 0 |  |  | 1506.8
| 2 | [10 empty] | 0 |  | 0 |  | 0 |  |  | 0 |  | 0 |  | 0 |  | 0 |  | 0 |  | 0 | 0% |  | 0 |  | 0 | 0% | 0% |  |  |  |  | 0 | 0 |  |  | 1506.8
| 3 | [10 empty] | 0 |  | 0 |  | 0 |  |  | 0 |  | 0 |  | 0 |  | 0 |  | 0 |  | 0 | 0% |  | 0 |  | 0 | 0% | 0% |  |  |  |  | 0 | 0 |  |  | 1506.8
| Общо |  | 0 |  | 0 |  |  | 0 |  | 0 | 0% | 0 | 0% | 0 | 0% | 0 | 0% |  | 0 | 0% | 0 | 0% | 0 | 0% | 0 | 0% | 0 | 0% | 0 | 0% | 0% | 0 | 0% | 0 | 0% | 0% | 0 | 0% | 0% | 0% | 0 | 0 |  | 0 |  | 1506.8 | 0
10 | 1 | [10 empty] | 0 |  | 0 |  | 0 |  |  | 0 |  | 0 |  | 0 |  | 0 |  | 0 |  | 0 | 0% |  | 0 |  | 0 | 0% | 0% |  |  |  |  | 0 | 0 |  |  | 1506.8
| 2 | [10 empty] | 0 |  | 0 |  | 0 |  |  | 0 |  | 0 |  | 0 |  | 0 |  | 0 |  | 0 | 0% |  | 0 |  | 0 | 0% | 0% |  |  |  |  | 0 | 0 |  |  | 1506.8
| 3 | [10 empty] | 0 |  | 0 |  | 0 |  |  | 0 |  | 0 |  | 0 |  | 0 |  | 0 |  | 0 | 0% |  | 0 |  | 0 | 0% | 0% |  |  |  |  | 0 | 0 |  |  | 1506.8
| Общо |  | 0 |  | 0 |  |  | 0 |  | 0 | 0% | 0 | 0% | 0 | 0% | 0 | 0% |  | 0 | 0% | 0 | 0% | 0 | 0% | 0 | 0% | 0 | 0% | 0 | 0% | 0% | 0 | 0% | 0 | 0% | 0% | 0 | 0% | 0% | 0% | 0 | 0 |  | 0 |  | 1506.8 | 0
11 | 1 | [10 empty] | 0 |  | 0 |  | 0 |  |  | 0 |  | 0 |  | 0 |  | 0 |  | 0 |  | 0 | 0% |  | 0 |  | 0 | 0% | 0% |  |  |  |  | 0 | 0 |  |  | 1506.8
| 2 | [10 empty] | 0 |  | 0 |  | 0 |  |  | 0 |  | 0 |  | 0 |  | 0 |  | 0 |  | 0 | 0% |  | 0 |  | 0 | 0% | 0% |  |  |  |  | 0 | 0 |  |  | 1506.8
| 3 | [10 empty] | 0 |  | 0 |  | 0 |  |  | 0 |  | 0 |  | 0 |  | 0 |  | 0 |  | 0 | 0% |  | 0 |  | 0 | 0% | 0% |  |  |  |  | 0 | 0 |  |  | 1506.8
| Общо |  | 0 |  | 0 |  |  | 0 |  | 0 | 0% | 0 | 0% | 0 | 0% | 0 | 0% |  | 0 | 0% | 0 | 0% | 0 | 0% | 0 | 0% | 0 | 0% | 0 | 0% | 0% | 0 | 0% | 0 | 0% | 0% | 0 | 0% | 0% | 0% | 0 | 0 |  | 0 |  | 1506.8 | 0
12 | 1 | [10 empty] | 0 |  | 0 |  | 0 |  |  | 0 |  | 0 |  | 0 |  | 0 |  | 0 |  | 0 | 0% |  | 0 |  | 0 | 0% | 0% |  |  |  |  | 0 | 0 |  |  | 1506.8
| 2 | [10 empty] | 0 |  | 0 |  | 0 |  |  | 0 |  | 0 |  | 0 |  | 0 |  | 0 |  | 0 | 0% |  | 0 |  | 0 | 0% | 0% |  |  |  |  | 0 | 0 |  |  | 1506.8
| 3 | [10 empty] | 0 |  | 0 |  | 0 |  |  | 0 |  | 0 |  | 0 |  | 0 |  | 0 |  | 0 | 0% |  | 0 |  | 0 | 0% | 0% |  |  |  |  | 0 | 0 |  |  | 1506.8
| Общо |  | 0 |  | 0 |  |  | 0 |  | 0 | 0% | 0 | 0% | 0 | 0% | 0 | 0% |  | 0 | 0% | 0 | 0% | 0 | 0% | 0 | 0% | 0 | 0% | 0 | 0% | 0% | 0 | 0% | 0 | 0% | 0% | 0 | 0% | 0% | 0% | 0 | 0 |  | 0 |  | 1506.8 | 0
13 | 1 | [10 empty] | 0 |  | 0 |  | 0 |  |  | 0 |  | 0 |  | 0 |  | 0 |  | 0 |  | 0 | 0% |  | 0 |  | 0 | 0% | 0% |  |  |  |  | 0 | 0 |  |  | 1506.8
| 2 | [10 empty] | 0 |  | 0 |  | 0 |  |  | 0 |  | 0 |  | 0 |  | 0 |  | 0 |  | 0 | 0% |  | 0 |  | 0 | 0% | 0% |  |  |  |  | 0 | 0 |  |  | 1506.8
| 3 | [10 empty] | 0 |  | 0 |  | 0 |  |  | 0 |  | 0 |  | 0 |  | 0 |  | 0 |  | 0 | 0% |  | 0 |  | 0 | 0% | 0% |  |  |  |  | 0 | 0 |  |  | 1506.8
| Общо |  | 0 |  | 0 |  |  | 0 |  | 0 | 0% | 0 | 0% | 0 | 0% | 0 | 0% |  | 0 | 0% | 0 | 0% | 0 | 0% | 0 | 0% | 0 | 0% | 0 | 0% | 0% | 0 | 0% | 0 | 0% | 0% | 0 | 0% | 0% | 0% | 0 | 0 |  | 0 |  | 1506.8 | 0
14 | 1 | [10 empty] | 0 |  | 0 |  | 0 |  |  | 0 |  | 0 |  | 0 |  | 0 |  | 0 |  | 0 | 0% |  | 0 |  | 0 | 0% | 0% |  |  |  |  | 0 | 0 |  |  | 1506.8
| 2 | [10 empty] | 0 |  | 0 |  | 0 |  |  | 0 |  | 0 |  | 0 |  | 0 |  | 0 |  | 0 | 0% |  | 0 |  | 0 | 0% | 0% |  |  |  |  | 0 | 0 |  |  | 1506.8
| 3 | [10 empty] | 0 |  | 0 |  | 0 |  |  | 0 |  | 0 |  | 0 |  | 0 |  | 0 |  | 0 | 0% |  | 0 |  | 0 | 0% | 0% |  |  |  |  | 0 | 0 |  |  | 1506.8
| Общо |  | 0 |  | 0 |  |  | 0 |  | 0 | 0% | 0 | 0% | 0 | 0% | 0 | 0% |  | 0 | 0% | 0 | 0% | 0 | 0% | 0 | 0% | 0 | 0% | 0 | 0% | 0% | 0 | 0% | 0 | 0% | 0% | 0 | 0% | 0% | 0% | 0 | 0 |  | 0 |  | 1506.8 | 0
15 | 1 | [10 empty] | 0 |  | 0 |  | 0 |  |  | 0 |  | 0 |  | 0 |  | 0 |  | 0 |  | 0 | 0% |  | 0 |  | 0 | 0% | 0% |  |  |  |  | 0 | 0 |  |  | 1506.8
| 2 | [10 empty] | 0 |  | 0 |  | 0 |  |  | 0 |  | 0 |  | 0 |  | 0 |  | 0 |  | 0 | 0% |  | 0 |  | 0 | 0% | 0% |  |  |  |  | 0 | 0 |  |  | 1506.8
| 3 | [10 empty] | 0 |  | 0 |  | 0 |  |  | 0 |  | 0 |  | 0 |  | 0 |  | 0 |  | 0 | 0% |  | 0 |  | 0 | 0% | 0% |  |  |  |  | 0 | 0 |  |  | 1506.8
| Общо |  | 0 |  | 0 |  |  | 0 |  | 0 | 0% | 0 | 0% | 0 | 0% | 0 | 0% |  | 0 | 0% | 0 | 0% | 0 | 0% | 0 | 0% | 0 | 0% | 0 | 0% | 0% | 0 | 0% | 0 | 0% | 0% | 0 | 0% | 0% | 0% | 0 | 0 |  | 0 |  | 1506.8 | 0
16 | 1 | [10 empty] | 0 |  | 0 |  | 0 |  |  | 0 |  | 0 |  | 0 |  | 0 |  | 0 |  | 0 | 0% |  | 0 |  | 0 | 0% | 0% |  |  |  |  | 0 | 0 |  |  | 1506.8
| 2 | [10 empty] | 0 |  | 0 |  | 0 |  |  | 0 |  | 0 |  | 0 |  | 0 |  | 0 |  | 0 | 0% |  | 0 |  | 0 | 0% | 0% |  |  |  |  | 0 | 0 |  |  | 1506.8
| 3 | [10 empty] | 0 |  | 0 |  | 0 |  |  | 0 |  | 0 |  | 0 |  | 0 |  | 0 |  | 0 | 0% |  | 0 |  | 0 | 0% | 0% |  |  |  |  | 0 | 0 |  |  | 1506.8
| Общо |  | 0 |  | 0 |  |  | 0 |  | 0 | 0% | 0 | 0% | 0 | 0% | 0 | 0% |  | 0 | 0% | 0 | 0% | 0 | 0% | 0 | 0% | 0 | 0% | 0 | 0% | 0% | 0 | 0% | 0 | 0% | 0% | 0 | 0% | 0% | 0% | 0 | 0 |  | 0 |  | 1506.8 | 0
17 | 1 | [10 empty] | 0 |  | 0 |  | 0 |  |  | 0 |  | 0 |  | 0 |  | 0 |  | 0 |  | 0 | 0% |  | 0 |  | 0 | 0% | 0% |  |  |  |  | 0 | 0 |  |  | 1506.8
| 2 | [10 empty] | 0 |  | 0 |  | 0 |  |  | 0 |  | 0 |  | 0 |  | 0 |  | 0 |  | 0 | 0% |  | 0 |  | 0 | 0% | 0% |  |  |  |  | 0 | 0 |  |  | 1506.8
| 3 | [10 empty] | 0 |  | 0 |  | 0 |  |  | 0 |  | 0 |  | 0 |  | 0 |  | 0 |  | 0 | 0% |  | 0 |  | 0 | 0% | 0% |  |  |  |  | 0 | 0 |  |  | 1506.8
| Общо |  | 0 |  | 0 |  |  | 0 |  | 0 | 0% | 0 | 0% | 0 | 0% | 0 | 0% |  | 0 | 0% | 0 | 0% | 0 | 0% | 0 | 0% | 0 | 0% | 0 | 0% | 0% | 0 | 0% | 0 | 0% | 0% | 0 | 0% | 0% | 0% | 0 | 0 |  | 0 |  | 1506.8 | 0
18 | 1 | [10 empty] | 0 |  | 0 |  | 0 |  |  | 0 |  | 0 |  | 0 |  | 0 |  | 0 |  | 0 | 0% |  | 0 |  | 0 | 0% | 0% |  |  |  |  | 0 | 0 |  |  | 1506.8
| 2 | [10 empty] | 0 |  | 0 |  | 0 |  |  | 0 |  | 0 |  | 0 |  | 0 |  | 0 |  | 0 | 0% |  | 0 |  | 0 | 0% | 0% |  |  |  |  | 0 | 0 |  |  | 1506.8
| 3 | [10 empty] | 0 |  | 0 |  | 0 |  |  | 0 |  | 0 |  | 0 |  | 0 |  | 0 |  | 0 | 0% |  | 0 |  | 0 | 0% | 0% |  |  |  |  | 0 | 0 |  |  | 1506.8
| Общо |  | 0 |  | 0 |  |  | 0 |  | 0 | 0% | 0 | 0% | 0 | 0% | 0 | 0% |  | 0 | 0% | 0 | 0% | 0 | 0% | 0 | 0% | 0 | 0% | 0 | 0% | 0% | 0 | 0% | 0 | 0% | 0% | 0 | 0% | 0% | 0% | 0 | 0 |  | 0 |  | 1506.8 | 0
19 | 1 | [10 empty] | 0 |  | 0 |  | 0 |  |  | 0 |  | 0 |  | 0 |  | 0 |  | 0 |  | 0 | 0% |  | 0 |  | 0 | 0% | 0% |  |  |  |  | 0 | 0 |  |  | 1506.8
| 2 | [10 empty] | 0 |  | 0 |  | 0 |  |  | 0 |  | 0 |  | 0 |  | 0 |  | 0 |  | 0 | 0% |  | 0 |  | 0 | 0% | 0% |  |  |  |  | 0 | 0 |  |  | 1506.8
| 3 | [10 empty] | 0 |  | 0 |  | 0 |  |  | 0 |  | 0 |  | 0 |  | 0 |  | 0 |  | 0 | 0% |  | 0 |  | 0 | 0% | 0% |  |  |  |  | 0 | 0 |  |  | 1506.8
| Общо |  | 0 |  | 0 |  |  | 0 |  | 0 | 0% | 0 | 0% | 0 | 0% | 0 | 0% |  | 0 | 0% | 0 | 0% | 0 | 0% | 0 | 0% | 0 | 0% | 0 | 0% | 0% | 0 | 0% | 0 | 0% | 0% | 0 | 0% | 0% | 0% | 0 | 0 |  | 0 |  | 1506.8 | 0
20 | 1 | [10 empty] | 0 |  | 0 |  | 0 |  |  | 0 |  | 0 |  | 0 |  | 0 |  | 0 |  | 0 | 0% |  | 0 |  | 0 | 0% | 0% |  |  |  |  | 0 | 0 |  |  | 1506.8
| 2 | [10 empty] | 0 |  | 0 |  | 0 |  |  | 0 |  | 0 |  | 0 |  | 0 |  | 0 |  | 0 | 0% |  | 0 |  | 0 | 0% | 0% |  |  |  |  | 0 | 0 |  |  | 1506.8
| 3 | [10 empty] | 0 |  | 0 |  | 0 |  |  | 0 |  | 0 |  | 0 |  | 0 |  | 0 |  | 0 | 0% |  | 0 |  | 0 | 0% | 0% |  |  |  |  | 0 | 0 |  |  | 1506.8
| Общо |  | 0 |  | 0 |  |  | 0 |  | 0 | 0% | 0 | 0% | 0 | 0% | 0 | 0% |  | 0 | 0% | 0 | 0% | 0 | 0% | 0 | 0% | 0 | 0% | 0 | 0% | 0% | 0 | 0% | 0 | 0% | 0% | 0 | 0% | 0% | 0% | 0 | 0 |  | 0 |  | 1506.8 | 0
21 | 1 | [10 empty] | 0 |  | 0 |  | 0 |  |  | 0 |  | 0 |  | 0 |  | 0 |  | 0 |  | 0 | 0% |  | 0 |  | 0 | 0% | 0% |  |  |  |  | 0 | 0 |  |  | 1506.8
| 2 | [10 empty] | 0 |  | 0 |  | 0 |  |  | 0 |  | 0 |  | 0 |  | 0 |  | 0 |  | 0 | 0% |  | 0 |  | 0 | 0% | 0% |  |  |  |  | 0 | 0 |  |  | 1506.8
| 3 | [10 empty] | 0 |  | 0 |  | 0 |  |  | 0 |  | 0 |  | 0 |  | 0 |  | 0 |  | 0 | 0% |  | 0 |  | 0 | 0% | 0% |  |  |  |  | 0 | 0 |  |  | 1506.8
| Общо |  | 0 |  | 0 |  |  | 0 |  | 0 | 0% | 0 | 0% | 0 | 0% | 0 | 0% |  | 0 | 0% | 0 | 0% | 0 | 0% | 0 | 0% | 0 | 0% | 0 | 0% | 0% | 0 | 0% | 0 | 0% | 0% | 0 | 0% | 0% | 0% | 0 | 0 |  | 0 |  | 1506.8 | 0
22 | 1 | [10 empty] | 0 |  | 0 |  | 0 |  |  | 0 |  | 0 |  | 0 |  | 0 |  | 0 |  | 0 | 0% |  | 0 |  | 0 | 0% | 0% |  |  |  |  | 0 | 0 |  |  | 1506.8
| 2 | [10 empty] | 0 |  | 0 |  | 0 |  |  | 0 |  | 0 |  | 0 |  | 0 |  | 0 |  | 0 | 0% |  | 0 |  | 0 | 0% | 0% |  |  |  |  | 0 | 0 |  |  | 1506.8
| 3 | [10 empty] | 0 |  | 0 |  | 0 |  |  | 0 |  | 0 |  | 0 |  | 0 |  | 0 |  | 0 | 0% |  | 0 |  | 0 | 0% | 0% |  |  |  |  | 0 | 0 |  |  | 1506.8
| Общо |  | 0 |  | 0 |  |  | 0 |  | 0 | 0% | 0 | 0% | 0 | 0% | 0 | 0% |  | 0 | 0% | 0 | 0% | 0 | 0% | 0 | 0% | 0 | 0% | 0 | 0% | 0% | 0 | 0% | 0 | 0% | 0% | 0 | 0% | 0% | 0% | 0 | 0 |  | 0 |  | 1506.8 | 0
23 | 1 | [10 empty] | 0 |  | 0 |  | 0 |  |  | 0 |  | 0 |  | 0 |  | 0 |  | 0 |  | 0 | 0% |  | 0 |  | 0 | 0% | 0% |  |  |  |  | 0 | 0 |  |  | 1506.8
| 2 | [10 empty] | 0 |  | 0 |  | 0 |  |  | 0 |  | 0 |  | 0 |  | 0 |  | 0 |  | 0 | 0% |  | 0 |  | 0 | 0% | 0% |  |  |  |  | 0 | 0 |  |  | 1506.8
| 3 | [10 empty] | 0 |  | 0 |  | 0 |  |  | 0 |  | 0 |  | 0 |  | 0 |  | 0 |  | 0 | 0% |  | 0 |  | 0 | 0% | 0% |  |  |  |  | 0 | 0 |  |  | 1506.8
| Общо |  | 0 |  | 0 |  |  | 0 |  | 0 | 0% | 0 | 0% | 0 | 0% | 0 | 0% |  | 0 | 0% | 0 | 0% | 0 | 0% | 0 | 0% | 0 | 0% | 0 | 0% | 0% | 0 | 0% | 0 | 0% | 0% | 0 | 0% | 0% | 0% | 0 | 0 |  | 0 |  | 1506.8 | 0
24 | 1 | [10 empty] | 0 |  | 0 |  | 0 |  |  | 0 |  | 0 |  | 0 |  | 0 |  | 0 |  | 0 | 0% |  | 0 |  | 0 | 0% | 0% |  |  |  |  | 0 | 0 |  |  | 1506.8
| 2 | [10 empty] | 0 |  | 0 |  | 0 |  |  | 0 |  | 0 |  | 0 |  | 0 |  | 0 |  | 0 | 0% |  | 0 |  | 0 | 0% | 0% |  |  |  |  | 0 | 0 |  |  | 1506.8
| 3 | [10 empty] | 0 |  | 0 |  | 0 |  |  | 0 |  | 0 |  | 0 |  | 0 |  | 0 |  | 0 | 0% |  | 0 |  | 0 | 0% | 0% |  |  |  |  | 0 | 0 |  |  | 1506.8
| Общо |  | 0 |  | 0 |  |  | 0 |  | 0 | 0% | 0 | 0% | 0 | 0% | 0 | 0% |  | 0 | 0% | 0 | 0% | 0 | 0% | 0 | 0% | 0 | 0% | 0 | 0% | 0% | 0 | 0% | 0 | 0% | 0% | 0 | 0% | 0% | 0% | 0 | 0 |  | 0 |  | 1506.8 | 0
25 | 1 | [10 empty] | 0 |  | 0 |  | 0 |  |  | 0 |  | 0 |  | 0 |  | 0 |  | 0 |  | 0 | 0% |  | 0 |  | 0 | 0% | 0% |  |  |  |  | 0 | 0 |  |  | 1506.8
| 2 | [10 empty] | 0 |  | 0 |  | 0 |  |  | 0 |  | 0 |  | 0 |  | 0 |  | 0 |  | 0 | 0% |  | 0 |  | 0 | 0% | 0% |  |  |  |  | 0 | 0 |  |  | 1506.8
| 3 | [10 empty] | 0 |  | 0 |  | 0 |  |  | 0 |  | 0 |  | 0 |  | 0 |  | 0 |  | 0 | 0% |  | 0 |  | 0 | 0% | 0% |  |  |  |  | 0 | 0 |  |  | 1506.8
| Общо |  | 0 |  | 0 |  |  | 0 |  | 0 | 0% | 0 | 0% | 0 | 0% | 0 | 0% |  | 0 | 0% | 0 | 0% | 0 | 0% | 0 | 0% | 0 | 0% | 0 | 0% | 0% | 0 | 0% | 0 | 0% | 0% | 0 | 0% | 0% | 0% | 0 | 0 |  | 0 |  | 1506.8 | 0
26 | 1 | [10 empty] | 0 |  | 0 |  | 0 |  |  | 0 |  | 0 |  | 0 |  | 0 |  | 0 |  | 0 | 0% |  | 0 |  | 0 | 0% | 0% |  |  |  |  | 0 | 0 |  |  | 1506.8
| 2 | [10 empty] | 0 |  | 0 |  | 0 |  |  | 0 |  | 0 |  | 0 |  | 0 |  | 0 |  | 0 | 0% |  | 0 |  | 0 | 0% | 0% |  |  |  |  | 0 | 0 |  |  | 1506.8
| 3 | [10 empty] | 0 |  | 0 |  | 0 |  |  | 0 |  | 0 |  | 0 |  | 0 |  | 0 |  | 0 | 0% |  | 0 |  | 0 | 0% | 0% |  |  |  |  | 0 | 0 |  |  | 1506.8
| Общо |  | 0 |  | 0 |  |  | 0 |  | 0 | 0% | 0 | 0% | 0 | 0% | 0 | 0% |  | 0 | 0% | 0 | 0% | 0 | 0% | 0 | 0% | 0 | 0% | 0 | 0% | 0% | 0 | 0% | 0 | 0% | 0% | 0 | 0% | 0% | 0% | 0 | 0 |  | 0 |  | 1506.8 | 0
27 | 1 | [10 empty] | 0 |  | 0 |  | 0 |  |  | 0 |  | 0 |  | 0 |  | 0 |  | 0 |  | 0 | 0% |  | 0 |  | 0 | 0% | 0% |  |  |  |  | 0 | 0 |  |  | 1506.8
| 2 | [10 empty] | 0 |  | 0 |  | 0 |  |  | 0 |  | 0 |  | 0 |  | 0 |  | 0 |  | 0 | 0% |  | 0 |  | 0 | 0% | 0% |  |  |  |  | 0 | 0 |  |  | 1506.8
| 3 | [10 empty] | 0 |  | 0 |  | 0 |  |  | 0 |  | 0 |  | 0 |  | 0 |  | 0 |  | 0 | 0% |  | 0 |  | 0 | 0% | 0% |  |  |  |  | 0 | 0 |  |  | 1506.8
| Общо |  | 0 |  | 0 |  |  | 0 |  | 0 | 0% | 0 | 0% | 0 | 0% | 0 | 0% |  | 0 | 0% | 0 | 0% | 0 | 0% | 0 | 0% | 0 | 0% | 0 | 0% | 0% | 0 | 0% | 0 | 0% | 0% | 0 | 0% | 0% | 0% | 0 | 0 |  | 0 |  | 1506.8 | 0
28 | 1 | [10 empty] | 0 |  | 0 |  | 0 |  |  | 0 |  | 0 |  | 0 |  | 0 |  | 0 |  | 0 | 0% |  | 0 |  | 0 | 0% | 0% |  |  |  |  | 0 | 0 |  |  | 1506.8
| 2 | [10 empty] | 0 |  | 0 |  | 0 |  |  | 0 |  | 0 |  | 0 |  | 0 |  | 0 |  | 0 | 0% |  | 0 |  | 0 | 0% | 0% |  |  |  |  | 0 | 0 |  |  | 1506.8
| 3 | [10 empty] | 0 |  | 0 |  | 0 |  |  | 0 |  | 0 |  | 0 |  | 0 |  | 0 |  | 0 | 0% |  | 0 |  | 0 | 0% | 0% |  |  |  |  | 0 | 0 |  |  | 1506.8
| Общо |  | 0 |  | 0 |  |  | 0 |  | 0 | 0% | 0 | 0% | 0 | 0% | 0 | 0% |  | 0 | 0% | 0 | 0% | 0 | 0% | 0 | 0% | 0 | 0% | 0 | 0% | 0% | 0 | 0% | 0 | 0% | 0% | 0 | 0% | 0% | 0% | 0 | 0 |  | 0 |  | 1506.8 | 0
29 | 1 | [10 empty] | 0 |  | 0 |  | 0 |  |  | 0 |  | 0 |  | 0 |  | 0 |  | 0 |  | 0 | 0% |  | 0 |  | 0 | 0% | 0% |  |  |  |  | 0 | 0 |  |  | 1506.8
| 2 | [10 empty] | 0 |  | 0 |  | 0 |  |  | 0 |  | 0 |  | 0 |  | 0 |  | 0 |  | 0 | 0% |  | 0 |  | 0 | 0% | 0% |  |  |  |  | 0 | 0 |  |  | 1506.8
| 3 | [10 empty] | 0 |  | 0 |  | 0 |  |  | 0 |  | 0 |  | 0 |  | 0 |  | 0 |  | 0 | 0% |  | 0 |  | 0 | 0% | 0% |  |  |  |  | 0 | 0 |  |  | 1506.8
| Общо |  | 0 |  | 0 |  |  | 0 |  | 0 | 0% | 0 | 0% | 0 | 0% | 0 | 0% |  | 0 | 0% | 0 | 0% | 0 | 0% | 0 | 0% | 0 | 0% | 0 | 0% | 0% | 0 | 0% | 0 | 0% | 0% | 0 | 0% | 0% | 0% | 0 | 0 |  | 0 |  | 1506.8 | 0
30 | 1 | [10 empty] | 0 |  | 0 |  | 0 |  |  | 0 |  | 0 |  | 0 |  | 0 |  | 0 |  | 0 | 0% |  | 0 |  | 0 | 0% | 0% |  |  |  |  | 0 | 0 |  |  | 1506.8
| 2 | [10 empty] | 0 |  | 0 |  | 0 |  |  | 0 |  | 0 |  | 0 |  | 0 |  | 0 |  | 0 | 0% |  | 0 |  | 0 | 0% | 0% |  |  |  |  | 0 | 0 |  |  | 1506.8
| 3 | [10 empty] | 0 |  | 0 |  | 0 |  |  | 0 |  | 0 |  | 0 |  | 0 |  | 0 |  | 0 | 0% |  | 0 |  | 0 | 0% | 0% |  |  |  |  | 0 | 0 |  |  | 1506.8
| Общо |  | 0 |  | 0 |  |  | 0 |  | 0 | 0% | 0 | 0% | 0 | 0% | 0 | 0% |  | 0 | 0% | 0 | 0% | 0 | 0% | 0 | 0% | 0 | 0% | 0 | 0% | 0% | 0 | 0% | 0 | 0% | 0% | 0 | 0% | 0% | 0% | 0 | 0 |  | 0 |  | 1506.8 | 0
31 | 1 | [10 empty] | 0 |  | 0 |  | 0 |  |  | 0 |  | 0 |  | 0 |  | 0 |  | 0 |  | 0 | 0% |  | 0 |  | 0 | 0% | 0% |  |  |  |  | 0 | 0 |  |  | 1506.8
| 2 | [10 empty] | 0 |  | 0 |  | 0 |  |  | 0 |  | 0 |  | 0 |  | 0 |  | 0 |  | 0 | 0% |  | 0 |  | 0 | 0% | 0% |  |  |  |  | 0 | 0 |  |  | 1506.8
| 3 | [10 empty] | 0 |  | 0 |  | 0 |  |  | 0 |  | 0 |  | 0 |  | 0 |  | 0 |  | 0 | 0% |  | 0 |  | 0 | 0% | 0% |  |  |  |  | 0 | 0 |  |  | 1506.8
| Общо |  | 0 |  | 0 |  |  | 0 |  | 0 | 0% | 0 | 0% | 0 | 0% | 0 | 0% |  | 0 | 0% | 0 | 0% | 0 | 0% | 0 | 0% | 0 | 0% | 0 | 0% | 0% | 0 | 0% | 0 | 0% | 0% | 0 | 0% | 0% | 0% | 0 | 0 |  | 0 |  | 1506.8 | 0
| Общо, до деня |  | 0 |  | 0 |  |  | 0 |  | 0 | #DIV/0! | 0 | 0% | 0 | #DIV/0! | 0 | #DIV/0! |  | 0 | #DIV/0! | 0 | #DIV/0! | 0 | 0% | 0 | 0% | 0 | 0% | 0 | #DIV/0! | #DIV/0! | 0 | #DIV/0! | 0 | #DIV/0! | #DIV/0! | 0 | #DIV/0! | #DIV/0! | #DIV/0! | 0 | 0 |  | 0 |  |  | 0

## Декември
Дата | Смяна | Диспечер | Подадена руда от МГТЛ за денонощието | Състояние на склад №2 | Натрошена руда от Цех ССТ | Класа + 15,0мм. | Класа + 12,5мм. | Превозена руда до междинни бункери | Състояние на междинни бункери | Преработена руда в цех МФЦ | Влага на преработената руда | Суха преработена руда | Грано диорити |  | Дайки |  | Шисти | Показания на Гранулометър PSI500i руда, +0,20мм |  | Смилане класа + 0,20мм |  | Смилане класа -0,08мм |  | Плътност на пулпа |  | Съдържание на мед в рудите по Химия | Метал мед в рудите по Химия | Съдържание на мед в рудите по Куриер | Метал мед в рудите по Куриер | Коригирана съдържание на мед в рудите | Съдържание на мед в отпадъка по Куриер | Метал мед в отпадъка по Куриер | Съдържание на мед в медния к-т Куриер | Метал мед в концентрата по Куриер | Технологично извличане по Куриер | Товарно извличане | Добит меден концентрат | Влага на медния концентрат | Съдържание на мед в медния к-т | Съдържание на мед в медния к-т /химия-товарен/ | Метал мед в медния концентрат | Метал мед в медния концентрат /химия/ | Литрово тегло в сгъстителя | Меден концентра, автомобилна везна | Меден концентрат в склад | Меден концентрат в склад | Добит молибденов концентрат | Съдържание на Мо в молибденовия к-т | последни данни за съдържания в 8-ма пречистка |  | последни данни за съдържания във 2-ра пречистка
|  |  | тона | метра | тона | % | % | тона |  | тона | % | тона | % |  | % |  | % |  |  | % |  | % |  | % |  | % | % | % | % | % | % | тона | % | тона | % | % | тона | % | % |  | тона |  | кг/литър | тон | тон | тон | кг. | % | Мо % | Cu % | Мо % | Cu %
1506.8
1 | 1 | [10 empty] | 0 |  | 0 |  | 0 |  |  | 0 |  | 0 |  | 0 |  | 0 |  | 0 |  | 0 | 0% |  | 0 |  | 0 | 0% | 0% |  |  |  |  | 0 | 0 |  |  | 1506.8
| 2 | [10 empty] | 0 |  | 0 |  | 0 |  |  | 0 |  | 0 |  | 0 |  | 0 |  | 0 |  | 0 | 0% |  | 0 |  | 0 | 0% | 0% |  |  |  |  | 0 | 0 |  |  | 1506.8
| 3 | [10 empty] | 0 |  | 0 |  | 0 |  |  | 0 |  | 0 |  | 0 |  | 0 |  | 0 |  | 0 | 0% |  | 0 |  | 0 | 0% | 0% |  |  |  |  | 0 | 0 |  |  | 1506.8
| Общо |  | 0 |  | 0 |  |  | 0 |  | 0 | 0% | 0 | 0% | 0 | 0% | 0 | 0% |  | 0 | 0% | 0 | 0% | 0 | 0% | 0 | 0% | 0 | 0% | 0 | 0% | 0% | 0 | 0% | 0 | 0% | 0% | 0 | 0% | 0% | 0% | 0 | 0 |  | 0 |  | 1506.8 | 0
2 | 1 | [10 empty] | 0 |  | 0 |  | 0 |  |  | 0 |  | 0 |  | 0 |  | 0 |  | 0 |  | 0 | 0% |  | 0 |  | 0 | 0% | 0% |  |  |  |  | 0 | 0 |  |  | 1506.8
| 2 | [10 empty] | 0 |  | 0 |  | 0 |  |  | 0 |  | 0 |  | 0 |  | 0 |  | 0 |  | 0 | 0% |  | 0 |  | 0 | 0% | 0% |  |  |  |  | 0 | 0 |  |  | 1506.8
| 3 | [10 empty] | 0 |  | 0 |  | 0 |  |  | 0 |  | 0 |  | 0 |  | 0 |  | 0 |  | 0 | 0% |  | 0 |  | 0 | 0% | 0% |  |  |  |  | 0 | 0 |  |  | 1506.8
| Общо |  | 0 |  | 0 |  |  | 0 |  | 0 | 0% | 0 | 0% | 0 | 0% | 0 | 0% |  | 0 | 0% | 0 | 0% | 0 | 0% | 0 | 0% | 0 | 0% | 0 | 0% | 0% | 0 | 0% | 0 | 0% | 0% | 0 | 0% | 0% | 0% | 0 | 0 |  | 0 |  | 1506.8 | 0
3 | 1 | [10 empty] | 0 |  | 0 |  | 0 |  |  | 0 |  | 0 |  | 0 |  | 0 |  | 0 |  | 0 | 0% |  | 0 |  | 0 | 0% | 0% |  |  |  |  | 0 | 0 |  |  | 1506.8
| 2 | [10 empty] | 0 |  | 0 |  | 0 |  |  | 0 |  | 0 |  | 0 |  | 0 |  | 0 |  | 0 | 0% |  | 0 |  | 0 | 0% | 0% |  |  |  |  | 0 | 0 |  |  | 1506.8
| 3 | [10 empty] | 0 |  | 0 |  | 0 |  |  | 0 |  | 0 |  | 0 |  | 0 |  | 0 |  | 0 | 0% |  | 0 |  | 0 | 0% | 0% |  |  |  |  | 0 | 0 |  |  | 1506.8
| Общо |  | 0 |  | 0 |  |  | 0 |  | 0 | 0% | 0 | 0% | 0 | 0% | 0 | 0% |  | 0 | 0% | 0 | 0% | 0 | 0% | 0 | 0% | 0 | 0% | 0 | 0% | 0% | 0 | 0% | 0 | 0% | 0% | 0 | 0% | 0% | 0% | 0 | 0 |  | 0 |  | 1506.8 | 0
4 | 1 | [10 empty] | 0 |  | 0 |  | 0 |  |  | 0 |  | 0 |  | 0 |  | 0 |  | 0 |  | 0 | 0% |  | 0 |  | 0 | 0% | 0% |  |  |  |  | 0 | 0 |  |  | 1506.8
| 2 | [10 empty] | 0 |  | 0 |  | 0 |  |  | 0 |  | 0 |  | 0 |  | 0 |  | 0 |  | 0 | 0% |  | 0 |  | 0 | 0% | 0% |  |  |  |  | 0 | 0 |  |  | 1506.8
| 3 | [10 empty] | 0 |  | 0 |  | 0 |  |  | 0 |  | 0 |  | 0 |  | 0 |  | 0 |  | 0 | 0% |  | 0 |  | 0 | 0% | 0% |  |  |  |  | 0 | 0 |  |  | 1506.8
| Общо |  | 0 |  | 0 |  |  | 0 |  | 0 | 0% | 0 | 0% | 0 | 0% | 0 | 0% |  | 0 | 0% | 0 | 0% | 0 | 0% | 0 | 0% | 0 | 0% | 0 | 0% | 0% | 0 | 0% | 0 | 0% | 0% | 0 | 0% | 0% | 0% | 0 | 0 |  | 0 |  | 1506.8 | 0
5 | 1 | [10 empty] | 0 |  | 0 |  | 0 |  |  | 0 |  | 0 |  | 0 |  | 0 |  | 0 |  | 0 | 0% |  | 0 |  | 0 | 0% | 0% |  |  |  |  | 0 | 0 |  |  | 1506.8
| 2 | [10 empty] | 0 |  | 0 |  | 0 |  |  | 0 |  | 0 |  | 0 |  | 0 |  | 0 |  | 0 | 0% |  | 0 |  | 0 | 0% | 0% |  |  |  |  | 0 | 0 |  |  | 1506.8
| 3 | [10 empty] | 0 |  | 0 |  | 0 |  |  | 0 |  | 0 |  | 0 |  | 0 |  | 0 |  | 0 | 0% |  | 0 |  | 0 | 0% | 0% |  |  |  |  | 0 | 0 |  |  | 1506.8
| Общо |  | 0 |  | 0 |  |  | 0 |  | 0 | 0% | 0 | 0% | 0 | 0% | 0 | 0% |  | 0 | 0% | 0 | 0% | 0 | 0% | 0 | 0% | 0 | 0% | 0 | 0% | 0% | 0 | 0% | 0 | 0% | 0% | 0 | 0% | 0% | 0% | 0 | 0 |  | 0 |  | 1506.8 | 0
6 | 1 | [10 empty] | 0 |  | 0 |  | 0 |  |  | 0 |  | 0 |  | 0 |  | 0 |  | 0 |  | 0 | 0% |  | 0 |  | 0 | 0% | 0% |  |  |  |  | 0 | 0 |  |  | 1506.8
| 2 | [10 empty] | 0 |  | 0 |  | 0 |  |  | 0 |  | 0 |  | 0 |  | 0 |  | 0 |  | 0 | 0% |  | 0 |  | 0 | 0% | 0% |  |  |  |  | 0 | 0 |  |  | 1506.8
| 3 | [10 empty] | 0 |  | 0 |  | 0 |  |  | 0 |  | 0 |  | 0 |  | 0 |  | 0 |  | 0 | 0% |  | 0 |  | 0 | 0% | 0% |  |  |  |  | 0 | 0 |  |  | 1506.8
| Общо |  | 0 |  | 0 |  |  | 0 |  | 0 | 0% | 0 | 0% | 0 | 0% | 0 | 0% |  | 0 | 0% | 0 | 0% | 0 | 0% | 0 | 0% | 0 | 0% | 0 | 0% | 0% | 0 | 0% | 0 | 0% | 0% | 0 | 0% | 0% | 0% | 0 | 0 |  | 0 |  | 1506.8 | 0
7 | 1 | [10 empty] | 0 |  | 0 |  | 0 |  |  | 0 |  | 0 |  | 0 |  | 0 |  | 0 |  | 0 | 0% |  | 0 |  | 0 | 0% | 0% |  |  |  |  | 0 | 0 |  |  | 1506.8
| 2 | [10 empty] | 0 |  | 0 |  | 0 |  |  | 0 |  | 0 |  | 0 |  | 0 |  | 0 |  | 0 | 0% |  | 0 |  | 0 | 0% | 0% |  |  |  |  | 0 | 0 |  |  | 1506.8
| 3 | [10 empty] | 0 |  | 0 |  | 0 |  |  | 0 |  | 0 |  | 0 |  | 0 |  | 0 |  | 0 | 0% |  | 0 |  | 0 | 0% | 0% |  |  |  |  | 0 | 0 |  |  | 1506.8
| Общо |  | 0 |  | 0 |  |  | 0 |  | 0 | 0% | 0 | 0% | 0 | 0% | 0 | 0% |  | 0 | 0% | 0 | 0% | 0 | 0% | 0 | 0% | 0 | 0% | 0 | 0% | 0% | 0 | 0% | 0 | 0% | 0% | 0 | 0% | 0% | 0% | 0 | 0 |  | 0 |  | 1506.8 | 0
8 | 1 | [10 empty] | 0 |  | 0 |  | 0 |  |  | 0 |  | 0 |  | 0 |  | 0 |  | 0 |  | 0 | 0% |  | 0 |  | 0 | 0% | 0% |  |  |  |  | 0 | 0 |  |  | 1506.8
| 2 | [10 empty] | 0 |  | 0 |  | 0 |  |  | 0 |  | 0 |  | 0 |  | 0 |  | 0 |  | 0 | 0% |  | 0 |  | 0 | 0% | 0% |  |  |  |  | 0 | 0 |  |  | 1506.8
| 3 | [10 empty] | 0 |  | 0 |  | 0 |  |  | 0 |  | 0 |  | 0 |  | 0 |  | 0 |  | 0 | 0% |  | 0 |  | 0 | 0% | 0% |  |  |  |  | 0 | 0 |  |  | 1506.8
| Общо |  | 0 |  | 0 |  |  | 0 |  | 0 | 0% | 0 | 0% | 0 | 0% | 0 | 0% |  | 0 | 0% | 0 | 0% | 0 | 0% | 0 | 0% | 0 | 0% | 0 | 0% | 0% | 0 | 0% | 0 | 0% | 0% | 0 | 0% | 0% | 0% | 0 | 0 |  | 0 |  | 1506.8 | 0
9 | 1 | [10 empty] | 0 |  | 0 |  | 0 |  |  | 0 |  | 0 |  | 0 |  | 0 |  | 0 |  | 0 | 0% |  | 0 |  | 0 | 0% | 0% |  |  |  |  | 0 | 0 |  |  | 1506.8
| 2 | [10 empty] | 0 |  | 0 |  | 0 |  |  | 0 |  | 0 |  | 0 |  | 0 |  | 0 |  | 0 | 0% |  | 0 |  | 0 | 0% | 0% |  |  |  |  | 0 | 0 |  |  | 1506.8
| 3 | [10 empty] | 0 |  | 0 |  | 0 |  |  | 0 |  | 0 |  | 0 |  | 0 |  | 0 |  | 0 | 0% |  | 0 |  | 0 | 0% | 0% |  |  |  |  | 0 | 0 |  |  | 1506.8
| Общо |  | 0 |  | 0 |  |  | 0 |  | 0 | 0% | 0 | 0% | 0 | 0% | 0 | 0% |  | 0 | 0% | 0 | 0% | 0 | 0% | 0 | 0% | 0 | 0% | 0 | 0% | 0% | 0 | 0% | 0 | 0% | 0% | 0 | 0% | 0% | 0% | 0 | 0 |  | 0 |  | 1506.8 | 0
10 | 1 | [10 empty] | 0 |  | 0 |  | 0 |  |  | 0 |  | 0 |  | 0 |  | 0 |  | 0 |  | 0 | 0% |  | 0 |  | 0 | 0% | 0% |  |  |  |  | 0 | 0 |  |  | 1506.8
| 2 | [10 empty] | 0 |  | 0 |  | 0 |  |  | 0 |  | 0 |  | 0 |  | 0 |  | 0 |  | 0 | 0% |  | 0 |  | 0 | 0% | 0% |  |  |  |  | 0 | 0 |  |  | 1506.8
| 3 | [10 empty] | 0 |  | 0 |  | 0 |  |  | 0 |  | 0 |  | 0 |  | 0 |  | 0 |  | 0 | 0% |  | 0 |  | 0 | 0% | 0% |  |  |  |  | 0 | 0 |  |  | 1506.8
| Общо |  | 0 |  | 0 |  |  | 0 |  | 0 | 0% | 0 | 0% | 0 | 0% | 0 | 0% |  | 0 | 0% | 0 | 0% | 0 | 0% | 0 | 0% | 0 | 0% | 0 | 0% | 0% | 0 | 0% | 0 | 0% | 0% | 0 | 0% | 0% | 0% | 0 | 0 |  | 0 |  | 1506.8 | 0
11 | 1 | [10 empty] | 0 |  | 0 |  | 0 |  |  | 0 |  | 0 |  | 0 |  | 0 |  | 0 |  | 0 | 0% |  | 0 |  | 0 | 0% | 0% |  |  |  |  | 0 | 0 |  |  | 1506.8
| 2 | [10 empty] | 0 |  | 0 |  | 0 |  |  | 0 |  | 0 |  | 0 |  | 0 |  | 0 |  | 0 | 0% |  | 0 |  | 0 | 0% | 0% |  |  |  |  | 0 | 0 |  |  | 1506.8
| 3 | [10 empty] | 0 |  | 0 |  | 0 |  |  | 0 |  | 0 |  | 0 |  | 0 |  | 0 |  | 0 | 0% |  | 0 |  | 0 | 0% | 0% |  |  |  |  | 0 | 0 |  |  | 1506.8
| Общо |  | 0 |  | 0 |  |  | 0 |  | 0 | 0% | 0 | 0% | 0 | 0% | 0 | 0% |  | 0 | 0% | 0 | 0% | 0 | 0% | 0 | 0% | 0 | 0% | 0 | 0% | 0% | 0 | 0% | 0 | 0% | 0% | 0 | 0% | 0% | 0% | 0 | 0 |  | 0 |  | 1506.8 | 0
12 | 1 | [10 empty] | 0 |  | 0 |  | 0 |  |  | 0 |  | 0 |  | 0 |  | 0 |  | 0 |  | 0 | 0% |  | 0 |  | 0 | 0% | 0% |  |  |  |  | 0 | 0 |  |  | 1506.8
| 2 | [10 empty] | 0 |  | 0 |  | 0 |  |  | 0 |  | 0 |  | 0 |  | 0 |  | 0 |  | 0 | 0% |  | 0 |  | 0 | 0% | 0% |  |  |  |  | 0 | 0 |  |  | 1506.8
| 3 | [10 empty] | 0 |  | 0 |  | 0 |  |  | 0 |  | 0 |  | 0 |  | 0 |  | 0 |  | 0 | 0% |  | 0 |  | 0 | 0% | 0% |  |  |  |  | 0 | 0 |  |  | 1506.8
| Общо |  | 0 |  | 0 |  |  | 0 |  | 0 | 0% | 0 | 0% | 0 | 0% | 0 | 0% |  | 0 | 0% | 0 | 0% | 0 | 0% | 0 | 0% | 0 | 0% | 0 | 0% | 0% | 0 | 0% | 0 | 0% | 0% | 0 | 0% | 0% | 0% | 0 | 0 |  | 0 |  | 1506.8 | 0
13 | 1 | [10 empty] | 0 |  | 0 |  | 0 |  |  | 0 |  | 0 |  | 0 |  | 0 |  | 0 |  | 0 | 0% |  | 0 |  | 0 | 0% | 0% |  |  |  |  | 0 | 0 |  |  | 1506.8
| 2 | [10 empty] | 0 |  | 0 |  | 0 |  |  | 0 |  | 0 |  | 0 |  | 0 |  | 0 |  | 0 | 0% |  | 0 |  | 0 | 0% | 0% |  |  |  |  | 0 | 0 |  |  | 1506.8
| 3 | [10 empty] | 0 |  | 0 |  | 0 |  |  | 0 |  | 0 |  | 0 |  | 0 |  | 0 |  | 0 | 0% |  | 0 |  | 0 | 0% | 0% |  |  |  |  | 0 | 0 |  |  | 1506.8
| Общо |  | 0 |  | 0 |  |  | 0 |  | 0 | 0% | 0 | 0% | 0 | 0% | 0 | 0% |  | 0 | 0% | 0 | 0% | 0 | 0% | 0 | 0% | 0 | 0% | 0 | 0% | 0% | 0 | 0% | 0 | 0% | 0% | 0 | 0% | 0% | 0% | 0 | 0 |  | 0 |  | 1506.8 | 0
14 | 1 | [10 empty] | 0 |  | 0 |  | 0 |  |  | 0 |  | 0 |  | 0 |  | 0 |  | 0 |  | 0 | 0% |  | 0 |  | 0 | 0% | 0% |  |  |  |  | 0 | 0 |  |  | 1506.8
| 2 | [10 empty] | 0 |  | 0 |  | 0 |  |  | 0 |  | 0 |  | 0 |  | 0 |  | 0 |  | 0 | 0% |  | 0 |  | 0 | 0% | 0% |  |  |  |  | 0 | 0 |  |  | 1506.8
| 3 | [10 empty] | 0 |  | 0 |  | 0 |  |  | 0 |  | 0 |  | 0 |  | 0 |  | 0 |  | 0 | 0% |  | 0 |  | 0 | 0% | 0% |  |  |  |  | 0 | 0 |  |  | 1506.8
| Общо |  | 0 |  | 0 |  |  | 0 |  | 0 | 0% | 0 | 0% | 0 | 0% | 0 | 0% |  | 0 | 0% | 0 | 0% | 0 | 0% | 0 | 0% | 0 | 0% | 0 | 0% | 0% | 0 | 0% | 0 | 0% | 0% | 0 | 0% | 0% | 0% | 0 | 0 |  | 0 |  | 1506.8 | 0
15 | 1 | [10 empty] | 0 |  | 0 |  | 0 |  |  | 0 |  | 0 |  | 0 |  | 0 |  | 0 |  | 0 | 0% |  | 0 |  | 0 | 0% | 0% |  |  |  |  | 0 | 0 |  |  | 1506.8
| 2 | [10 empty] | 0 |  | 0 |  | 0 |  |  | 0 |  | 0 |  | 0 |  | 0 |  | 0 |  | 0 | 0% |  | 0 |  | 0 | 0% | 0% |  |  |  |  | 0 | 0 |  |  | 1506.8
| 3 | [10 empty] | 0 |  | 0 |  | 0 |  |  | 0 |  | 0 |  | 0 |  | 0 |  | 0 |  | 0 | 0% |  | 0 |  | 0 | 0% | 0% |  |  |  |  | 0 | 0 |  |  | 1506.8
| Общо |  | 0 |  | 0 |  |  | 0 |  | 0 | 0% | 0 | 0% | 0 | 0% | 0 | 0% |  | 0 | 0% | 0 | 0% | 0 | 0% | 0 | 0% | 0 | 0% | 0 | 0% | 0% | 0 | 0% | 0 | 0% | 0% | 0 | 0% | 0% | 0% | 0 | 0 |  | 0 |  | 1506.8 | 0
16 | 1 | [10 empty] | 0 |  | 0 |  | 0 |  |  | 0 |  | 0 |  | 0 |  | 0 |  | 0 |  | 0 | 0% |  | 0 |  | 0 | 0% | 0% |  |  |  |  | 0 | 0 |  |  | 1506.8
| 2 | [10 empty] | 0 |  | 0 |  | 0 |  |  | 0 |  | 0 |  | 0 |  | 0 |  | 0 |  | 0 | 0% |  | 0 |  | 0 | 0% | 0% |  |  |  |  | 0 | 0 |  |  | 1506.8
| 3 | [10 empty] | 0 |  | 0 |  | 0 |  |  | 0 |  | 0 |  | 0 |  | 0 |  | 0 |  | 0 | 0% |  | 0 |  | 0 | 0% | 0% |  |  |  |  | 0 | 0 |  |  | 1506.8
| Общо |  | 0 |  | 0 |  |  | 0 |  | 0 | 0% | 0 | 0% | 0 | 0% | 0 | 0% |  | 0 | 0% | 0 | 0% | 0 | 0% | 0 | 0% | 0 | 0% | 0 | 0% | 0% | 0 | 0% | 0 | 0% | 0% | 0 | 0% | 0% | 0% | 0 | 0 |  | 0 |  | 1506.8 | 0
17 | 1 | [10 empty] | 0 |  | 0 |  | 0 |  |  | 0 |  | 0 |  | 0 |  | 0 |  | 0 |  | 0 | 0% |  | 0 |  | 0 | 0% | 0% |  |  |  |  | 0 | 0 |  |  | 1506.8
| 2 | [10 empty] | 0 |  | 0 |  | 0 |  |  | 0 |  | 0 |  | 0 |  | 0 |  | 0 |  | 0 | 0% |  | 0 |  | 0 | 0% | 0% |  |  |  |  | 0 | 0 |  |  | 1506.8
| 3 | [10 empty] | 0 |  | 0 |  | 0 |  |  | 0 |  | 0 |  | 0 |  | 0 |  | 0 |  | 0 | 0% |  | 0 |  | 0 | 0% | 0% |  |  |  |  | 0 | 0 |  |  | 1506.8
| Общо |  | 0 |  | 0 |  |  | 0 |  | 0 | 0% | 0 | 0% | 0 | 0% | 0 | 0% |  | 0 | 0% | 0 | 0% | 0 | 0% | 0 | 0% | 0 | 0% | 0 | 0% | 0% | 0 | 0% | 0 | 0% | 0% | 0 | 0% | 0% | 0% | 0 | 0 |  | 0 |  | 1506.8 | 0
18 | 1 | [10 empty] | 0 |  | 0 |  | 0 |  |  | 0 |  | 0 |  | 0 |  | 0 |  | 0 |  | 0 | 0% |  | 0 |  | 0 | 0% | 0% |  |  |  |  | 0 | 0 |  |  | 1506.8
| 2 | [10 empty] | 0 |  | 0 |  | 0 |  |  | 0 |  | 0 |  | 0 |  | 0 |  | 0 |  | 0 | 0% |  | 0 |  | 0 | 0% | 0% |  |  |  |  | 0 | 0 |  |  | 1506.8
| 3 | [10 empty] | 0 |  | 0 |  | 0 |  |  | 0 |  | 0 |  | 0 |  | 0 |  | 0 |  | 0 | 0% |  | 0 |  | 0 | 0% | 0% |  |  |  |  | 0 | 0 |  |  | 1506.8
| Общо |  | 0 |  | 0 |  |  | 0 |  | 0 | 0% | 0 | 0% | 0 | 0% | 0 | 0% |  | 0 | 0% | 0 | 0% | 0 | 0% | 0 | 0% | 0 | 0% | 0 | 0% | 0% | 0 | 0% | 0 | 0% | 0% | 0 | 0% | 0% | 0% | 0 | 0 |  | 0 |  | 1506.8 | 0
19 | 1 | [10 empty] | 0 |  | 0 |  | 0 |  |  | 0 |  | 0 |  | 0 |  | 0 |  | 0 |  | 0 | 0% |  | 0 |  | 0 | 0% | 0% |  |  |  |  | 0 | 0 |  |  | 1506.8
| 2 | [10 empty] | 0 |  | 0 |  | 0 |  |  | 0 |  | 0 |  | 0 |  | 0 |  | 0 |  | 0 | 0% |  | 0 |  | 0 | 0% | 0% |  |  |  |  | 0 | 0 |  |  | 1506.8
| 3 | [10 empty] | 0 |  | 0 |  | 0 |  |  | 0 |  | 0 |  | 0 |  | 0 |  | 0 |  | 0 | 0% |  | 0 |  | 0 | 0% | 0% |  |  |  |  | 0 | 0 |  |  | 1506.8
| Общо |  | 0 |  | 0 |  |  | 0 |  | 0 | 0% | 0 | 0% | 0 | 0% | 0 | 0% |  | 0 | 0% | 0 | 0% | 0 | 0% | 0 | 0% | 0 | 0% | 0 | 0% | 0% | 0 | 0% | 0 | 0% | 0% | 0 | 0% | 0% | 0% | 0 | 0 |  | 0 |  | 1506.8 | 0
20 | 1 | [10 empty] | 0 |  | 0 |  | 0 |  |  | 0 |  | 0 |  | 0 |  | 0 |  | 0 |  | 0 | 0% |  | 0 |  | 0 | 0% | 0% |  |  |  |  | 0 | 0 |  |  | 1506.8
| 2 | [10 empty] | 0 |  | 0 |  | 0 |  |  | 0 |  | 0 |  | 0 |  | 0 |  | 0 |  | 0 | 0% |  | 0 |  | 0 | 0% | 0% |  |  |  |  | 0 | 0 |  |  | 1506.8
| 3 | [10 empty] | 0 |  | 0 |  | 0 |  |  | 0 |  | 0 |  | 0 |  | 0 |  | 0 |  | 0 | 0% |  | 0 |  | 0 | 0% | 0% |  |  |  |  | 0 | 0 |  |  | 1506.8
| Общо |  | 0 |  | 0 |  |  | 0 |  | 0 | 0% | 0 | 0% | 0 | 0% | 0 | 0% |  | 0 | 0% | 0 | 0% | 0 | 0% | 0 | 0% | 0 | 0% | 0 | 0% | 0% | 0 | 0% | 0 | 0% | 0% | 0 | 0% | 0% | 0% | 0 | 0 |  | 0 |  | 1506.8 | 0
21 | 1 | [10 empty] | 0 |  | 0 |  | 0 |  |  | 0 |  | 0 |  | 0 |  | 0 |  | 0 |  | 0 | 0% |  | 0 |  | 0 | 0% | 0% |  |  |  |  | 0 | 0 |  |  | 1506.8
| 2 | [10 empty] | 0 |  | 0 |  | 0 |  |  | 0 |  | 0 |  | 0 |  | 0 |  | 0 |  | 0 | 0% |  | 0 |  | 0 | 0% | 0% |  |  |  |  | 0 | 0 |  |  | 1506.8
| 3 | [10 empty] | 0 |  | 0 |  | 0 |  |  | 0 |  | 0 |  | 0 |  | 0 |  | 0 |  | 0 | 0% |  | 0 |  | 0 | 0% | 0% |  |  |  |  | 0 | 0 |  |  | 1506.8
| Общо |  | 0 |  | 0 |  |  | 0 |  | 0 | 0% | 0 | 0% | 0 | 0% | 0 | 0% |  | 0 | 0% | 0 | 0% | 0 | 0% | 0 | 0% | 0 | 0% | 0 | 0% | 0% | 0 | 0% | 0 | 0% | 0% | 0 | 0% | 0% | 0% | 0 | 0 |  | 0 |  | 1506.8 | 0
22 | 1 | [10 empty] | 0 |  | 0 |  | 0 |  |  | 0 |  | 0 |  | 0 |  | 0 |  | 0 |  | 0 | 0% |  | 0 |  | 0 | 0% | 0% |  |  |  |  | 0 | 0 |  |  | 1506.8
| 2 | [10 empty] | 0 |  | 0 |  | 0 |  |  | 0 |  | 0 |  | 0 |  | 0 |  | 0 |  | 0 | 0% |  | 0 |  | 0 | 0% | 0% |  |  |  |  | 0 | 0 |  |  | 1506.8
| 3 | [10 empty] | 0 |  | 0 |  | 0 |  |  | 0 |  | 0 |  | 0 |  | 0 |  | 0 |  | 0 | 0% |  | 0 |  | 0 | 0% | 0% |  |  |  |  | 0 | 0 |  |  | 1506.8
| Общо |  | 0 |  | 0 |  |  | 0 |  | 0 | 0% | 0 | 0% | 0 | 0% | 0 | 0% |  | 0 | 0% | 0 | 0% | 0 | 0% | 0 | 0% | 0 | 0% | 0 | 0% | 0% | 0 | 0% | 0 | 0% | 0% | 0 | 0% | 0% | 0% | 0 | 0 |  | 0 |  | 1506.8 | 0
23 | 1 | [10 empty] | 0 |  | 0 |  | 0 |  |  | 0 |  | 0 |  | 0 |  | 0 |  | 0 |  | 0 | 0% |  | 0 |  | 0 | 0% | 0% |  |  |  |  | 0 | 0 |  |  | 1506.8
| 2 | [10 empty] | 0 |  | 0 |  | 0 |  |  | 0 |  | 0 |  | 0 |  | 0 |  | 0 |  | 0 | 0% |  | 0 |  | 0 | 0% | 0% |  |  |  |  | 0 | 0 |  |  | 1506.8
| 3 | [10 empty] | 0 |  | 0 |  | 0 |  |  | 0 |  | 0 |  | 0 |  | 0 |  | 0 |  | 0 | 0% |  | 0 |  | 0 | 0% | 0% |  |  |  |  | 0 | 0 |  |  | 1506.8
| Общо |  | 0 |  | 0 |  |  | 0 |  | 0 | 0% | 0 | 0% | 0 | 0% | 0 | 0% |  | 0 | 0% | 0 | 0% | 0 | 0% | 0 | 0% | 0 | 0% | 0 | 0% | 0% | 0 | 0% | 0 | 0% | 0% | 0 | 0% | 0% | 0% | 0 | 0 |  | 0 |  | 1506.8 | 0
24 | 1 | [10 empty] | 0 |  | 0 |  | 0 |  |  | 0 |  | 0 |  | 0 |  | 0 |  | 0 |  | 0 | 0% |  | 0 |  | 0 | 0% | 0% |  |  |  |  | 0 | 0 |  |  | 1506.8
| 2 | [10 empty] | 0 |  | 0 |  | 0 |  |  | 0 |  | 0 |  | 0 |  | 0 |  | 0 |  | 0 | 0% |  | 0 |  | 0 | 0% | 0% |  |  |  |  | 0 | 0 |  |  | 1506.8
| 3 | [10 empty] | 0 |  | 0 |  | 0 |  |  | 0 |  | 0 |  | 0 |  | 0 |  | 0 |  | 0 | 0% |  | 0 |  | 0 | 0% | 0% |  |  |  |  | 0 | 0 |  |  | 1506.8
| Общо |  | 0 |  | 0 |  |  | 0 |  | 0 | 0% | 0 | 0% | 0 | 0% | 0 | 0% |  | 0 | 0% | 0 | 0% | 0 | 0% | 0 | 0% | 0 | 0% | 0 | 0% | 0% | 0 | 0% | 0 | 0% | 0% | 0 | 0% | 0% | 0% | 0 | 0 |  | 0 |  | 1506.8 | 0
25 | 1 | [10 empty] | 0 |  | 0 |  | 0 |  |  | 0 |  | 0 |  | 0 |  | 0 |  | 0 |  | 0 | 0% |  | 0 |  | 0 | 0% | 0% |  |  |  |  | 0 | 0 |  |  | 1506.8
| 2 | [10 empty] | 0 |  | 0 |  | 0 |  |  | 0 |  | 0 |  | 0 |  | 0 |  | 0 |  | 0 | 0% |  | 0 |  | 0 | 0% | 0% |  |  |  |  | 0 | 0 |  |  | 1506.8
| 3 | [10 empty] | 0 |  | 0 |  | 0 |  |  | 0 |  | 0 |  | 0 |  | 0 |  | 0 |  | 0 | 0% |  | 0 |  | 0 | 0% | 0% |  |  |  |  | 0 | 0 |  |  | 1506.8
| Общо |  | 0 |  | 0 |  |  | 0 |  | 0 | 0% | 0 | 0% | 0 | 0% | 0 | 0% |  | 0 | 0% | 0 | 0% | 0 | 0% | 0 | 0% | 0 | 0% | 0 | 0% | 0% | 0 | 0% | 0 | 0% | 0% | 0 | 0% | 0% | 0% | 0 | 0 |  | 0 |  | 1506.8 | 0
26 | 1 | [10 empty] | 0 |  | 0 |  | 0 |  |  | 0 |  | 0 |  | 0 |  | 0 |  | 0 |  | 0 | 0% |  | 0 |  | 0 | 0% | 0% |  |  |  |  | 0 | 0 |  |  | 1506.8
| 2 | [10 empty] | 0 |  | 0 |  | 0 |  |  | 0 |  | 0 |  | 0 |  | 0 |  | 0 |  | 0 | 0% |  | 0 |  | 0 | 0% | 0% |  |  |  |  | 0 | 0 |  |  | 1506.8
| 3 | [10 empty] | 0 |  | 0 |  | 0 |  |  | 0 |  | 0 |  | 0 |  | 0 |  | 0 |  | 0 | 0% |  | 0 |  | 0 | 0% | 0% |  |  |  |  | 0 | 0 |  |  | 1506.8
| Общо |  | 0 |  | 0 |  |  | 0 |  | 0 | 0% | 0 | 0% | 0 | 0% | 0 | 0% |  | 0 | 0% | 0 | 0% | 0 | 0% | 0 | 0% | 0 | 0% | 0 | 0% | 0% | 0 | 0% | 0 | 0% | 0% | 0 | 0% | 0% | 0% | 0 | 0 |  | 0 |  | 1506.8 | 0
27 | 1 | [10 empty] | 0 |  | 0 |  | 0 |  |  | 0 |  | 0 |  | 0 |  | 0 |  | 0 |  | 0 | 0% |  | 0 |  | 0 | 0% | 0% |  |  |  |  | 0 | 0 |  |  | 1506.8
| 2 | [10 empty] | 0 |  | 0 |  | 0 |  |  | 0 |  | 0 |  | 0 |  | 0 |  | 0 |  | 0 | 0% |  | 0 |  | 0 | 0% | 0% |  |  |  |  | 0 | 0 |  |  | 1506.8
| 3 | [10 empty] | 0 |  | 0 |  | 0 |  |  | 0 |  | 0 |  | 0 |  | 0 |  | 0 |  | 0 | 0% |  | 0 |  | 0 | 0% | 0% |  |  |  |  | 0 | 0 |  |  | 1506.8
| Общо |  | 0 |  | 0 |  |  | 0 |  | 0 | 0% | 0 | 0% | 0 | 0% | 0 | 0% |  | 0 | 0% | 0 | 0% | 0 | 0% | 0 | 0% | 0 | 0% | 0 | 0% | 0% | 0 | 0% | 0 | 0% | 0% | 0 | 0% | 0% | 0% | 0 | 0 |  | 0 |  | 1506.8 | 0
28 | 1 | [10 empty] | 0 |  | 0 |  | 0 |  |  | 0 |  | 0 |  | 0 |  | 0 |  | 0 |  | 0 | 0% |  | 0 |  | 0 | 0% | 0% |  |  |  |  | 0 | 0 |  |  | 1506.8
| 2 | [10 empty] | 0 |  | 0 |  | 0 |  |  | 0 |  | 0 |  | 0 |  | 0 |  | 0 |  | 0 | 0% |  | 0 |  | 0 | 0% | 0% |  |  |  |  | 0 | 0 |  |  | 1506.8
| 3 | [10 empty] | 0 |  | 0 |  | 0 |  |  | 0 |  | 0 |  | 0 |  | 0 |  | 0 |  | 0 | 0% |  | 0 |  | 0 | 0% | 0% |  |  |  |  | 0 | 0 |  |  | 1506.8
| Общо |  | 0 |  | 0 |  |  | 0 |  | 0 | 0% | 0 | 0% | 0 | 0% | 0 | 0% |  | 0 | 0% | 0 | 0% | 0 | 0% | 0 | 0% | 0 | 0% | 0 | 0% | 0% | 0 | 0% | 0 | 0% | 0% | 0 | 0% | 0% | 0% | 0 | 0 |  | 0 |  | 1506.8 | 0
29 | 1 | [10 empty] | 0 |  | 0 |  | 0 |  |  | 0 |  | 0 |  | 0 |  | 0 |  | 0 |  | 0 | 0% |  | 0 |  | 0 | 0% | 0% |  |  |  |  | 0 | 0 |  |  | 1506.8
| 2 | [10 empty] | 0 |  | 0 |  | 0 |  |  | 0 |  | 0 |  | 0 |  | 0 |  | 0 |  | 0 | 0% |  | 0 |  | 0 | 0% | 0% |  |  |  |  | 0 | 0 |  |  | 1506.8
| 3 | [10 empty] | 0 |  | 0 |  | 0 |  |  | 0 |  | 0 |  | 0 |  | 0 |  | 0 |  | 0 | 0% |  | 0 |  | 0 | 0% | 0% |  |  |  |  | 0 | 0 |  |  | 1506.8
| Общо |  | 0 |  | 0 |  |  | 0 |  | 0 | 0% | 0 | 0% | 0 | 0% | 0 | 0% |  | 0 | 0% | 0 | 0% | 0 | 0% | 0 | 0% | 0 | 0% | 0 | 0% | 0% | 0 | 0% | 0 | 0% | 0% | 0 | 0% | 0% | 0% | 0 | 0 |  | 0 |  | 1506.8 | 0
30 | 1 | [10 empty] | 0 |  | 0 |  | 0 |  |  | 0 |  | 0 |  | 0 |  | 0 |  | 0 |  | 0 | 0% |  | 0 |  | 0 | 0% | 0% |  |  |  |  | 0 | 0 |  |  | 1506.8
| 2 | [10 empty] | 0 |  | 0 |  | 0 |  |  | 0 |  | 0 |  | 0 |  | 0 |  | 0 |  | 0 | 0% |  | 0 |  | 0 | 0% | 0% |  |  |  |  | 0 | 0 |  |  | 1506.8
| 3 | [10 empty] | 0 |  | 0 |  | 0 |  |  | 0 |  | 0 |  | 0 |  | 0 |  | 0 |  | 0 | 0% |  | 0 |  | 0 | 0% | 0% |  |  |  |  | 0 | 0 |  |  | 1506.8
| Общо |  | 0 |  | 0 |  |  | 0 |  | 0 | 0% | 0 | 0% | 0 | 0% | 0 | 0% |  | 0 | 0% | 0 | 0% | 0 | 0% | 0 | 0% | 0 | 0% | 0 | 0% | 0% | 0 | 0% | 0 | 0% | 0% | 0 | 0% | 0% | 0% | 0 | 0 |  | 0 |  | 1506.8 | 0
31 | 1 | [10 empty] | 0 |  | 0 |  | 0 |  |  | 0 |  | 0 |  | 0 |  | 0 |  | 0 |  | 0 | 0% |  | 0 |  | 0 | 0% | 0% |  |  |  |  | 0 | 0 |  |  | 1506.8
| 2 | [10 empty] | 0 |  | 0 |  | 0 |  |  | 0 |  | 0 |  | 0 |  | 0 |  | 0 |  | 0 | 0% |  | 0 |  | 0 | 0% | 0% |  |  |  |  | 0 | 0 |  |  | 1506.8
| 3 | [10 empty] | 0 |  | 0 |  | 0 |  |  | 0 |  | 0 |  | 0 |  | 0 |  | 0 |  | 0 | 0% |  | 0 |  | 0 | 0% | 0% |  |  |  |  | 0 | 0 |  |  | 1506.8
| Общо |  | 0 |  | 0 |  |  | 0 |  | 0 | 0% | 0 | 0% | 0 | 0% | 0 | 0% |  | 0 | 0% | 0 | 0% | 0 | 0% | 0 | 0% | 0 | 0% | 0 | 0% | 0% | 0 | 0% | 0 | 0% | 0% | 0 | 0% | 0% | 0% | 0 | 0 |  | 0 |  | 1506.8 | 0
| Общо, до деня |  | 0 |  | 0 |  |  | 0 |  | 0 | #DIV/0! | 0 | 0% | 0 | #DIV/0! | 0 | #DIV/0! |  | 0 | #DIV/0! | 0 | #DIV/0! | 0 | 0% | 0 | 0% | 0 | 0% | 0 | #DIV/0! | #DIV/0! | 0 | #DIV/0! | 0 | #DIV/0! | #DIV/0! | 0 | #DIV/0! | #DIV/0! | #DIV/0! | 0 | 0 |  | 0 |  |  | 0