## Януари
Дата | Смяна | Диспечер | Подадена руда от МГТЛ за денонощието | Състояние на склад №2 | Натрошена руда от Цех ССТ | Класа + 15,0мм. | Класа + 12,5мм. | Превозена руда до междинни бункери | Състояние на междинни бункери | Преработена руда в цех МФЦ | Влага на преработената руда | Суха преработена руда | Грано диорити |  | Дайки |  | Шисти | Показания на Гранулометър PSI500i руда, +0,20мм |  | Смилане класа + 0,20мм |  | Смилане класа -0,08мм |  | Плътност на пулпа |  | Съдържание на мед в рудите по Куриер | Метал мед в рудите по Куриер | Коригирана съдържание на мед в рудите | Съдържание на мед в отпадъка по Куриер | Метал мед в отпадъка по Куриер | Съдържание на мед в медния к-т Куриер | Метал мед в концентрата по Куриер | Технологично извличане по Куриер | Товарно извличане | Добит меден концентрат | Влага на медния концентрат | Съдържание на мед в медния к-т | Съдържание на мед в медния к-т /химия-товарен/ | Метал мед в медния концентрат | Метал мед в медния концентрат /химия/ | Литрово тегло в сгъстителя | Меден концентра, автомобилна везна | Меден концентрат в склад | Меден концентрат в склад | Добит молибденов концентрат | Съдържание на Мо в молибденовия к-т | последни данни за съдържания в 8-ма пречистка |  | последни данни за съдържания във 2-ра пречистка
|  |  | тона | метра | тона | % | % | тона | метра | тона | % | тона | % |  | % |  | % | % |  | % |  | % |  | % |  | % | % | % | % | тона | % | тона | % | % | тона | % | % | % | тона | тона | кг/литър | тон | тон | тон | кг. | % | Мо % | Cu % | Мо % | Cu %
2437.98
1 | 1 | Николинка Мутафова | 18069 | 1 | 17176 | 0.5 | 3.2 | 18158 | 6.9 | 16698 | 8.9% | 15212 | 24.1% | 3666.092 | 56.3% | 8564.356 | 19.6% |  | 2981.552 | 26.9% | 4092.028 | 49.3% | 7499.516 | 40% | 6084.8 | 0.292% | 44.41904 | 0.3039% | 0.039% | 5.93268 | 21.7% | 44.229374 | 86.8% | 87.34% | 223 | 8.6% | 19.77% | 20.93% | 40.2956094 | 42.6599446 | 1.6 |  | 2660.98
| 2 | Георги Томов | 16071 | 5 | 17399 | 0.3 | 3.2 | 17697 | 6.6 | 16652 | 9.5% | 15070 | 51.3% | 7730.91 | 33.4% | 5033.38 | 15.3% |  | 2305.71 | 26.7% | 4023.69 | 48.7% | 7339.09 | 40% | 6028 | 0.295% | 44.4565 | 0.3154% | 0.051% | 7.6857 | 19.31% | 41.2129468 | 82.93% | 84.06% | 233 | 8.4% | 18.67% | 20.34% | 39.8470076 | 43.4112552 | 1.6 |  | 2893.98
| 3 | Мария Лачева | 22300 | 1 | 17226 | 0.6 | 3.3 | 18054 | 6.4 | 16599 | 8.6% | 15171 | 40.3% | 6113.913 | 46.2% | 7009.002 | 13.5% |  | 2048.085 | 25.9% | 3929.289 | 50.4% | 7646.184 | 40% | 6068.4 | 0.3% | 45.513 | 0.3089% | 0.056% | 8.49576 | 17.72% | 41.8060872 | 81.59% | 82.15% | 257 | 8.2% | 16.26% | 16.71% | 38.3615676 | 39.4232346 | 1.7 |  | 3150.98
| Общо |  | 56440 |  | 51801 |  |  | 53909 |  | 49949 | 9% | 45453 | 38.53% | 17510.915 | 45.34% | 20606.738 | 16.14% |  | 7335.347 | 26.5% | 12045.007 | 49.47% | 22484.79 | 40% | 18181.2 | 0.2957% | 134.38854 | 0.3094% | 0.04865% | 22.11414 | 19.58% | 127.248408 | 83.76% | 84.5% | 713 | 8.39% | 18.24% | 19.33% | 118.5041846 | 125.4944344 |  | 0 |  | 3150.98 | 0
2 | 1 | Николинка Мутафова | 2207 | 0 | 12432 | 1.1 | 4.2 | 13799 | 8 | 16297 | 8.7% | 14879 | 31% | 4612.49 | 55% | 8183.45 | 14% |  | 2083.06 | 26% | 3868.54 | 50% | 7439.5 | 39% | 5802.81 | 0.291% | 43.29789 | 0.2466% | 0.047% | 6.99313 | 19.21% | 34.099671 | 84.05% | 81.17% | 194 | 8.5% | 16.73% | 17.94% | 29.697423 | 31.845294 | 1.55 | 1007.16 | 2337.82
| 2 | Димитър Цончев | 15583 | 7 | 15574 | 0.8 | 4.2 | 15987 | 7.7 | 15865 | 7.6% | 14659 | 51.7% | 7578.703 | 35.8% | 5247.922 | 12.5% |  | 1832.375 | 25.5% | 3738.045 | 48.1% | 7050.979 | 40% | 5863.6 | 0.274% | 40.16566 | 0.2578% | 0.041% | 6.01019 | 20.59% | 34.2492001 | 85.21% | 84.28% | 181 | 8.1% | 19.11% | 21.33% | 31.7873829 | 35.4801087 | 1.6 |  | 2518.82
| 3 | Цвета Владова | 20400 | 4 | 16048 | 1.4 | 4.3 | 17118 | 7.5 | 15915 | 7.9% | 14658 | 46% | 6742.68 | 41.9% | 6141.702 | 12.1% |  | 1773.618 | 24.6% | 3605.868 | 50.5% | 7402.29 | 39% | 5716.62 | 0.296% | 43.38768 | 0.3274% | 0.043% | 6.30294 | 19.61% | 42.2622954 | 85.66% | 87.06% | 234 | 7.9% | 19.34% | 21.57% | 41.6804076 | 46.4863698 | 1.6 |  | 2752.82
| Общо |  | 38190 |  | 44054 |  |  | 46904 |  | 48077 | 8.072% | 44196 | 42.84% | 18933.873 | 44.29% | 19573.074 | 12.87% |  | 5689.053 | 25.37% | 11212.453 | 49.54% | 21892.769 | 39.33% | 17383.03 | 0.287% | 126.85123 | 0.2771% | 0.0437% | 19.30626 | 19.8% | 110.6111665 | 84.97% | 84.43% | 609 | 8.151% | 18.38% | 20.26% | 103.1652135 | 113.8117725 |  | 1007.16 |  | 2752.82 | 0
3 | 1 | Николинка Мутафова | 6896 | 1 | 12575 | 0.6 | 4.6 | 13687 | 8.6 | 15943 | 8% | 14668 | 27.8% | 4077.704 | 64% | 9387.52 | 8.2% | 23.49% | 1202.776 | 25.8% | 3784.344 | 48.5% | 7113.98 | 40% | 5867.2 | 0.305% | 44.7374 | 0.2905% | 0.044% | 6.45392 | 19.61% | 40.0079298 | 85.77% | 85.06% | 222 | 8.1% | 17.72% | 18.71% | 36.1519896 | 38.1717678 | 1.6 | 1004.72 | 1970.1
| 2 | Димитър Цончев | 19157 | 4 | 15631 | 0.7 | 4.5 | 16626 | 8.4 | 15940 | 8.6% | 14569 | 45.4% | 6614.326 | 46.2% | 6730.878 | 8.4% | 24.46% | 1223.796 | 26.6% | 3875.354 | 48% | 6993.12 | 40% | 5827.6 | 0.3% | 43.707 | 0.3092% | 0.042% | 6.11898 | 21.39% | 41.32548 | 86.17% | 86.6% | 210 | 8% | 20.15% | 21.48% | 38.9298 | 41.49936 | 1.6 |  | 2180.1
| 3 | Иванка Копаранска | 21627 | 3 | 18210 | 0.6 | 4.2 | 18607 | 7.1 | 16045 | 8.2% | 14729 | 43.6% | 6421.844 | 50.8% | 7482.332 | 5.6% | 24.62% | 824.824 | 26.4% | 3888.456 | 47.8% | 7040.462 | 40% | 5891.6 | 0.291% | 42.86139 | 0.2762% | 0.043% | 6.33347 | 21.64% | 35.796888 | 85.39% | 84.6% | 180 | 8.1% | 20.76% | 22.7% | 34.341192 | 37.55034 | 1.6 |  | 2360.1
| Общо |  | 47680 |  | 46416 |  |  | 48920 |  | 47928 | 8.267% | 43966 | 38.93% | 17113.874 | 53.68% | 23600.73 | 7.395% |  | 3251.396 | 26.27% | 11548.154 | 48.1% | 21147.562 | 40% | 17586.4 | 0.2987% | 131.30579 | 0.2919% | 0.043% | 18.90637 | 20.88% | 117.1302978 | 85.78% | 85.46% | 612 | 8.066% | 19.55% | 20.97% | 109.4229816 | 117.2214678 |  | 1004.72 |  | 2360.1 | 0
4 | 1 | Мария Лачева | 6654 | 0 | 12405 | 0.5 | 3.6 | 13407 | 8.3 | 15817 | 7.8% | 14583 | 44.6% | 6504.018 | 46.1% | 6722.763 | 9.3% | 23.21% | 1356.219 | 24.1% | 3514.503 | 49.9% | 7276.917 | 39% | 5687.37 | 0.285% | 41.56155 | 0.2823% | 0.046% | 6.70818 | 20.77% | 35.9971101 | 84.05% | 83.9% | 189 | 8.3% | 19.88% | 22.01% | 34.4546244 | 38.1461913 | 1.65 | 1000.58 | 1548.52
| 2 | Димитър Цончев | 17096 | 1 | 8717 | 0.9 | 5.4 | 9182 | 10 | 15526 | 7.7% | 14330 | 46.6% | 6677.78 | 44.4% | 6362.52 | 9% | 22.23% | 1289.7 | 23.7% | 3396.21 | 49.9% | 7150.67 | 39% | 5588.7 | 0.293% | 41.9869 | 0.3428% | 0.044% | 6.3052 | 21.46% | 43.482252 | 85.16% | 87.35% | 220 | 7.9% | 21.13% | 21.28% | 42.813606 | 43.117536 | 1.65 |  | 1768.52
| 3 | Цвета Владова | 17940 | 1 | 17074 | 1 | 4.4 | 17580 | 9.7 | 15942 | 7.4% | 14762 | 50.1% | 7395.762 | 41.3% | 6096.706 | 8.6% | 21.75% | 1269.532 | 25.2% | 3720.024 | 48.6% | 7174.332 | 39% | 5757.18 | 0.299% | 44.13838 | 0.3152% | 0.044% | 6.49528 | 21.55% | 39.298149 | 85.46% | 86.21% | 198 | 7.9% | 21.95% | 22.34% | 40.027581 | 40.7387772 | 1.65 |  | 1966.52
| Общо |  | 41690 |  | 38196 |  |  | 40169 |  | 47285 | 7.632% | 43675 | 47.12% | 20577.56 | 43.92% | 19181.989 | 8.965% |  | 3915.451 | 24.34% | 10630.737 | 49.46% | 21601.919 | 39% | 17033.25 | 0.2924% | 127.68683 | 0.3132% | 0.04467% | 19.50866 | 21.26% | 118.7775111 | 84.9% | 85.92% | 607 | 8.025% | 20.99% | 21.88% | 117.2958114 | 122.0025045 |  | 1000.58 |  | 1966.52 | 0
5 | 1 | Мария Лачева | 1744 | 0 | 14601 | 1.1 | 5.3 | 15700 | 8.7 | 15562 | 8% | 14317 | 48.5% | 6943.745 | 36.6% | 5240.022 | 14.9% | 19.66% | 2133.233 | 24.8% | 3550.616 | 48.4% | 6929.428 | 38% | 5440.46 | 0.28% | 40.0876 | 0.31% | 0.046% | 6.58582 | 20.82% | 37.5018168 | 83.76% | 85.35% | 196 | 8.1% | 20.98% | 22.3% | 37.7900152 | 40.167652 | 1.65 | 1100.08 | 1075.44 | 13
| 2 | Юлияна Цветкова | 18921 | 7 | 17164 | 0.8 | 4 | 17433 | 8.5 | 15591 | 7.5% | 14422 | 43.9% | 6331.258 | 41.7% | 6013.974 | 14.4% | 23.23% | 2076.768 | 22.3% | 3216.106 | 52.9% | 7629.238 | 39% | 5624.58 | 0.278% | 40.09316 | 0.3078% | 0.044% | 6.34568 | 20.71% | 39.6913363 | 84.35% | 85.89% | 209 | 8.3% | 19.85% | 21.47% | 38.0431205 | 41.1478991 | 1.6 |  | 1284.44
| 3 | Цвета Владова | 22235 | 4 | 19678 | 1.3 | 3.9 | 20183 | 7.2 | 15898 | 8% | 14626 | 53.7% | 7854.162 | 41.6% | 6084.416 | 4.7% | 25.32% | 687.422 | 24.5% | 3583.37 | 48.8% | 7137.488 | 38% | 5557.88 | 0.275% | 40.2215 | 0.2902% | 0.047% | 6.87422 | 20.27% | 37.25626 | 83.1% | 84.01% | 200 | 8.1% | 19.35% | 21.37% | 35.5653 | 39.27806 | 1.65 |  | 1484.44
| Общо |  | 42900 |  | 51443 |  |  | 53316 |  | 47051 | 7.834% | 43365 | 48.72% | 21129.165 | 39.98% | 17338.412 | 11.29% |  | 4897.423 | 23.87% | 10350.092 | 50.03% | 21696.154 | 38.33% | 16622.92 | 0.2776% | 120.40226 | 0.3026% | 0.04568% | 19.80572 | 20.6% | 114.4494131 | 83.74% | 85.1% | 605 | 8.169% | 20.05% | 21.71% | 111.3984357 | 120.5936111 |  | 1100.08 |  | 1484.44 | 0
6 | 1 | Георги Томов | 19172 | 1 | 20238 | 1 | 4.9 | 20893 | 6.4 | 16095 | 7.6% | 14872 | 47.6% | 7079.072 | 40.8% | 6067.776 | 11.6% | 25.54% | 1725.152 | 25.3% | 3762.616 | 47.3% | 7034.456 | 38% | 5651.36 | 0.277% | 41.19544 | 0.2784% | 0.045% | 6.6924 | 20.03% | 36.9589554 | 83.94% | 84.04% | 201 | 8.2% | 18.81% | 20.52% | 34.7078358 | 37.8630936 | 1.6 |  | 1685.44
| 2 | Мария Лачева | 19792 | 7 | 19699 | 0.6 | 3.1 | 19896 | 5.9 | 16318 | 7.5% | 15094 | 53.6% | 8090.384 | 40.4% | 6097.976 | 6% | 24.93% | 905.64 | 25.3% | 3818.782 | 48% | 7245.12 | 38% | 5735.72 | 0.277% | 41.81038 | 0.29% | 0.045% | 6.7923 | 20.18% | 38.945382 | 83.94% | 84.68% | 210 | 8.1% | 19.16% | 20.93% | 36.976884 | 40.392807 | 1.6 |  | 1895.44
| 3 | Николинка Мутафова | 21936 | 3 | 20448 | 0.8 | 3.7 | 20761 | 5 | 16328 | 8% | 15022 | 16.6% | 2493.652 | 74.9% | 11251.478 | 8.5% | 23.56% | 1276.87 | 25.3% | 3800.566 | 48.5% | 7285.67 | 38% | 5708.36 | 0.272% | 40.85984 | 0.2927% | 0.047% | 7.06034 | 19.84% | 39.060992 | 82.92% | 84.16% | 214 | 8% | 18.75% | 20.37% | 36.915 | 40.104456 | 1.55 |  | 2109.44
| Общо |  | 60900 |  | 60385 |  |  | 61550 |  | 48741 | 7.701% | 44988 | 39.26% | 17663.108 | 52.05% | 23417.23 | 8.686% |  | 3907.662 | 25.3% | 11381.964 | 47.94% | 21565.246 | 38% | 17095.44 | 0.2753% | 123.86566 | 0.2871% | 0.04567% | 20.54504 | 20.02% | 114.9653294 | 83.6% | 84.29% | 625 | 8.098% | 18.91% | 20.61% | 108.5997198 | 118.3603566 |  | 0 |  | 2109.44 | 0
7 | 1 | Димитър Цончев | 17728 | 2 | 20304 | 0.6 | 3.5 | 21374 | 4.5 | 16322 | 8.4% | 14951 | 40% | 5980.4 | 54% | 8073.54 | 6% | 23.15% | 897.06 | 24.9% | 3722.799 | 48.1% | 7191.431 | 39% | 5830.89 | 0.294% | 43.95594 | 0.2795% | 0.049% | 7.32599 | 20.87% | 37.5628695 | 83.53% | 82.68% | 195 | 7.7% | 19.15% | 21.2% | 34.4671275 | 38.15682 | 1.6 |  | 2304.44
| 2 | Мария Лачева | 19228 | 7 | 18474 | 0.8 | 3.6 | 19217 | 3.8 | 16251 | 8% | 14951 | 53.8% | 8043.638 | 32.9% | 4918.879 | 13.3% | 23.16% | 1988.483 | 23.1% | 3453.681 | 49.4% | 7385.794 | 38% | 5681.38 | 0.296% | 44.25496 | 0.3255% | 0.049% | 7.32599 | 21.92% | 43.7716096 | 83.63% | 85.15% | 218 | 8.4% | 20.7% | 22.78% | 41.335416 | 45.4889264 | 1.6 |  | 2522.44
| 3 | Николинка Мутафова | 20744 | 2 | 19588 | 1 | 3.6 | 19547 | 3.1 | 16289 | 8.2% | 14953 | 26.4% | 3947.592 | 57.6% | 8612.928 | 16% | 23.34% | 2392.48 | 24.4% | 3648.532 | 48.7% | 7282.111 | 38% | 5682.14 | 0.278% | 41.56934 | 0.2767% | 0.047% | 7.02791 | 21.21% | 36.6449412 | 83.28% | 83.21% | 188 | 8.1% | 19.88% | 21.65% | 34.3470736 | 37.405138 | 1.55 |  | 2710.44
| Общо |  | 57700 |  | 58366 |  |  | 60138 |  | 48862 | 8.2% | 44855 | 40.07% | 17971.63 | 48.17% | 21605.347 | 11.77% |  | 5278.023 | 24.13% | 10825.012 | 48.73% | 21859.336 | 38.33% | 17194.41 | 0.2893% | 129.78024 | 0.2939% | 0.04833% | 21.67989 | 21.33% | 117.9794203 | 83.48% | 83.76% | 601 | 8.079% | 19.91% | 21.88% | 110.1496171 | 121.0508844 |  | 0 |  | 2710.44 | 0
8 | 1 | Димитър Цончев | 5440 | 1 | 10722 | 0.5 | 3.2 | 11273 | 5.2 | 16266 | 8% | 14965 | 60.4% | 9038.86 | 35.5% | 5312.575 | 4.3% | 23.41% | 643.495 | 24.5% | 3666.425 | 49.2% | 7362.78 | 39% | 5836.35 | 0.246% | 36.8139 | 0.2791% | 0.042% | 6.2853 | 19.52% | 34.6973856 | 83.11% | 85.13% | 193 | 7.9% | 19.96% | 22.19% | 35.4794988 | 39.4433907 | 1.6 | 1104.32 | 1799.12
| 2 | Цвета Владова | 18100 | 8 | 16387 | 0.9 | 3.5 | 17561 | 4.5 | 16411 | 8% | 15098 | 55.4% | 8364.292 | 39.7% | 5993.906 | 4.9% | 21.63% | 739.802 | 25.3% | 3819.794 | 48.4% | 7307.432 | 39% | 5888.22 | 0.247% | 37.29206 | 0.2561% | 0.04% | 6.0392 | 18.81% | 34.5122118 | 83.98% | 84.57% | 199 | 7.8% | 17.78% | 19.46% | 32.6223884 | 35.7048188 | 1.6 |  | 1998.12
| 3 | Николинка Мутафова | 18000 | 5 | 19733 | 0.9 | 4.7 | 20012 | 3.4 | 16428 | 8.6% | 15015 | 18.2% | 2732.73 | 70.3% | 10555.545 | 11.5% | 21.16% | 1726.725 | 25.4% | 3813.81 | 48.1% | 7222.215 | 38% | 5705.7 | 0.265% | 39.78975 | 0.2618% | 0.041% | 6.15615 | 19.18% | 35.305585 | 84.71% | 84.53% | 199 | 7.5% | 18.01% | 19.86% | 33.1519075 | 36.557295 | 1.55 |  | 2197.12
| Общо |  | 41540 |  | 46842 |  |  | 48846 |  | 49105 | 8.201% | 45078 | 44.67% | 20135.882 | 48.5% | 21862.026 | 6.899% |  | 3110.022 | 25.07% | 11300.029 | 48.57% | 21892.427 | 38.67% | 17430.27 | 0.2527% | 113.89571 | 0.2656% | 0.041% | 18.48065 | 19.17% | 104.5151824 | 83.95% | 84.75% | 591 | 7.732% | 18.58% | 20.5% | 101.2537947 | 111.7055045 |  | 1104.32 |  | 2197.12 | 0
9 | 1 | Димитър Цончев | 8085 | 3 | 12078 | 0.5 | 5.4 | 13016 | 5 | 16224 | 8.1% | 14910 | 48.8% | 7276.08 | 36.4% | 5427.24 | 14.8% |  | 2206.68 | 25% | 3727.5 | 49.5% | 7380.45 | 39% | 5814.9 | 0.268% | 39.9588 | 0.3021% | 0.042% | 6.2622 | 20.2% | 42.78865 | 84.5% | 86.3% | 229 | 7.5% | 18.31% | 19.89% | 38.7851575 | 42.1319925 | 1.6 | 540.52 | 1885.6
| 2 | Цвета Владова | 18075 | 8 | 15704 | 0.5 | 5.2 | 16201 | 4.4 | 16123 | 7.6% | 14898 | 43.5% | 6480.63 | 48.4% | 7210.632 | 8.1% |  | 1206.738 | 24.8% | 3694.704 | 52.3% | 7791.654 | 39% | 5810.22 | 0.263% | 39.18174 | 0.2583% | 0.045% | 6.7041 | 19.89% | 34.4047275 | 83.08% | 82.78% | 187 | 7.5% | 18.37% | 19.94% | 31.7755075 | 34.491215 | 1.6 |  | 2072.6
| 3 | Георги Томов | 20507 | 4 | 17536 | 0.6 | 5 | 17664 | 4 | 16167 | 8.2% | 14841 | 41.9% | 6218.379 | 38.5% | 5713.785 | 19.6% |  | 2908.836 | 24.2% | 3591.522 | 51.7% | 7672.797 | 39% | 5787.99 | 0.262% | 38.88342 | 0.2881% | 0.047% | 6.97527 | 20.96% | 37.5720576 | 82.25% | 83.88% | 194 | 7.6% | 19.96% | 22.73% | 35.7794976 | 40.7448888 | 1.55 |  | 2266.6
| Общо |  | 46667 |  | 45318 |  |  | 46881 |  | 48514 | 7.967% | 44649 | 44.74% | 19975.089 | 41.1% | 18351.657 | 14.16% |  | 6322.254 | 24.67% | 11013.726 | 51.17% | 22844.901 | 39% | 17413.11 | 0.2643% | 118.02396 | 0.2828% | 0.04466% | 19.94157 | 20.35% | 114.7654351 | 83.29% | 84.41% | 610 | 7.532% | 18.88% | 20.85% | 106.3401626 | 117.3680963 |  | 540.52 |  | 2266.6 | 0
10 | 1 | Мария Лачева | 6400 | 3 | 11337 | 0.8 | 4.1 | 11981 | 5 | 16084 | 7.8% | 14829 | 41.5% | 6154.035 | 37.6% | 5575.704 | 20.9% |  | 3099.261 | 23.5% | 3484.815 | 52.5% | 7785.225 | 38% | 5635.02 | 0.273% | 40.48317 | 0.305% | 0.049% | 7.26621 | 20.95% | 37.5843 | 82.24% | 84.13% | 195 | 8% | 21.16% | 22.32% | 37.96104 | 40.04208 | 1.65 | 541.12 | 1920.48
| 2 | Цвета Владова | 21493 | 7 | 16097 | 0.9 | 4.7 | 16588 | 5.5 | 16138 | 7.8% | 14879 | 45.4% | 6755.066 | 40.1% | 5966.479 | 14.5% |  | 2157.455 | 24.2% | 3600.718 | 51.6% | 7677.564 | 39% | 5802.81 | 0.275% | 40.91725 | 0.3005% | 0.047% | 6.99313 | 20.5% | 38.07342 | 83.1% | 84.56% | 201 | 7.6% | 20.31% | 21.61% | 37.7205444 | 40.1349564 | 1.65 |  | 2121.48
| 3 | Георги Томов | 20780 | 1 | 17175 | 0.7 | 4.9 | 17839 | 4.7 | 16163 | 8.4% | 14805 | 45.7% | 6765.885 | 37.3% | 5522.265 | 17% |  | 2516.85 | 23.5% | 3479.175 | 50.3% | 7446.915 | 37% | 5477.85 | 0.269% | 39.82545 | 0.3088% | 0.043% | 6.36615 | 20.89% | 38.8817214 | 84.19% | 86.25% | 201 | 7.4% | 21.14% | 22.42% | 39.3470364 | 41.7294492 | 1.58 |  | 2322.48
| Общо |  | 48673 |  | 44609 |  |  | 46408 |  | 48385 | 8% | 44513 | 44.2% | 19674.986 | 38.34% | 17064.448 | 17.46% |  | 7773.566 | 23.73% | 10564.708 | 51.47% | 22909.704 | 38% | 16915.68 | 0.2723% | 121.22587 | 0.3048% | 0.04633% | 20.62549 | 20.78% | 114.5394414 | 83.17% | 84.99% | 597 | 7.663% | 20.87% | 22.12% | 115.0286208 | 121.9064856 |  | 541.12 |  | 2322.48 | 0
11 | 1 | Мария Лачева | 6800 | 0 | 14133 | 0.4 | 4 | 14821 | 5.6 | 15804 | 8.1% | 14524 | 42% | 6100.08 | 31.8% | 4618.632 | 26.2% |  | 3805.288 | 23.6% | 3427.664 | 51.5% | 7479.86 | 37% | 5373.88 | 0.255% | 37.0362 | 0.2981% | 0.042% | 6.10008 | 21.64% | 37.111518 | 83.69% | 86.08% | 185 | 7.3% | 21.69% | 22.37% | 37.1972655 | 38.3634315 | 1.55 | 560.38 | 1947.1
| 2 | Николинка Мутафова | 17820 | 8 | 16610 | 1.7 | 4.9 | 16310 | 5.3 | 15817 | 7.9% | 14567 | 14.6% | 2126.782 | 69.8% | 10167.766 | 15.6% |  | 2272.452 | 22.4% | 3263.008 | 53.5% | 7793.345 | 38% | 5535.46 | 0.252% | 36.70884 | 0.2892% | 0.039% | 5.68113 | 21.07% | 35.3179554 | 84.68% | 86.67% | 182 | 7.9% | 21.74% | 22.42% | 36.4410228 | 37.5808524 | 1.55 |  | 2129.1
| 3 | Георги Томов | 20270 | 3 | 18396 | 3 | 8.5 | 18376 | 4 | 15772 | 7.2% | 14636 | 46% | 6732.56 | 41% | 6000.76 | 13% |  | 1902.68 | 22.3% | 3263.828 | 50.4% | 7376.544 | 38% | 5561.68 | 0.271% | 39.66356 | 0.3169% | 0.038% | 5.56168 | 21.81% | 40.3748901 | 86.13% | 88.16% | 201 | 7.9% | 22.05% | 22.33% | 40.8191805 | 41.3375193 | 1.55 |  | 2330.1
| Общо |  | 44890 |  | 49139 |  |  | 49507 |  | 47393 | 7.734% | 43727 | 34.21% | 14959.422 | 47.54% | 20787.158 | 18.25% |  | 7980.42 | 22.77% | 9954.5 | 51.8% | 22649.749 | 37.67% | 16471.02 | 0.2594% | 113.4086 | 0.3014% | 0.03967% | 17.34289 | 21.51% | 112.8043635 | 84.86% | 87% | 568 | 7.705% | 21.83% | 22.37% | 114.4574688 | 117.2818032 |  | 560.38 |  | 2330.1 | 0
12 | 1 | Мария Лачева | 6400 | 2 | 9535 | 1.8 | 3.8 | 10393 | 6.2 | 15370 | 8.2% | 14110 | 51.5% | 7266.65 | 29.7% | 4190.67 | 18.8% |  | 2652.68 | 21.9% | 3090.09 | 53.7% | 7577.07 | 38% | 5361.8 | 0.288% | 40.6368 | 0.3259% | 0.038% | 5.3618 | 22.26% | 39.320064 | 86.95% | 88.49% | 192 | 8% | 23% | 23.49% | 40.6272 | 41.492736 | 1.55 | 551.58 | 1957.52 | 13
| 2 | Николинка Мутафова | 19330 | 6 | 17652 | 1.4 | 4.2 | 16913 | 5.2 | 14985 | 8.3% | 13741 | 29.2% | 4012.372 | 56.9% | 7818.629 | 13.9% |  | 1909.999 | 19.9% | 2734.459 | 53.8% | 7392.658 | 37% | 5084.17 | 0.284% | 39.02444 | 0.339% | 0.039% | 5.35899 | 22.87% | 40.607972 | 86.41% | 88.65% | 193 | 8% | 23.22% | 23.71% | 41.229432 | 42.099476 | 1.55 |  | 2150.52
| 3 | Димитър Цончев | 17180 | 5 | 15275 | 0.8 | 3.2 | 15629 | 5.5 | 14996 | 7.9% | 13811 | 51.1% | 7057.421 | 39.5% | 5455.345 | 9.4% |  | 1298.234 | 21.4% | 2955.554 | 52.3% | 7223.153 | 38% | 5248.18 | 0.27% | 37.2897 | 0.3157% | 0.038% | 5.24818 | 22.13% | 36.7307101 | 86.07% | 88.11% | 181 | 8.3% | 23.11% | 23.85% | 38.3572847 | 39.5855145 | 1.55 |  | 2331.52
| Общо |  | 42910 |  | 42462 |  |  | 42935 |  | 45351 | 8.134% | 41662 | 44.01% | 18336.443 | 41.92% | 17464.644 | 14.07% |  | 5860.913 | 21.07% | 8780.103 | 53.27% | 22192.881 | 37.67% | 15694.15 | 0.2807% | 116.95094 | 0.3269% | 0.03833% | 15.96897 | 22.42% | 116.6587461 | 86.49% | 88.42% | 566 | 8.096% | 23.11% | 23.68% | 120.2139167 | 123.1777265 |  | 551.58 |  | 2331.52 | 0
13 | 1 | Цвета Владова | 17500 | 0 | 17069 | 1.6 | 3.7 | 16615 | 4.9 | 14919 | 8% | 13725 | 44.7% | 6135.075 | 45.5% | 6244.875 | 9.8% |  | 1345.05 | 21.3% | 2923.425 | 52.5% | 7205.625 | 37% | 5078.25 | 0.266% | 36.5085 | 0.2949% | 0.038% | 5.2155 | 21.64% | 35.3534844 | 85.87% | 87.27% | 177 | 7.7% | 21.58% | 21.67% | 35.2554618 | 35.4024957 | 1.55 |  | 2508.52
| 2 | Николинка Мутафова | 20420 | 1 | 17488 | 0.9 | 4 | 17096 | 3.7 | 14769 | 8.3% | 13543 | 21.4% | 2898.202 | 59.5% | 8058.085 | 19.1% |  | 2586.713 | 20.5% | 2776.315 | 54% | 7313.22 | 37% | 5010.91 | 0.271% | 36.70153 | 0.3143% | 0.04% | 5.4172 | 22.1% | 36.308974 | 85.39% | 87.43% | 178 | 7.7% | 22.61% | 23.62% | 37.1468734 | 38.8062428 | 1.65 |  | 2686.52
| 3 | Димитър Цончев | 15700 | 1 | 16931 | 0.9 | 4.5 | 16992 | 3 | 14753 | 8% | 13573 | 41.2% | 5592.076 | 42.6% | 5782.098 | 16.2% |  | 2198.826 | 20.4% | 2768.892 | 54.6% | 7410.858 | 39% | 5293.47 | 0.262% | 35.56126 | 0.3167% | 0.037% | 5.02201 | 22.13% | 37.0960764 | 86.02% | 88.46% | 183 | 8.4% | 22.65% | 23.49% | 37.967742 | 39.3758172 | 1.6 |  | 2869.52
| Общо |  | 53620 |  | 51488 |  |  | 50703 |  | 44441 | 8.1% | 40841 | 35.81% | 14625.353 | 49.18% | 20085.058 | 15.01% |  | 6130.589 | 20.74% | 8468.632 | 53.7% | 21929.703 | 37.66% | 15382.63 | 0.2663% | 108.77129 | 0.3086% | 0.03833% | 15.65471 | 21.96% | 108.7585348 | 85.76% | 87.73% | 538 | 7.938% | 22.28% | 22.92% | 110.3700772 | 113.5845557 |  | 0 |  | 2869.52 | 0
14 | 1 | Иванка Копаранска | 17526 | 0 | 18543 | 0.7 | 4.6 | 18045 | 2.3 | 14761 | 7.4% | 13669 | 41.4% | 5658.966 | 50.7% | 6930.183 | 7.9% |  | 1079.851 | 20.1% | 2747.469 | 52.6% | 7189.894 | 39% | 5330.91 | 0.258% | 35.26602 | 0.3128% | 0.037% | 5.05753 | 22.08% | 35.7907968 | 85.8% | 88.31% | 176 | 7.9% | 23.26% | 23.66% | 37.7035296 | 38.3519136 | 1.6 |  | 3045.52
| 2 | Георги Томов | 21061 | 3 | 18120 | 0.8 | 4.2 | 17854 | 2.2 | 14774 | 7.5% | 13666 | 42.9% | 5862.714 | 41.5% | 5671.39 | 15.6% |  | 2131.896 | 20.1% | 2746.866 | 54.2% | 7406.972 | 38% | 5193.08 | 0.267% | 36.48822 | 0.3165% | 0.036% | 4.91976 | 21.54% | 37.9241856 | 86.66% | 88.77% | 192 | 8.3% | 21.77% | 21.56% | 38.3291328 | 37.9593984 | 1.56 |  | 3237.52
| 3 | Димитър Цончев | 16983 | 1 | 18155 | 1 | 4.1 | 18228 | 1.4 | 14672 | 6.2% | 13762 | 40.7% | 5601.134 | 50.3% | 6922.286 | 9% |  | 1238.58 | 20.8% | 2862.496 | 52.7% | 7252.574 | 39% | 5367.18 | 0.274% | 37.70788 | 0.2944% | 0.037% | 5.09194 | 21.92% | 34.4095776 | 86.64% | 87.58% | 171 | 8.2% | 22.57% | 23.6% | 35.4299346 | 37.046808 | 1.6 |  | 3408.52
| Общо |  | 55570 |  | 54818 |  |  | 54127 |  | 44207 | 7.035% | 41097 | 41.66% | 17122.814 | 47.51% | 19523.859 | 10.83% |  | 4450.327 | 20.33% | 8356.831 | 53.17% | 21849.44 | 38.67% | 15891.17 | 0.2664% | 109.46212 | 0.3079% | 0.03667% | 15.06923 | 21.85% | 108.12456 | 86.38% | 88.23% | 539 | 8.138% | 22.53% | 22.94% | 111.462597 | 113.35812 |  | 0 |  | 3408.52 | 0
15 | 1 | Иванка Копаранска | 6928 | 1 | 3682 | 0.7 | 5.1 | 3952 | 5.3 | 11878 | 6.3% | 11130 | 29.8% | 3316.74 | 65.9% | 7334.67 | 4.3% |  | 478.59 | 20.1% | 2237.13 | 53.4% | 5943.42 | 42% | 4674.6 | 0.291% | 32.3883 | 0.3302% | 0.037% | 4.1181 | 20.88% | 31.558032 | 87.44% | 88.95% | 165 | 8.4% | 21.59% | 21.5% | 32.631126 | 32.4951 | 1.65 | 1084.28 | 2489.24
| 2 | Георги Томов | 15994 | 2 | 17130 | 0.9 | 5.1 | 16607 | 2.5 | 12755 | 7.4% | 11811 | 45.5% | 5374.005 | 43.9% | 5185.029 | 10.6% |  | 1251.966 | 19% | 2244.09 | 53.7% | 6342.507 | 41% | 4842.51 | 0.293% | 34.60623 | 0.2928% | 0.037% | 4.37007 | 21.51% | 29.485908 | 87.52% | 87.51% | 149 | 8% | 22.04% | 22.23% | 30.212432 | 30.472884 | 1.55 |  | 2638.24
| 3 | Мария Лачева | 15158 | 0 | 16093 | 0.7 | 3.6 | 16677 | 1.9 | 14668 | 7% | 13641 | 47.9% | 6534.039 | 36.9% | 5033.529 | 15.2% |  | 2073.432 | 23.8% | 3246.558 | 51.9% | 7079.679 | 40% | 5456.4 | 0.278% | 37.92198 | 0.2894% | 0.038% | 5.18358 | 21.72% | 33.6601356 | 86.48% | 87.02% | 169 | 8.3% | 22.13% | 22.77% | 34.2955249 | 35.2873521 | 1.58 |  | 2807.24
| Общо |  | 38080 |  | 36905 |  |  | 37236 |  | 39301 | 6.918% | 36582 | 41.62% | 15224.784 | 47.98% | 17553.228 | 10.4% |  | 3803.988 | 21.12% | 7727.778 | 52.94% | 19365.606 | 40.93% | 14973.51 | 0.2868% | 104.91651 | 0.3029% | 0.03737% | 13.67175 | 21.4% | 94.7040756 | 87.12% | 87.81% | 483 | 8.242% | 21.94% | 22.21% | 97.1390829 | 98.2553361 |  | 1084.28 |  | 2807.24 | 0
16 | 1 | Николинка Мутафова | 3504 | 1 | 6747 | 0.8 | 4.3 | 7196 | 5.4 | 14895 | 7.4% | 13793 | 22.9% | 3158.597 | 63.3% | 8730.969 | 13.8% |  | 1903.434 | 24.2% | 3337.906 | 51.3% | 7075.809 | 40% | 5517.2 | 0.271% | 37.37903 | 0.3191% | 0.037% | 5.10341 | 21.41% | 37.0253835 | 86.5% | 88.55% | 189 | 8.5% | 22.5% | 23.03% | 38.910375 | 39.8269305 | 1.65 | 1082.98 | 1913.26
| 2 | Георги Томов | 17446 | 0 | 15681 | 0.6 | 5 | 15304 | 4 | 14632 | 7.4% | 13549 | 41.2% | 5582.188 | 45.7% | 6191.893 | 13.1% |  | 1774.919 | 25% | 3387.25 | 49.5% | 6706.755 | 40% | 5419.6 | 0.261% | 35.36289 | 0.279% | 0.037% | 5.01313 | 21.4% | 33.019558 | 85.97% | 86.89% | 169 | 8.7% | 21.25% | 21.47% | 32.7881125 | 33.1275659 | 1.58 |  | 2082.26
| 3 | Мария Лачева | 15200 | 0 | 16857 | 1.3 | 5.1 | 17420 | 2.9 | 14499 | 7.7% | 13383 | 45.3% | 6062.499 | 39.2% | 5246.136 | 15.5% |  | 2074.365 | 24.6% | 3292.218 | 51.9% | 6945.777 | 39% | 5219.37 | 0.252% | 33.72516 | 0.2651% | 0.037% | 4.95171 | 22% | 30.5624 | 85.46% | 86.19% | 151 | 8% | 21.97% | 22.5% | 30.520724 | 31.257 | 1.55 |  | 2233.26
| Общо |  | 36150 |  | 39285 |  |  | 39920 |  | 44026 | 7.499% | 40725 | 36.35% | 14803.284 | 49.52% | 20168.998 | 14.13% |  | 5752.718 | 24.6% | 10017.374 | 50.9% | 20728.341 | 39.67% | 16156.17 | 0.2614% | 106.46708 | 0.288% | 0.037% | 15.06825 | 21.6% | 100.6073415 | 85.99% | 87.3% | 509 | 8.418% | 21.91% | 22.34% | 102.2192115 | 104.2114964 |  | 1082.98 |  | 2233.26 | 0
17 | 1 | Николинка Мутафова | 4643 | 1 | 12112 | 0.9 | 5 | 12398 | 3.8 | 14584 | 7.8% | 13446 | 12.2% | 1640.412 | 71.5% | 9613.89 | 16.3% |  | 2191.698 | 25.5% | 3428.73 | 51.1% | 6870.906 | 40% | 5378.4 | 0.254% | 34.15284 | 0.2781% | 0.038% | 5.10948 | 21.25% | 31.7625875 | 85.19% | 86.49% | 163 | 8.3% | 21.6% | 22.14% | 32.285736 | 33.0928794 | 1.55 | 539.78 | 1856.48
| 2 | Димитър Цончев | 18112 | 6 | 18254 | 0.7 | 3.8 | 18136 | 2.8 | 14842 | 7.2% | 13773 | 40.7% | 5605.611 | 52.1% | 7175.733 | 7.2% |  | 991.656 | 26.9% | 3704.937 | 49.9% | 6872.727 | 39% | 5371.47 | 0.252% | 34.70796 | 0.2896% | 0.038% | 5.23374 | 21.58% | 35.4220594 | 85.07% | 87.03% | 179 | 8.3% | 21.11% | 21.92% | 34.6505873 | 35.9801456 | 1.55 |  | 2035.48
| 3 | Мария Лачева | 22400 | 2 | 19145 | 0.8 | 3.5 | 19039 | 1.5 | 14979 | 7.6% | 13841 | 40.9% | 5660.969 | 36.5% | 5051.965 | 22.6% |  | 3128.066 | 25.4% | 3515.614 | 50.5% | 6989.705 | 39% | 5397.99 | 0.244% | 33.77204 | 0.277% | 0.038% | 5.25958 | 21.22% | 32.4960958 | 84.58% | 86.43% | 167 | 8.3% | 21.6% | 21.92% | 33.078024 | 33.5680688 | 1.55 |  | 2202.48
| Общо |  | 45155 |  | 49511 |  |  | 49573 |  | 44405 | 7.532% | 41060 | 31.43% | 12906.992 | 53.19% | 21841.588 | 15.37% |  | 6311.42 | 25.94% | 10649.281 | 50.5% | 20733.338 | 39.33% | 16147.86 | 0.25% | 102.63284 | 0.2816% | 0.038% | 15.6028 | 21.35% | 99.6807427 | 84.95% | 86.66% | 509 | 8.3% | 21.44% | 21.99% | 100.0143473 | 102.6410938 |  | 539.78 |  | 2202.48 | 0
18 | 1 | Николинка Мутафова | 5695 | 1 | 5741 | 0.7 | 3.1 | 6639 | 6 | 14916 | 8.3% | 13678 | 16.1% | 2202.158 | 67.1% | 9177.938 | 16.8% |  | 2297.904 | 24.7% | 3378.466 | 49.9% | 6825.322 | 39% | 5334.42 | 0.242% | 33.10076 | 0.2758% | 0.038% | 5.19764 | 21.29% | 33.5298339 | 84.45% | 86.38% | 171 | 7.9% | 20.65% | 21.6% | 32.5218915 | 34.018056 | 1.55 | 544.1 | 1829.38
| 2 | Димитър Цончев | 18500 | 1 | 14313 | 1 | 5.4 | 14565 | 4.5 | 14561 | 8.3% | 13352 | 38.5% | 5140.52 | 49.7% | 6635.944 | 11.8% |  | 1575.536 | 24% | 3204.48 | 51.6% | 6889.632 | 39% | 5207.28 | 0.249% | 33.24648 | 0.2599% | 0.038% | 5.07376 | 21.36% | 29.41272 | 84.89% | 85.53% | 150 | 8.2% | 21.52% | 21.91% | 29.63304 | 30.17007 | 1.55 |  | 1979.38
| 3 | Иванка Копаранска | 16900 | 2 | 17826 | 0.8 | 5.1 | 18501 | 3 | 14783 | 8% | 13600 | 40% | 5440 | 48.5% | 6596 | 11.5% |  | 1564 | 24% | 3264 | 49.6% | 6745.6 | 40% | 5440 | 0.266% | 36.176 | 0.2721% | 0.04% | 5.44 | 20.34% | 30.808998 | 85.13% | 85.46% | 165 | 8.2% | 20.84% | 21.67% | 31.566348 | 32.823549 | 1.55 |  | 2144.38
| Общо |  | 41095 |  | 37880 |  |  | 39705 |  | 44260 | 8.2% | 40630 | 31.46% | 12782.678 | 55.16% | 22409.882 | 13.38% |  | 5437.44 | 24.24% | 9846.946 | 50.36% | 20460.554 | 39.33% | 15981.7 | 0.2523% | 102.52324 | 0.2693% | 0.03867% | 15.7114 | 21% | 93.7515519 | 84.83% | 85.8% | 486 | 8.094% | 21% | 21.73% | 93.7212795 | 97.011675 |  | 544.1 |  | 2144.38 | 0
19 | 1 | Георги Томов | 6000 | 0 | 9883 | 0.5 | 4.2 | 10136 | 4.5 | 14586 | 7.8% | 13448 | 41.6% | 5594.368 | 42.4% | 5701.952 | 16% |  | 2151.68 | 25% | 3362 | 50.4% | 6777.792 | 39% | 5244.72 | 0.262% | 35.23376 | 0.304% | 0.045% | 6.0516 | 19.14% | 33.347622 | 83.02% | 85.39% | 190 | 8.3% | 19.99% | 20.65% | 34.828577 | 35.978495 | 1.55 | 537.24 | 1771.14 | 26
| 2 | Димитър Цончев | 17926 | 3 | 17534 | 0.9 | 4.4 | 18280 | 3 | 14549 | 7.4% | 13472 | 49.1% | 6614.752 | 40.3% | 5429.216 | 10.6% |  | 1428.032 | 24.3% | 3273.696 | 50.3% | 6776.416 | 39% | 5254.08 | 0.26% | 35.0272 | 0.2965% | 0.048% | 6.46656 | 19.67% | 33.0804159 | 81.74% | 84.02% | 183 | 8.1% | 19.91% | 20.23% | 33.4840407 | 34.0222071 | 1.5 |  | 1954.14
| 3 | Иванка Копаранска | 16400 | 3 | 17407 | 0.4 | 4.5 | 18197 | 2.3 | 14546 | 7.9% | 13397 | 43.8% | 5867.886 | 47.3% | 6336.781 | 8.9% |  | 1192.333 | 23.6% | 3161.692 | 50.7% | 6792.279 | 39% | 5224.83 | 0.258% | 34.56426 | 0.2471% | 0.05% | 6.6985 | 20.57% | 27.8863376 | 80.82% | 79.97% | 148 | 8.4% | 19.48% | 19.74% | 26.4086464 | 26.7611232 | 1.5 |  | 2102.14
| Общо |  | 40326 |  | 44824 |  |  | 46613 |  | 43681 | 7.7% | 40317 | 44.84% | 18077.006 | 43.33% | 17467.949 | 11.84% |  | 4772.045 | 24.3% | 9797.388 | 50.47% | 20346.487 | 39% | 15723.63 | 0.26% | 104.82522 | 0.2826% | 0.04766% | 19.21666 | 19.79% | 94.3143755 | 81.86% | 83.33% | 521 | 8.258% | 19.79% | 20.21% | 94.7212641 | 96.7618253 |  | 537.24 |  | 2102.14 | 0
20 | 1 | Георги Томов | 16500 | 0 | 15591 | 0.4 | 4.4 | 15946 | 1.9 | 14633 | 7% | 13609 | 44.7% | 6083.223 | 42.1% | 5729.389 | 13.2% |  | 1796.388 | 23.4% | 3184.506 | 49.4% | 6722.846 | 39% | 5307.51 | 0.265% | 36.06385 | 0.2771% | 0.051% | 6.94059 | 20.9% | 29.865264 | 80.95% | 81.79% | 156 | 8.4% | 21.53% | 22.2% | 30.7655088 | 31.722912 | 1.53 |  | 2258.14
| 2 | Мария Лачева | 18054 | 2 | 15846 | 0.4 | 3.4 | 16541 | 1.6 | 14597 | 7.9% | 13444 | 56.1% | 7542.084 | 23.6% | 3172.784 | 20.3% |  | 2729.132 | 23.3% | 3132.452 | 50% | 6722 | 39% | 5243.16 | 0.259% | 34.81996 | 0.2824% | 0.044% | 5.91536 | 21.28% | 30.6700128 | 83.18% | 84.59% | 157 | 8.2% | 22.24% | 22.64% | 32.0536224 | 32.6301264 | 1.5 |  | 2415.14
| 3 | Иванка Копаранска | 17430 | 1 | 16730 | 0.8 | 4.9 | 17205 | 1.2 | 14813 | 6.9% | 13791 | 48.4% | 6674.844 | 41.9% | 5778.429 | 9.7% |  | 1337.727 | 23.7% | 3268.467 | 50.4% | 6950.664 | 40% | 5516.4 | 0.261% | 35.99451 | 0.2512% | 0.042% | 5.79222 | 21.43% | 27.7687797 | 84.07% | 83.43% | 141 | 8.1% | 22.26% | 23.15% | 28.8442854 | 29.9975385 | 1.5 |  | 2556.14
| Общо |  | 51984 |  | 48167 |  |  | 49692 |  | 44043 | 7.265% | 40844 | 49.7% | 20300.151 | 35.94% | 14680.602 | 14.36% |  | 5863.247 | 23.47% | 9585.425 | 49.94% | 20395.51 | 39.34% | 16067.07 | 0.2617% | 106.87832 | 0.2701% | 0.04565% | 18.64817 | 21.2% | 88.3040565 | 82.73% | 83.27% | 454 | 8.238% | 22.01% | 22.67% | 91.6634166 | 94.3505769 |  | 0 |  | 2556.14 | 0
21 | 1 | Георги Томов | 12460 | 0 | 13901 | 0.4 | 4 | 13807 | 1.7 | 14837 | 8.3% | 13606 | 62% | 8435.72 | 23.3% | 3170.198 | 14.7% |  | 2000.082 | 23.4% | 3183.804 | 49% | 6666.94 | 39% | 5306.34 | 0.27% | 36.7362 | 0.2912% | 0.042% | 5.71452 | 20.4% | 32.210784 | 84.62% | 85.74% | 172 | 8.2% | 21.47% | 22.52% | 33.9002712 | 35.5581792 | 1.52 |  | 2728.14
| 2 | Мария Лачева | 19000 | 2 | 15446 | 0.7 | 4.8 | 16585 | 1.3 | 14849 | 7.7% | 13706 | 57.6% | 7894.656 | 29.6% | 4056.976 | 12.8% |  | 1754.368 | 23.5% | 3220.91 | 50.1% | 6866.706 | 39% | 5345.34 | 0.267% | 36.59502 | 0.281% | 0.045% | 6.1677 | 21.27% | 32.4482358 | 83.32% | 84.16% | 166 | 8.1% | 21.2% | 21.72% | 32.341448 | 33.1347288 | 1.5 |  | 2894.14
| 3 | Николинка Мутафова | 16550 | 1 | 16357 | 0.7 | 4.1 | 16304 | 1.2 | 14911 | 7.3% | 13822 | 36.8% | 5086.496 | 53.4% | 7380.948 | 9.8% |  | 1354.556 | 23.9% | 3303.458 | 49.8% | 6883.356 | 39% | 5390.58 | 0.266% | 36.76652 | 0.2914% | 0.043% | 5.94346 | 21.02% | 33.76863 | 84.01% | 85.41% | 175 | 8.2% | 21.37% | 21.65% | 34.330905 | 34.780725 | 1.5 |  | 3069.14
| Общо |  | 48010 |  | 45704 |  |  | 46696 |  | 44597 | 7.766% | 41134 | 52.07% | 21416.872 | 35.51% | 14608.122 | 12.42% |  | 5109.006 | 23.6% | 9708.172 | 49.64% | 20417.002 | 39% | 16042.26 | 0.2677% | 110.09774 | 0.2878% | 0.04333% | 17.82568 | 20.9% | 98.4276498 | 83.98% | 85.12% | 513 | 8.168% | 21.35% | 21.96% | 100.5726242 | 103.473633 |  | 0 |  | 3069.14 | 0
22 | 1 | Димитър Цончев | 5360 | 0 | 5919 | 0.3 | 4.5 | 6861 | 5.1 | 14908 | 7.2% | 13835 | 55.4% | 7664.59 | 34.7% | 4800.745 | 9.9% |  | 1369.665 | 25.4% | 3514.09 | 48.8% | 6751.48 | 39% | 5395.65 | 0.268% | 37.0778 | 0.2797% | 0.047% | 6.50245 | 20.89% | 32.1822984 | 82.65% | 83.39% | 168 | 8.3% | 20.9% | 21.24% | 32.197704 | 32.7214944 | 1.58 | 1042.94 | 2194.2
| 2 | Мария Лачева | 18900 | 1 | 17085 | 0.5 | 4 | 17214 | 2.6 | 14864 | 7.4% | 13764 | 65.2% | 8974.128 | 21.4% | 2945.496 | 13.4% |  | 1844.376 | 25.8% | 3551.112 | 49.8% | 6854.472 | 39% | 5367.96 | 0.27% | 37.1628 | 0.2798% | 0.049% | 6.74436 | 20.76% | 30.8734416 | 82.05% | 82.68% | 162 | 8.2% | 21.36% | 22.18% | 31.7657376 | 32.9852088 | 1.5 |  | 2356.2
| 3 | Николинка Мутафова | 17105 | 1 | 18630 | 0.8 | 4.2 | 18468 | 1.9 | 14894 | 7.9% | 13717 | 36.8% | 5047.856 | 47.3% | 6488.141 | 15.9% |  | 2181.003 | 25.3% | 3470.401 | 49.6% | 6803.632 | 38% | 5212.46 | 0.277% | 37.99609 | 0.286% | 0.056% | 7.68152 | 20.9% | 31.34164 | 80% | 80.64% | 163 | 8% | 21.04% | 22.43% | 31.551584 | 33.636028 | 1.5 |  | 2519.2
| Общо |  | 41365 |  | 41634 |  |  | 42543 |  | 44666 | 7.5% | 41316 | 52.49% | 21686.574 | 34.45% | 14234.382 | 13.06% |  | 5395.044 | 25.5% | 10535.603 | 49.4% | 20409.584 | 38.67% | 15976.07 | 0.2717% | 112.23669 | 0.2818% | 0.05067% | 20.92833 | 20.85% | 94.39738 | 81.55% | 82.22% | 493 | 8.168% | 21.1% | 21.95% | 95.5150256 | 99.3427312 |  | 1042.94 |  | 2519.2 | 0
23 | 1 | Димитър Цончев | 5194 | 0 | 8039 | 0.6 | 3.6 | 8326 | 4.5 | 14774 | 7.6% | 13651 | 60.1% | 8204.251 | 34.3% | 4682.293 | 5.6% |  | 764.456 | 23.7% | 3235.287 | 50.2% | 6852.802 | 38% | 5187.38 | 0.282% | 38.49582 | 0.2832% | 0.058% | 7.91758 | 20.81% | 30.2754285 | 79.65% | 79.74% | 159 | 8.5% | 21.13% | 22.29% | 30.7409805 | 32.4286065 | 1.55 | 1041.44 | 1636.76
| 2 | Иванка Копаранска | 18700 | 2 | 16946 | 1 | 3.9 | 17836 | 2.7 | 14671 | 7.9% | 13512 | 52.2% | 7053.264 | 43.1% | 5823.672 | 4.7% |  | 635.064 | 24% | 3242.88 | 50.1% | 6769.512 | 38% | 5134.56 | 0.283% | 38.23896 | 0.2935% | 0.055% | 7.4316 | 21.33% | 31.6865682 | 80.77% | 81.46% | 162 | 8.3% | 21.69% | 22.81% | 32.2213626 | 33.8851674 | 1.6 |  | 1798.76
| 3 | Николинка Мутафова | 18121 | 1 | 19081 | 0.9 | 3.7 | 19171 | 1.4 | 14661 | 8.4% | 13429 | 50% | 6714.5 | 35.4% | 4753.866 | 14.6% |  | 1960.634 | 24.1% | 3236.389 | 50.7% | 6808.503 | 39% | 5237.31 | 0.296% | 39.74984 | 0.2988% | 0.058% | 7.78882 | 20.5% | 32.93325 | 80.63% | 80.82% | 175 | 8.2% | 20.13% | 20.75% | 32.338845 | 33.334875 | 1.5 |  | 1973.76
| Общо |  | 42015 |  | 44066 |  |  | 45333 |  | 44106 | 7.966% | 40592 | 54.13% | 21972.015 | 37.59% | 15259.831 | 8.278% |  | 3360.154 | 23.93% | 9714.556 | 50.33% | 20430.817 | 38.33% | 15559.25 | 0.287% | 116.48462 | 0.2918% | 0.057% | 23.138 | 20.88% | 94.8952467 | 80.36% | 80.68% | 496 | 8.329% | 20.98% | 21.95% | 95.3011881 | 99.6486489 |  | 1041.44 |  | 1973.76 | 0
24 | 1 | Мария Лачева | 5394 | 0 | 7830 | 0.9 | 5.2 | 8688 | 4.5 | 14438 | 8% | 13283 | 58.8% | 7810.404 | 32.1% | 4263.843 | 9.1% |  | 1208.753 | 23.9% | 3174.637 | 50.1% | 6654.783 | 38% | 5047.54 | 0.297% | 39.45051 | 0.3061% | 0.064% | 8.50112 | 19.95% | 31.797108 | 78.7% | 79.35% | 174 | 8.4% | 20.18% | 21.11% | 32.1636912 | 33.6459624 | 1.58 | 536.18 | 1611.58
| 2 | Иванка Копаранска | 22500 | 2 | 18733 | 0.7 | 3.7 | 19141 | 1.9 | 14754 | 7.7% | 13618 | 47.8% | 6509.404 | 44.3% | 6032.774 | 7.9% |  | 1075.822 | 24.6% | 3350.028 | 50.2% | 6836.236 | 38% | 5174.84 | 0.299% | 40.71782 | 0.2774% | 0.059% | 8.03462 | 18.72% | 30.489264 | 80.52% | 78.99% | 178 | 8.5% | 18.26% | 18.73% | 29.740062 | 30.505551 | 1.6 |  | 1789.58
| 3 | Георги Томов | 17200 | 1 | 17763 | 0.5 | 4 | 18091 | 1.5 | 15018 | 8.1% | 13802 | 49.3% | 6804.386 | 34.9% | 4816.898 | 15.8% |  | 2180.716 | 25.2% | 3478.104 | 49.9% | 6887.198 | 38% | 5244.76 | 0.294% | 40.57788 | 0.273% | 0.057% | 7.86714 | 18.97% | 31.311882 | 80.86% | 79.37% | 180 | 8.3% | 18.06% | 18.89% | 29.809836 | 31.179834 | 1.55 |  | 1969.58
| Общо |  | 45094 |  | 44326 |  |  | 45920 |  | 44210 | 7.934% | 40703 | 51.9% | 21124.194 | 37.13% | 15113.515 | 10.97% |  | 4465.291 | 24.58% | 10002.769 | 50.07% | 20378.217 | 38% | 15467.14 | 0.2967% | 120.74621 | 0.2853% | 0.05995% | 24.40288 | 19.21% | 93.598254 | 80.04% | 79.24% | 532 | 8.4% | 18.82% | 19.56% | 91.7135892 | 95.3313474 |  | 536.18 |  | 1969.58 | 0
25 | 1 | Цвета Владова | 4927 | 0 | 5677 | 0.6 | 4 | 6298 | 6 | 15091 | 7.6% | 13944 | 54.4% | 7585.536 | 27.6% | 3848.544 | 18% |  | 2509.92 | 24.9% | 3472.056 | 50.8% | 7083.552 | 39% | 5438.16 | 0.28% | 39.0432 | 0.3152% | 0.055% | 7.6692 | 19.44% | 37.0790784 | 80.59% | 82.79% | 208 | 8.3% | 19.02% | 20.2% | 36.2779872 | 38.528672 | 1.55 | 534.66 | 1642.92
| 2 | Иванка Копаранска | 17879 | 1 | 14052 | 0.6 | 5.2 | 14296 | 5.1 | 15169 | 7.1% | 14092 | 59.2% | 8342.464 | 33.3% | 4692.636 | 7.5% |  | 1056.9 | 25% | 3523 | 50.6% | 7130.552 | 38% | 5354.96 | 0.284% | 40.02128 | 0.2872% | 0.056% | 7.89152 | 18.77% | 35.572904 | 80.52% | 80.76% | 206 | 8% | 17.19% | 17.91% | 32.578488 | 33.943032 | 1.65 |  | 1848.92
| 3 | Георги Томов | 15400 | 1 | 18438 | 0.6 | 4.9 | 18923 | 3.4 | 15511 | 7.1% | 14410 | 57.5% | 8285.75 | 35.1% | 5057.91 | 7.4% |  | 1066.34 | 25.9% | 3732.19 | 49.4% | 7118.54 | 38% | 5475.8 | 0.301% | 43.3741 | 0.2883% | 0.054% | 7.7814 | 19.85% | 35.871332 | 82.28% | 81.5% | 196 | 7.8% | 18.68% | 19.27% | 33.7570016 | 34.8232024 | 1.55 |  | 2044.92
| Общо |  | 38206 |  | 38167 |  |  | 39517 |  | 45771 | 7.265% | 42446 | 57.05% | 24213.75 | 32.04% | 13599.09 | 10.92% |  | 4633.16 | 25.27% | 10727.246 | 50.26% | 21332.644 | 38.33% | 16268.92 | 0.2885% | 122.43858 | 0.2967% | 0.05499% | 23.34212 | 19.36% | 108.5233144 | 81.17% | 81.71% | 610 | 8.038% | 18.3% | 19.13% | 102.6134768 | 107.2949064 |  | 534.66 |  | 2044.92 | 0
26 | 1 | Цвета Владова | 3700 | 0 | 7425 | 0.4 | 3.9 | 8002 | 6.8 | 15166 | 7.5% | 14029 | 57.1% | 8010.559 | 30.9% | 4334.961 | 12% |  | 1683.48 | 25.7% | 3605.453 | 50% | 7014.5 | 40% | 5611.6 | 0.32% | 44.8928 | 0.3048% | 0.054% | 7.57566 | 20.45% | 36.618179 | 83.35% | 82.51% | 194 | 7.7% | 19.65% | 20.34% | 35.185683 | 36.4212108 | 1.55 | 531.46 | 1707.46
| 2 | Николинка Мутафова | 18270 | 3 | 17667 | 0.9 | 4.4 | 17997 | 5.2 | 15159 | 8% | 13946 | 50.6% | 7056.676 | 38.3% | 5341.318 | 11.1% |  | 1548.006 | 26% | 3625.96 | 50% | 6973 | 39% | 5438.94 | 0.318% | 44.34828 | 0.3306% | 0.052% | 7.25192 | 20.73% | 40.093893 | 83.86% | 84.49% | 210 | 7.9% | 20.09% | 20.57% | 38.856069 | 39.784437 | 1.55 |  | 1917.46
| 3 | Георги Томов | 18800 | 0 | 17870 | 0.4 | 3.9 | 18908 | 3.8 | 15274 | 7.9% | 14067 | 59.9% | 8426.133 | 29.3% | 4121.631 | 10.8% |  | 1519.236 | 27.3% | 3840.291 | 48.9% | 6878.763 | 40% | 5626.8 | 0.317% | 44.59239 | 0.3118% | 0.051% | 7.17417 | 20.73% | 37.6527282 | 84.12% | 83.86% | 197 | 7.8% | 20.2% | 21.16% | 36.690068 | 38.4337544 | 1.58 |  | 2114.46
| Общо |  | 40770 |  | 42962 |  |  | 44907 |  | 45599 | 7.8% | 42042 | 55.88% | 23493.368 | 32.82% | 13797.91 | 11.3% |  | 4750.722 | 26.33% | 11071.704 | 49.63% | 20866.263 | 39.67% | 16677.34 | 0.3183% | 133.83347 | 0.3157% | 0.05233% | 22.00175 | 20.64% | 114.3648002 | 83.77% | 83.64% | 601 | 7.803% | 19.98% | 20.69% | 110.73182 | 114.6394022 |  | 531.46 |  | 2114.46 | 0
27 | 1 | Цвета Владова | 14500 | 0 | 19143 | 0.6 | 3.7 | 19320 | 2.7 | 15240 | 7.6% | 14082 | 57.7% | 8125.314 | 31.2% | 4393.584 | 11.1% |  | 1563.102 | 25.4% | 3576.828 | 49.7% | 6998.754 | 38% | 5351.16 | 0.308% | 43.37256 | 0.3301% | 0.058% | 8.16756 | 20.88% | 38.9107152 | 81.39% | 82.66% | 203 | 8.2% | 20.56% | 21.34% | 38.3143824 | 39.7679436 | 1.6 |  | 2317.46
| 2 | Николинка Мутафова | 19305 | 4 | 17971 | 0.5 | 3.3 | 18192 | 2 | 15121 | 8.6% | 13821 | 56.9% | 7864.149 | 31.7% | 4381.257 | 11.4% |  | 1575.594 | 25.8% | 3565.818 | 50.8% | 7021.068 | 38% | 5251.98 | 0.301% | 41.60121 | 0.3208% | 0.056% | 7.73976 | 20.68% | 36.719408 | 81.62% | 82.77% | 193 | 8% | 20.61% | 21.33% | 36.595116 | 37.873548 | 1.55 |  | 2510.46
| 3 | Димитър Цончев | 17200 | 3 | 17069 | 0.3 | 3.5 | 18048 | 1.5 | 15770 | 8.6% | 14414 | 45% | 6486.3 | 47.8% | 6889.892 | 7.2% |  | 1037.808 | 25.7% | 3704.398 | 50.6% | 7293.484 | 39% | 5621.46 | 0.3% | 43.242 | 0.2942% | 0.056% | 8.07184 | 21.38% | 35.208584 | 81.55% | 81.18% | 179 | 8% | 20.85% | 22.21% | 34.33578 | 36.575428 | 1.58 |  | 2689.46
| Общо |  | 51005 |  | 54183 |  |  | 55560 |  | 46131 | 8.27% | 42317 | 53.11% | 22475.763 | 37.02% | 15664.733 | 9.87% |  | 4176.504 | 25.63% | 10847.044 | 50.37% | 21313.306 | 38.34% | 16224.6 | 0.303% | 128.21577 | 0.3148% | 0.05666% | 23.97916 | 20.99% | 110.8387072 | 81.52% | 82.23% | 575 | 8.071% | 20.68% | 21.63% | 109.2452784 | 114.2169196 |  | 0 |  | 2689.46 | 0
28 | 1 | Иванка Копаранска | 13500 | 1 | 15192 | 0.5 | 3.1 | 15853 | 1.7 | 16263 | 7.9% | 14978 | 41.6% | 6230.848 | 49.3% | 7384.154 | 9.1% |  | 1362.998 | 25.3% | 3789.434 | 50.5% | 7563.89 | 39% | 5841.42 | 0.304% | 45.53312 | 0.3112% | 0.055% | 8.2379 | 20.28% | 38.6632116 | 82.13% | 82.55% | 207 | 7.9% | 20.13% | 20.49% | 38.3772411 | 39.0635703 | 1.6 |  | 2896.46
| 2 | Николинка Мутафова | 19325 | 4 | 18133 | 0.5 | 4.5 | 18343 | 1 | 16216 | 8.3% | 14870 | 41.9% | 6230.53 | 43.8% | 6513.06 | 14.3% |  | 2126.41 | 26.3% | 3910.81 | 49.7% | 7390.39 | 38% | 5650.6 | 0.297% | 44.1639 | 0.3118% | 0.053% | 7.8811 | 20.58% | 38.4769854 | 82.37% | 83.21% | 203 | 7.9% | 20.58% | 21.55% | 38.4769854 | 40.2905265 | 1.6 |  | 3099.46
| 3 | Димитър Цончев | 16360 | 2 | 15090 | 0.6 | 4.1 | 17110 | 1 | 16065 | 7.8% | 14812 | 42.7% | 6324.724 | 46.8% | 6932.016 | 10.5% |  | 1555.26 | 27% | 3999.24 | 49.8% | 7376.376 | 39% | 5776.68 | 0.287% | 42.51044 | 0.2841% | 0.051% | 7.55412 | 20.84% | 35.2012608 | 82.43% | 82.25% | 184 | 8.2% | 20.44% | 21.34% | 34.5256128 | 36.0458208 | 1.58 |  | 3283.46
| Общо |  | 49185 |  | 48415 |  |  | 51306 |  | 48544 | 8.001% | 44660 | 42.06% | 18786.102 | 46.64% | 20829.23 | 11.3% |  | 5044.668 | 26.2% | 11699.484 | 50% | 22330.656 | 38.67% | 17268.7 | 0.296% | 132.20746 | 0.3024% | 0.05301% | 23.67312 | 20.57% | 112.3414578 | 82.31% | 82.69% | 594 | 7.993% | 20.38% | 21.13% | 111.3798393 | 115.3999176 |  | 0 |  | 3283.46 | 0
29 | 1 | Иванка Копаранска | 6200 | 1 | 10751 | 0.6 | 4.9 | 10468 | 3.4 | 15801 | 7.7% | 14584 | 42.7% | 6227.368 | 46.5% | 6781.56 | 10.8% |  | 1575.072 | 24.8% | 3616.832 | 50.1% | 7306.584 | 38% | 5541.92 | 0.289% | 42.14776 | 0.2878% | 0.05% | 7.292 | 21.5% | 35.762885 | 82.89% | 82.83% | 181 | 8.1% | 20.85% | 22.02% | 34.6816815 | 36.6278478 | 1.6 | 527.62 | 2936.84
| 2 | Георги Томов | 19200 | 5 | 17621 | 0.4 | 4.3 | 17782 | 1.9 | 15908 | 8.2% | 14604 | 49.3% | 7199.772 | 34% | 4965.36 | 16.7% |  | 2438.868 | 26% | 3797.04 | 49.3% | 7199.772 | 39% | 5695.56 | 0.275% | 40.161 | 0.3415% | 0.05% | 7.302 | 21.06% | 40.2810408 | 82.01% | 85.55% | 207 | 7.6% | 22.26% | 23.57% | 42.5762568 | 45.0818676 | 1.6 |  | 3143.84
| 3 | Димитър Цончев | 20460 | 1 | 17073 | 0.4 | 4.3 | 17671 | 1.5 | 15746 | 8.1% | 14471 | 43.6% | 6309.356 | 38.8% | 5614.748 | 17.6% |  | 2546.896 | 25.7% | 3719.047 | 50% | 7235.5 | 38% | 5498.98 | 0.257% | 37.19047 | 0.2694% | 0.046% | 6.65666 | 19.49% | 32.7759432 | 82.3% | 83.12% | 182 | 7.6% | 19.22% | 20.14% | 32.3218896 | 33.8690352 | 1.6 |  | 3325.84
| Общо |  | 45860 |  | 45445 |  |  | 45921 |  | 47455 | 8% | 43659 | 45.21% | 19736.496 | 39.77% | 17361.668 | 15.03% |  | 6560.836 | 25.5% | 11132.919 | 49.8% | 21741.856 | 38.33% | 16736.46 | 0.2737% | 119.49923 | 0.2997% | 0.04867% | 21.25066 | 20.69% | 108.819869 | 82.41% | 83.95% | 570 | 7.759% | 20.78% | 21.92% | 109.5798279 | 115.5787506 |  | 527.62 |  | 3325.84 | 0
30 | 1 | Иванка Копаранска | 9445 | 0 | 9511 | 0.9 | 3.6 | 10030 | 3.6 | 15608 | 7.5% | 14437 | 39.6% | 5717.052 | 52.7% | 7608.299 | 7.7% |  | 1111.649 | 25.8% | 3724.746 | 49.6% | 7160.752 | 39% | 5630.43 | 0.252% | 36.38124 | 0.2846% | 0.045% | 6.49665 | 20.65% | 34.5732625 | 82.32% | 84.37% | 181 | 7.5% | 20.66% | 21.62% | 34.590005 | 36.197285 | 1.65 | 549.98 | 2956.86
| 2 | Георги Томов | 20500 | 2 | 18064 | 1 | 4.9 | 18292 | 2.6 | 15902 | 7.5% | 14709 | 26% | 3824.34 | 53.2% | 7825.188 | 20.8% |  | 3059.472 | 25.9% | 3809.631 | 48.9% | 7192.701 | 39% | 5736.51 | 0.263% | 38.68467 | 0.2655% | 0.046% | 6.76614 | 20.9% | 32.964316 | 82.69% | 82.86% | 172 | 8.3% | 20.47% | 21.29% | 32.2861028 | 33.5794396 | 1.55 |  | 3128.86
| 3 | Мария Лачева | 16754 | 0 | 18923 | 0.6 | 3.9 | 19130 | 1.5 | 15967 | 7.5% | 14769 | 45.9% | 6778.971 | 29.8% | 4401.162 | 24.3% |  | 3588.867 | 25.8% | 3810.402 | 50% | 7384.5 | 39% | 5759.91 | 0.254% | 37.51326 | 0.2927% | 0.046% | 6.79374 | 21.85% | 36.907272 | 82.06% | 84.46% | 184 | 8.2% | 21.57% | 22.72% | 36.4343184 | 38.3768064 | 1.55 |  | 3312.86
| Общо |  | 46699 |  | 46498 |  |  | 47452 |  | 47477 | 7.5% | 43915 | 37.16% | 16320.363 | 45.17% | 19834.649 | 17.67% |  | 7759.988 | 25.83% | 11344.779 | 49.5% | 21737.953 | 39% | 17126.85 | 0.2564% | 112.57917 | 0.2809% | 0.04567% | 20.05653 | 21.14% | 104.4448505 | 82.36% | 83.93% | 537 | 7.996% | 20.9% | 21.88% | 103.3104262 | 108.153531 |  | 549.98 |  | 3312.86 | 0
31 | 1 | Николинка Мутафова | 7401 | 1 | 7604 | 0.7 | 2.9 | 8295 | 5 | 15796 | 8.5% | 14453 | 34.3% | 4957.379 | 44.5% | 6431.585 | 21.2% |  | 3064.036 | 25.7% | 3714.421 | 49.9% | 7212.047 | 39% | 5636.67 | 0.257% | 37.14421 | 0.2738% | 0.049% | 7.08197 | 21.41% | 34.0391167 | 81.12% | 82.3% | 173 | 8.1% | 20.44% | 21.82% | 32.4969428 | 34.6909634 | 1.55 | 751.38 | 2759.48 | 25
| 2 | Георги Томов | 21900 | 0 | 18354 | 1.2 | 5.1 | 18930 | 3.1 | 15800 | 7.9% | 14552 | 30.1% | 4380.152 | 40.9% | 5951.768 | 29% |  | 4220.08 | 25% | 3638 | 50.4% | 7334.208 | 38% | 5529.76 | 0.264% | 38.41728 | 0.2519% | 0.047% | 6.83944 | 21.59% | 31.0829071 | 82.38% | 81.53% | 157 | 8.3% | 20.71% | 21.33% | 29.8159799 | 30.7085877 | 1.5 |  | 2916.48
| 3 | Цвета Владова | 18590 | 1 | 19309 | 0.8 | 5.3 | 19348 | 1.7 | 15920 | 7.3% | 14758 | 46.6% | 6877.228 | 32% | 4722.56 | 21.4% |  | 3158.212 | 24.9% | 3674.742 | 51.9% | 7659.402 | 39% | 5755.62 | 0.269% | 39.69902 | 0.3004% | 0.051% | 7.52658 | 21.59% | 35.7562785 | 81.23% | 83.21% | 181 | 8.5% | 22.22% | 23.43% | 36.799653 | 38.8035945 | 1.5 |  | 3097.48
| Общо |  | 47891 |  | 45267 |  |  | 46573 |  | 47516 | 7.898% | 43763 | 37.05% | 16214.759 | 39.09% | 17105.913 | 23.86% |  | 10442.328 | 25.2% | 11027.163 | 50.74% | 22205.657 | 38.67% | 16922.05 | 0.2634% | 115.26051 | 0.2755% | 0.04901% | 21.44799 | 21.53% | 100.8783023 | 81.58% | 82.4% | 511 | 8.303% | 21.13% | 22.2% | 99.1125757 | 104.2031456 |  | 751.38 |  | 3097.48 | 0
| Общо, до деня |  | 1428260 |  | 1438576 |  |  | 1478780 |  | 1431077 | 7.848% | 1318770 | 43.77% | 577265.265 | 43.37% | 571993.66 | 12.86% |  | 169541.005 | 24.41% | 321867.579 | 50.33% | 663710.372 | 38.79% | 511614.26 | 0.2766% | 3647.8617 | 0.2935% | 0.04648% | 604.91484 | 19.07% | 3314.22 | 83.4% | 84.37% | 17375 | 8.068% | 18.8% | 19.73% | 3266.217 | 3427.432 |  | 16714.5 |  |  | 0
Note on AJ16: Author: Metso - 84 т Larox - 105 т
Note on AK16: Author: Metso - 8,2 Larox - 8,6
Note on AJ17: Author: Metso - 214 т Larox - 6 т
Note on AS20: Author: корекция на склад концентрат след замер на автомобилна везна
Note on AS48: Author: корекция на склад концентрат след замер на автомобилна везна
Note on AS76: Author: корекция на склад концентрат след замер на автомобилна везна
Note on AS124: Author: корекция на склад концентрат след замер на автомобилна везна

## Февруари
Дата | Смяна | Диспечер | Подадена руда от МГТЛ за денонощието | Състояние на склад №2 | Натрошена руда от Цех ССТ | Класа + 15,0мм. | Класа + 12,5мм. | Превозена руда до междинни бункери | Състояние на междинни бункери | Преработена руда в цех МФЦ | Влага на преработената руда | Суха преработена руда | Грано диорити |  | Дайки |  | Шисти | Показания на Гранулометър PSI500i руда, +0,20мм |  | Смилане класа + 0,20мм |  | Смилане класа -0,08мм |  | Плътност на пулпа |  | Съдържание на мед в рудите по Куриер | Метал мед в рудите по Куриер | Коригирана съдържание на мед в рудите | Съдържание на мед в отпадъка по Куриер | Метал мед в отпадъка по Куриер | Съдържание на мед в медния к-т Куриер | Метал мед в концентрата по Куриер | Технологично извличане по Куриер | Товарно извличане | Добит меден концентрат | Влага на медния концентрат | Съдържание на мед в медния к-т | Съдържание на мед в медния к-т /химия-товарен/ | Метал мед в медния концентрат | Метал мед в медния концентрат /химия/ | Литрово тегло в сгъстителя | Меден концентра, автомобилна везна | Меден концентрат в склад | Меден концентрат в склад | Добит молибденов концентрат | Съдържание на Мо в молибденовия к-т | последни данни за съдържания в 8-ма пречистка |  | последни данни за съдържания във 2-ра пречистка
|  |  | тона | метра | тона | % | % | тона |  | тона | % | тона | % |  | % |  | % |  |  | % |  | % |  | % |  | % | % | % | % | тона | % | тона | % | % | тона | % | % |  | тона |  | кг/литър | тон | тон | тон | кг. | % | Мо % | Cu % | Мо % | Cu %
3097.48
1 | 1 | Николинка Мутафова | 4777 | 1 | 10944 | 0.6 | 3.9 | 11947 | 3.6 | 16142 | 8.1% | 14834 | 34% | 5043.56 | 49.8% | 7387.332 | 16.2% |  | 2403.108 | 25.1% | 3723.334 | 51.1% | 7580.174 | 40% | 5933.6 | 0.279% | 41.38686 | 0.2874% | 0.057% | 8.45538 | 21.1% | 33.77688 | 79.79% | 80.38% | 174 | 8% | 21.35% | 22.34% | 34.17708 | 35.761872 | 1.6 | 1002.98 | 2268.5
| 2 | Димитър Цончев | 19600 | 4 | 15717 | 0.8 | 4.7 | 15772 | 3.2 | 16032 | 8.3% | 14701 | 43.2% | 6350.832 | 42.4% | 6233.224 | 14.4% |  | 2116.944 | 25.4% | 3734.054 | 50.6% | 7438.706 | 40% | 5880.4 | 0.273% | 40.13373 | 0.2992% | 0.055% | 8.08555 | 22.35% | 36.39474 | 80.05% | 81.82% | 177 | 8% | 22.05% | 23.2% | 35.90622 | 37.77888 | 1.65 |  | 2445.5
| 3 | Мария Лачева | 20300 | 1 | 19148 | 0.8 | 4.5 | 19869 | 1.8 | 16169 | 7.5% | 14956 | 41.3% | 6176.828 | 34.8% | 5204.688 | 23.9% |  | 3574.484 | 24% | 3589.44 | 51.7% | 7732.252 | 40% | 5982.4 | 0.274% | 40.97944 | 0.3592% | 0.054% | 8.07624 | 21.43% | 43.4293951 | 80.49% | 85.17% | 221 | 8.3% | 22.52% | 23.59% | 45.6383564 | 47.8067863 | 1.6 |  | 2666.5
| Общо |  | 44677 |  | 45809 |  |  | 47588 |  | 48343 | 7.966% | 44491 | 39.49% | 17571.22 | 42.31% | 18825.244 | 18.19% |  | 8094.536 | 24.83% | 11046.828 | 51.14% | 22751.132 | 40% | 17796.4 | 0.2753% | 122.50003 | 0.3154% | 0.05533% | 24.61717 | 21.62% | 113.6010151 | 80.11% | 82.67% | 572 | 8.116% | 21.97% | 23.04% | 115.7216564 | 121.3475383 |  | 1002.98 |  | 2666.5 | 0
2 | 1 | Николинка Мутафова | 3176 | 2 | 5821 | 0.8 | 4.7 | 6493 | 7.2 | 16153 | 7.5% | 14942 | 39.5% | 5902.09 | 45.5% | 6798.61 | 15% |  | 2241.3 | 24.1% | 3601.022 | 52.1% | 7784.782 | 39% | 5827.38 | 0.27% | 40.3434 | 0.2782% | 0.05% | 7.471 | 21.3% | 34.805052 | 81.67% | 82.23% | 178 | 8.2% | 20.87% | 21.53% | 34.1024148 | 35.1808812 | 1.55 | 1001.14 | 1843.36
| 2 | Димитър Цончев | 17953 | 2 | 16666 | 0.9 | 5.2 | 16424 | 5.4 | 16304 | 7.2% | 15130 | 45.3% | 6853.89 | 43.5% | 6581.55 | 11.2% |  | 1694.56 | 25.3% | 3827.89 | 51.4% | 7776.82 | 40% | 6052 | 0.268% | 40.5484 | 0.2461% | 0.054% | 8.1702 | 21.3% | 29.293251 | 80.05% | 78.25% | 149 | 7.7% | 21.13% | 22.71% | 29.0594551 | 31.2323817 | 1.5 |  | 1992.36
| 3 | Иванка Копаранска | 16200 | 2 | 18601 | 1 | 5.1 | 18730 | 4.4 | 16347 | 7.6% | 15105 | 45% | 6797.25 | 42.8% | 6464.94 | 12.2% |  | 1842.81 | 25.4% | 3836.67 | 50% | 7552.5 | 40% | 6042 | 0.269% | 40.63245 | 0.3082% | 0.048% | 7.2504 | 21.44% | 39.9740224 | 82.34% | 84.62% | 202 | 7.7% | 21.08% | 21.98% | 39.3028168 | 40.9808308 | 1.65 |  | 2194.36
| Общо |  | 37329 |  | 41088 |  |  | 41647 |  | 48804 | 7.433% | 45177 | 43.28% | 19553.23 | 43.93% | 19845.1 | 12.79% |  | 5778.67 | 24.94% | 11265.582 | 51.16% | 23114.102 | 39.67% | 17921.38 | 0.269% | 121.52425 | 0.2775% | 0.05067% | 22.8916 | 21.35% | 104.0723254 | 81.36% | 81.94% | 529 | 7.868% | 21.03% | 22.07% | 102.4646867 | 107.3940937 |  | 1001.14 |  | 2194.36 | 0
3 | 1 | Георги Томов | 16500 | 0 | 18440 | 0.5 | 3.9 | 19635 | 3.5 | 16442 | 7.4% | 15225 | 42.7% | 6501.075 | 37.4% | 5694.15 | 19.9% |  | 3029.775 | 25.6% | 3897.6 | 50% | 7612.5 | 39% | 5937.75 | 0.272% | 41.412 | 0.3176% | 0.046% | 7.0035 | 21.88% | 41.28756 | 83.26% | 85.69% | 204 | 7.5% | 21.91% | 22.85% | 41.34417 | 43.11795 | 1.58 |  | 2398.36
| 2 | Димитър Цончев | 18856 | 4 | 19872 | 0.6 | 4 | 19722 | 2.6 | 16476 | 6.7% | 15372 | 40.1% | 6164.172 | 46.5% | 7147.98 | 13.4% |  | 2059.848 | 25.1% | 3858.372 | 50% | 7686 | 40% | 6148.8 | 0.273% | 41.96556 | 0.288% | 0.047% | 7.22484 | 21.26% | 37.3986786 | 82.97% | 83.87% | 191 | 7.9% | 21.06% | 21.87% | 37.0468566 | 38.4717357 | 1.58 |  | 2589.36
| 3 | Иванка Копаранска | 18378 | 3 | 18386 | 0.9 | 4.4 | 18786 | 1.7 | 16553 | 6.5% | 15477 | 42.4% | 6562.248 | 43.3% | 6701.541 | 14.3% |  | 2213.211 | 25.9% | 4008.543 | 49.6% | 7676.592 | 39% | 6036.03 | 0.275% | 42.56175 | 0.3103% | 0.045% | 6.96465 | 21.27% | 41.138307 | 83.81% | 85.68% | 210 | 7.9% | 21.23% | 21.89% | 41.060943 | 42.337449 | 1.65 |  | 2799.36
| Общо |  | 53734 |  | 56698 |  |  | 58143 |  | 49471 | 6.866% | 46074 | 41.73% | 19227.495 | 42.42% | 19543.671 | 15.85% |  | 7302.834 | 25.53% | 11764.515 | 49.87% | 22975.092 | 39.33% | 18122.58 | 0.2733% | 125.93931 | 0.3053% | 0.046% | 21.19299 | 21.47% | 119.8245456 | 83.35% | 85.11% | 605 | 7.765% | 21.4% | 22.2% | 119.4519696 | 123.9271347 |  | 0 |  | 2799.36 | 0
4 | 1 | Георги Томов | 13500 | 2 | 15676 | 0.5 | 3.5 | 16283 | 1.9 | 16588 | 6.1% | 15576 | 29% | 4517.04 | 52.2% | 8130.672 | 18.8% |  | 2928.288 | 24.6% | 3831.696 | 49.7% | 7741.272 | 39% | 6074.64 | 0.282% | 43.92432 | 0.3162% | 0.047% | 7.32072 | 21.32% | 41.974816 | 83.52% | 85.33% | 214 | 8% | 21.3% | 22.07% | 41.93544 | 43.451416 | 1.58 |  | 3013.36
| 2 | Цвета Владова | 19610 | 4 | 18653 | 0.7 | 3.8 | 19015 | 1.2 | 16522 | 6.3% | 15481 | 40.4% | 6254.324 | 46.2% | 7152.222 | 13.4% |  | 2074.454 | 24.5% | 3792.845 | 49.5% | 7663.095 | 39% | 6037.59 | 0.265% | 41.02465 | 0.2825% | 0.046% | 7.12126 | 20.51% | 37.8858669 | 82.83% | 83.91% | 201 | 8.1% | 19.82% | 19.84% | 36.6113058 | 36.6482496 | 1.63 |  | 3214.36
| 3 | Иванка Копаранска | 18400 | 4 | 17845 | 0.8 | 4.4 | 17816 | 1.3 | 16521 | 6.4% | 15464 | 36.4% | 5628.896 | 52.1% | 8056.744 | 11.5% |  | 1778.36 | 25.5% | 3943.32 | 50.3% | 7778.392 | 38% | 5876.32 | 0.268% | 41.44352 | 0.314% | 0.045% | 6.9588 | 21.46% | 39.8563704 | 83.38% | 85.84% | 201 | 7.6% | 22.4% | 22.25% | 41.602176 | 41.32359 | 1.58 |  | 3415.36
| Общо |  | 51510 |  | 52174 |  |  | 53114 |  | 49631 | 6.266% | 46521 | 35.25% | 16400.26 | 50.17% | 23339.638 | 14.58% |  | 6781.102 | 24.87% | 11567.861 | 49.83% | 23182.759 | 38.67% | 17988.55 | 0.2717% | 126.39249 | 0.3043% | 0.046% | 21.40078 | 21.1% | 119.7170533 | 83.25% | 85.07% | 616 | 7.902% | 21.17% | 21.39% | 120.1489218 | 121.4232556 |  | 0 |  | 3415.36 | 0
5 | 1 | Георги Томов | 6600 | 2 | 8963 | 0.5 | 4.6 | 9052 | 4.2 | 16489 | 7.1% | 15318 | 35.3% | 5407.254 | 51.2% | 7842.816 | 13.5% |  | 2067.93 | 24.2% | 3706.956 | 49% | 7505.82 | 39% | 5974.02 | 0.265% | 40.5927 | 0.3187% | 0.044% | 6.73992 | 21.74% | 40.4455308 | 83.57% | 86.36% | 202 | 7.9% | 22.62% | 22.44% | 42.0827004 | 41.7478248 | 1.55 | 1039.96 | 2577.4
| 2 | Цвета Владова | 19401 | 5 | 19194 | 0.6 | 4.3 | 19440 | 2.2 | 16328 | 6.6% | 15250 | 47.2% | 7198 | 33.2% | 5063 | 19.6% |  | 2989 | 24.5% | 3736.25 | 50.6% | 7716.5 | 39% | 5947.5 | 0.265% | 40.4125 | 0.3174% | 0.045% | 6.8625 | 21.25% | 39.3382125 | 83.2% | 85.99% | 201 | 7.9% | 22.44% | 21.93% | 41.5411524 | 40.5970353 | 1.6 |  | 2778.4
| 3 | Николинка Мутафова | 21439 | 4 | 19023 | 0.4 | 3.8 | 18941 | 1.5 | 16296 | 7.3% | 15106 | 40.7% | 6148.142 | 48% | 7250.88 | 11.3% |  | 1706.978 | 24% | 3625.44 | 52.9% | 7991.074 | 39% | 5891.34 | 0.263% | 39.72878 | 0.3201% | 0.045% | 6.7977 | 21.11% | 41.2176972 | 83.07% | 86.12% | 212 | 7.9% | 21.28% | 20.98% | 41.5496256 | 40.9638696 | 1.55 |  | 2990.4
| Общо |  | 47440 |  | 47180 |  |  | 47433 |  | 49113 | 7% | 45674 | 41.06% | 18753.396 | 44.13% | 20156.696 | 14.81% |  | 6763.908 | 24.23% | 11068.646 | 50.82% | 23213.394 | 39% | 17812.86 | 0.2643% | 120.73398 | 0.3187% | 0.04466% | 20.40012 | 21.37% | 121.0014405 | 83.28% | 86.16% | 615 | 7.9% | 22.12% | 21.79% | 125.1734784 | 123.3087297 |  | 1039.96 |  | 2990.4 | 0
6 | 1 | Димитър Цончев | 6500 | 2 | 10172 | 0.5 | 2.9 | 10445 | 3.7 | 15814 | 7.2% | 14675 | 38.7% | 5679.225 | 45.3% | 6647.775 | 16% |  | 2348 | 24.5% | 3595.375 | 49.9% | 7322.825 | 39% | 5723.25 | 0.258% | 37.8615 | 0.2915% | 0.044% | 6.457 | 21.63% | 35.0613648 | 83.11% | 85.07% | 176 | 7.9% | 22.41% | 21.93% | 36.3257136 | 35.5476528 | 1.6 | 1036.92 | 2129.48
| 2 | Цвета Владова | 19200 | 6 | 17807 | 0.6 | 3.3 | 18685 | 2.3 | 15754 | 7.7% | 14541 | 43.3% | 6296.253 | 45.2% | 6572.532 | 11.5% |  | 1672.215 | 24.7% | 3591.627 | 50.1% | 7285.041 | 39% | 5670.99 | 0.258% | 37.51578 | 0.3027% | 0.044% | 6.39804 | 22.02% | 36.584028 | 83.11% | 85.63% | 180 | 7.7% | 22.64% | 22.44% | 37.614096 | 37.281816 | 1.55 |  | 2309.48
| 3 | Николинка Мутафова | 21650 | 3 | 20125 | 0.8 | 4 | 19810 | 0.8 | 15724 | 8% | 14466 | 41.2% | 5959.992 | 42.5% | 6148.05 | 16.3% |  | 2357.958 | 23.6% | 3413.976 | 51.5% | 7449.99 | 39% | 5641.74 | 0.264% | 38.19024 | 0.2989% | 0.043% | 6.22038 | 22.23% | 36.199332 | 83.87% | 85.77% | 177 | 8% | 22.73% | 22.7% | 37.013532 | 36.96468 | 1.55 |  | 2486.48
| Общо |  | 47350 |  | 48104 |  |  | 48940 |  | 47292 | 7.633% | 43682 | 41.06% | 17935.47 | 44.34% | 19368.357 | 14.6% |  | 6378.173 | 24.27% | 10600.978 | 50.5% | 22057.856 | 39% | 17035.98 | 0.26% | 113.56752 | 0.2977% | 0.04367% | 19.07542 | 21.96% | 107.8447248 | 83.37% | 85.5% | 533 | 7.866% | 22.59% | 22.36% | 110.9533416 | 109.7941488 |  | 1036.92 |  | 2486.48 | 0
7 | 1 | Димитър Цончев | 6691 | 1 | 4862 | 0.5 | 4.6 | 5435 | 6 | 15727 | 8.1% | 14453 | 43.8% | 6330.414 | 41.2% | 5954.636 | 15% |  | 2167.95 | 23.5% | 3396.455 | 52.4% | 7573.372 | 39% | 5636.67 | 0.267% | 38.58951 | 0.3038% | 0.042% | 6.07026 | 22.14% | 36.3808908 | 84.43% | 86.33% | 179 | 8.2% | 23.03% | 22.45% | 37.8433566 | 36.890289 | 1.6 | 1068.86 | 1596.62
| 2 | Иванка Копаранска | 19900 | 1 | 13089 | 0.5 | 4.8 | 12879 | 5 | 15572 | 7.7% | 14373 | 38.7% | 5562.351 | 52.7% | 7574.571 | 8.6% |  | 1236.078 | 24.6% | 3535.758 | 50.6% | 7272.738 | 39% | 5605.47 | 0.266% | 38.23218 | 0.3015% | 0.042% | 6.03666 | 21.61% | 35.5039334 | 84.37% | 86.23% | 178 | 7.7% | 22.7% | 22.18% | 37.294738 | 36.4404092 | 1.6 |  | 1774.62
| 3 | Николинка Мутафова | 17049 | 1 | 19021 | 0.9 | 3.8 | 19161 | 3.5 | 15832 | 7.8% | 14597 | 41% | 5984.77 | 41.8% | 6101.546 | 17.2% |  | 2510.684 | 23.9% | 3488.683 | 50.6% | 7386.082 | 39% | 5692.83 | 0.261% | 38.09817 | 0.2881% | 0.041% | 5.98477 | 21.46% | 35.142896 | 84.45% | 85.93% | 178 | 8% | 22.03% | 21.48% | 36.076328 | 35.175648 | 1.55 |  | 1952.62
| Общо |  | 43640 |  | 36972 |  |  | 37475 |  | 47131 | 7.867% | 43423 | 41.17% | 17877.535 | 45.21% | 19630.753 | 13.62% |  | 5914.712 | 24% | 10420.896 | 51.2% | 22232.192 | 39% | 16934.97 | 0.2647% | 114.91986 | 0.2978% | 0.04166% | 18.09169 | 21.74% | 107.0277202 | 84.42% | 86.17% | 535 | 7.967% | 22.59% | 22.03% | 111.2144226 | 108.5063462 |  | 1068.86 |  | 1952.62 | 0
8 | 1 | Димитър Цончев | 5570 | 0 | 11643 | 0.3 | 3.8 | 12256 | 4.9 | 16152 | 7.8% | 14892 | 47.4% | 7058.808 | 43.3% | 6448.236 | 9.3% |  | 1384.956 | 24% | 3574.08 | 50.7% | 7550.244 | 39% | 5807.88 | 0.255% | 37.9746 | 0.3203% | 0.039% | 5.80788 | 21.85% | 40.3351 | 84.86% | 87.97% | 200 | 7.7% | 22.69% | 22.3% | 41.88574 | 41.1658 | 1.6 | 1070.2 | 1082.42
| 2 | Иванка Копаранска | 17000 | 0 | 8642 | 0.8 | 3.7 | 9483 | 8.5 | 16044 | 7.9% | 14777 | 53.5% | 7905.695 | 42.2% | 6235.894 | 4.3% |  | 635.411 | 25.5% | 3768.135 | 50.1% | 7403.277 | 38% | 5615.26 | 0.25% | 36.9425 | 0.2888% | 0.038% | 5.61526 | 21.28% | 35.631232 | 84.95% | 86.99% | 182 | 8% | 22.13% | 20.98% | 37.054472 | 35.128912 | 1.6 |  | 1264.42
| 3 | Цвета Владова | 14120 | 1 | 14907 | 1 | 5.6 | 15091 | 7.3 | 15583 | 7.9% | 14352 | 47.5% | 6817.2 | 41.9% | 6013.488 | 10.6% |  | 1521.312 | 23.2% | 3329.664 | 51.6% | 7405.632 | 39% | 5597.28 | 0.25% | 35.88 | 0.3161% | 0.039% | 5.59728 | 21.73% | 37.5468324 | 84.55% | 87.81% | 187 | 7.6% | 23.02% | 22.35% | 39.7757976 | 38.618118 | 1.55 |  | 1451.42
| Общо |  | 36690 |  | 35192 |  |  | 36830 |  | 47779 | 7.866% | 44021 | 49.48% | 21781.703 | 42.47% | 18697.618 | 8.045% |  | 3541.679 | 24.24% | 10671.879 | 50.79% | 22359.153 | 38.66% | 17020.42 | 0.2517% | 110.7971 | 0.3083% | 0.03866% | 17.02042 | 21.62% | 113.5131644 | 84.79% | 87.61% | 569 | 7.763% | 22.61% | 21.87% | 118.7160096 | 114.91283 |  | 1070.2 |  | 1451.42 | 0
9 | 1 | Мария Лачева | 4898 | 0 | 13921 | 1.2 | 6.1 | 14746 | 7.5 | 15996 | 7.2% | 14844 | 46.4% | 6887.616 | 40.6% | 6026.664 | 13% |  | 1929.72 | 23.6% | 3503.184 | 51.4% | 7629.816 | 39% | 5789.16 | 0.254% | 37.70376 | 0.3135% | 0.039% | 5.78916 | 22.05% | 40.4130195 | 84.8% | 87.71% | 199 | 7.9% | 22.23% | 21.07% | 40.7429217 | 38.6168853 | 1.6 | 565.92 | 1111.5 | 27
| 2 | Иванка Копаранска | 19000 | 6 | 16724 | 0.9 | 5.4 | 16980 | 6.8 | 16121 | 7.7% | 14880 | 50.7% | 7544.16 | 38% | 5654.4 | 11.3% |  | 1681.44 | 24% | 3571.2 | 50.1% | 7454.88 | 39% | 5803.2 | 0.259% | 38.5392 | 0.3217% | 0.039% | 5.8032 | 21.84% | 40.31664 | 85.09% | 88.03% | 200 | 7.7% | 22.79% | 22.25% | 42.07034 | 41.0735 | 1.6 |  | 1311.5
| 3 | Цвета Владова | 22000 | 2 | 17802 | 0.5 | 3.4 | 17767 | 6.7 | 16396 | 7.9% | 15101 | 44% | 6644.44 | 39.2% | 5919.592 | 16.8% |  | 2536.968 | 24.1% | 3639.341 | 49.9% | 7535.399 | 38% | 5738.38 | 0.263% | 39.71563 | 0.3326% | 0.039% | 5.88939 | 22.02% | 42.9944904 | 85.32% | 88.43% | 212 | 7.9% | 22.71% | 21.71% | 44.3417292 | 42.3892092 | 1.6 |  | 1523.5
| Общо |  | 45898 |  | 48447 |  |  | 49493 |  | 48513 | 7.603% | 44825 | 47.02% | 21076.216 | 39.27% | 17600.656 | 13.72% |  | 6148.128 | 23.9% | 10713.725 | 50.46% | 22620.095 | 38.66% | 17330.74 | 0.2587% | 115.95859 | 0.3227% | 0.039% | 17.48175 | 21.97% | 123.7241499 | 85.08% | 88.07% | 611 | 7.835% | 22.58% | 21.68% | 127.1549909 | 122.0795945 |  | 565.92 |  | 1523.5 | 0
10 | 1 | Мария Лачева | 15206 | 0 | 18253 | 0.8 | 4.7 | 19102 | 5.1 | 15336 | 7.8% | 14140 | 45.6% | 6447.84 | 47% | 6645.8 | 7.4% |  | 1046.36 | 24.5% | 3464.3 | 49.8% | 7041.72 | 39% | 5514.6 | 0.268% | 37.8952 | 0.3453% | 0.038% | 5.3732 | 22.02% | 41.9804694 | 85.97% | 89.14% | 207 | 7.9% | 22.79% | 21.84% | 43.4484513 | 41.6373048 | 1.6 |  | 1730.5
| 2 | Иванка Копаранска | 20266 | 4 | 20190 | 0.6 | 3.9 | 19561 | 3.8 | 15679 | 8.2% | 14393 | 48.2% | 6937.426 | 41.4% | 5958.702 | 10.4% |  | 1496.872 | 24.4% | 3511.892 | 50.2% | 7225.286 | 38% | 5469.34 | 0.274% | 39.43682 | 0.2865% | 0.038% | 5.46934 | 22.19% | 35.2279564 | 86.28% | 86.88% | 172 | 7.7% | 22.53% | 22.2% | 35.7677268 | 35.243832 | 1.55 |  | 1902.5
| 3 | Димитър Цончев | 18500 | 2 | 17747 | 0.5 | 4.1 | 18502 | 3 | 16548 | 8.1% | 15208 | 47.3% | 7193.384 | 40.1% | 6098.408 | 12.6% |  | 1916.208 | 23.6% | 3589.088 | 50% | 7604 | 39% | 5931.12 | 0.269% | 40.90952 | 0.3399% | 0.039% | 5.93112 | 22.98% | 44.349102 | 85.65% | 88.67% | 210 | 8.1% | 23.71% | 23.39% | 45.757929 | 45.140361 | 1.56 |  | 2112.5
| Общо |  | 53972 |  | 56190 |  |  | 57165 |  | 47563 | 8.036% | 43741 | 47.05% | 20578.65 | 42.76% | 18702.91 | 10.2% |  | 4459.44 | 24.15% | 10565.28 | 50% | 21871.006 | 38.67% | 16915.06 | 0.2703% | 118.24154 | 0.3241% | 0.03835% | 16.77366 | 22.41% | 121.5575278 | 85.96% | 88.31% | 589 | 7.913% | 23.02% | 22.5% | 124.9741071 | 122.0214978 |  | 0 |  | 2112.5 | 0
11 | 1 | Мария Лачева | 17800 | 0 | 18946 | 0.7 | 3.9 | 19918 | 1.8 | 16109 | 7.6% | 14885 | 54.2% | 8067.67 | 33.8% | 5031.13 | 12% |  | 1786.2 | 24% | 3572.4 | 50.1% | 7457.385 | 39% | 5805.15 | 0.263% | 39.14755 | 0.3387% | 0.039% | 5.80515 | 22.58% | 42.9546114 | 85.32% | 88.63% | 207 | 8.1% | 23.45% | 22.48% | 44.6096385 | 42.7643784 | 1.6 |  | 2319.5
| 2 | Цвета Владова | 19500 | 3 | 19343 | 0.6 | 3.6 | 18728 | 1.4 | 16559 | 7.6% | 15301 | 49.7% | 7604.597 | 40.6% | 6212.206 | 9.7% |  | 1484.197 | 23.8% | 3641.638 | 50.5% | 7727.005 | 39% | 5967.39 | 0.265% | 40.54765 | 0.3124% | 0.039% | 5.96739 | 22.27% | 40.4347482 | 85.43% | 87.66% | 198 | 8.3% | 23.04% | 21.98% | 41.8328064 | 39.9082068 | 1.55 |  | 2517.5
| 3 | Димитър Цончев | 18700 | 2 | 18283 | 0.8 | 4 | 18937 | 0.8 | 16573 | 7.4% | 15347 | 46.3% | 7105.661 | 44.8% | 6875.456 | 8.9% |  | 1365.883 | 24% | 3683.28 | 50.5% | 7750.235 | 39% | 5985.33 | 0.263% | 40.36261 | 0.327% | 0.039% | 5.98533 | 23.04% | 43.241472 | 85.32% | 88.22% | 204 | 8% | 23.55% | 22.89% | 44.19864 | 42.959952 | 1.6 |  | 2721.5
| Общо |  | 56000 |  | 56572 |  |  | 57583 |  | 49241 | 7.533% | 45533 | 50.03% | 22777.928 | 39.79% | 18118.792 | 10.18% |  | 4636.28 | 23.93% | 10897.318 | 50.37% | 22934.625 | 39% | 17757.87 | 0.2637% | 120.05781 | 0.3259% | 0.039% | 17.75787 | 22.63% | 126.6308316 | 85.36% | 88.18% | 609 | 8.132% | 23.35% | 22.45% | 130.6410849 | 125.6325372 |  | 0 |  | 2721.5 | 0
12 | 1 | Иванка Копаранска | 7100 | 0 | 5735 | 1 | 4.3 | 6208 | 5.7 | 16535 | 7.2% | 15344 | 53.6% | 8224.384 | 33.5% | 5140.24 | 12.9% |  | 1979.376 | 24.6% | 3774.624 | 49.3% | 7564.592 | 39% | 5984.16 | 0.256% | 39.28064 | 0.306% | 0.036% | 5.52384 | 22.24% | 37.4025648 | 86.08% | 88.36% | 183 | 8.1% | 24.63% | 23.98% | 41.4219951 | 40.3288446 | 1.65 | 1111.14 | 1793.36
| 2 | Цвета Владова | 18700 | 2 | 18987 | 0.9 | 5.6 | 18598 | 3.6 | 16521 | 7.2% | 15331 | 42.6% | 6531.006 | 45.7% | 7006.267 | 11.7% |  | 1793.727 | 24.1% | 3694.771 | 51.4% | 7880.134 | 39% | 5979.09 | 0.257% | 39.40067 | 0.2926% | 0.036% | 5.51916 | 21.51% | 36.412128 | 86.14% | 87.83% | 184 | 8% | 23.24% | 22.35% | 39.340672 | 37.83408 | 1.55 |  | 1977.36
| 3 | Димитър Цончев | 19200 | 1 | 17050 | 0.6 | 3.5 | 17751 | 2.8 | 16550 | 7.9% | 15243 | 57% | 8688.51 | 33.2% | 5060.676 | 9.8% |  | 1493.814 | 23.5% | 3582.105 | 50.3% | 7667.229 | 39% | 5944.77 | 0.245% | 37.34535 | 0.3016% | 0.036% | 5.48748 | 21.9% | 36.388602 | 85.45% | 88.2% | 181 | 8.2% | 24.37% | 23.82% | 40.4927046 | 39.5788356 | 1.6 |  | 2158.36
| Общо |  | 45000 |  | 41772 |  |  | 42557 |  | 49606 | 7.434% | 45918 | 51.06% | 23443.9 | 37.47% | 17207.183 | 11.47% |  | 5266.917 | 24.07% | 11051.5 | 50.33% | 23111.955 | 39% | 17908.02 | 0.2527% | 116.02666 | 0.3001% | 0.036% | 16.53048 | 21.88% | 110.2032948 | 85.89% | 88.13% | 548 | 8.099% | 24.08% | 23.38% | 121.2553717 | 117.7417602 |  | 1111.14 |  | 2158.36 | 0
13 | 1 | Иванка Копаранска | 2600 | 0 | 10612 | 1 | 3.8 | 11373 | 4.5 | 15958 | 8% | 14681 | 55.8% | 8191.998 | 40.8% | 5989.848 | 3.4% |  | 499.154 | 24.6% | 3611.526 | 49.1% | 7208.371 | 38% | 5578.78 | 0.234% | 34.35354 | 0.2915% | 0.038% | 5.57878 | 24.33% | 35.81376 | 83.89% | 87.09% | 160 | 8% | 25.28% | 25.03% | 37.21216 | 36.84416 | 1.6 | 1037.98 | 1280.38
| 2 | Георги Томов | 18422 | 4 | 16034 | 1 | 4.5 | 15982 | 4.5 | 16199 | 7% | 15065 | 38.3% | 5769.895 | 47.3% | 7125.745 | 14.4% |  | 2169.36 | 25.8% | 3886.77 | 49% | 7381.85 | 39% | 5875.35 | 0.238% | 35.8547 | 0.2675% | 0.036% | 5.4234 | 21.45% | 29.7659505 | 85.02% | 86.67% | 151 | 8.1% | 25.13% | 24.85% | 34.8726497 | 34.4840965 | 1.55 |  | 1431.38
| 3 | Димитър Цончев | 16687 | 2 | 18178 | 1.1 | 5.1 | 18337 | 3.4 | 16706 | 7.4% | 15470 | 54.7% | 8462.09 | 29.8% | 4610.06 | 15.5% |  | 2397.85 | 24.8% | 3836.56 | 49.8% | 7704.06 | 40% | 6188 | 0.238% | 36.8186 | 0.2916% | 0.035% | 5.4145 | 21.97% | 35.3224872 | 85.43% | 88.12% | 174 | 7.6% | 24.69% | 24.85% | 39.6955944 | 39.952836 | 1.6 |  | 1605.38
| Общо |  | 37709 |  | 44824 |  |  | 45692 |  | 48863 | 7.463% | 45216 | 49.59% | 22423.983 | 39.2% | 17725.653 | 11.2% |  | 5066.364 | 25.07% | 11334.856 | 49.31% | 22294.281 | 39.02% | 17642.13 | 0.2367% | 107.02684 | 0.2835% | 0.03631% | 16.41668 | 22.57% | 100.9021977 | 84.8% | 87.32% | 485 | 7.888% | 25.03% | 24.91% | 111.7804041 | 111.2810925 |  | 1037.98 |  | 1605.38 | 0
14 | 1 | Иванка Копаранска | 0 | 11 | 10942 | 0.8 | 4.7 | 11815 | 6.1 | 16729 | 7.6% | 15458 | 54.3% | 8393.694 | 36.1% | 5580.338 | 9.6% |  | 1483.968 | 26% | 4019.08 | 49.4% | 7636.252 | 40% | 6183.2 | 0.248% | 38.33584 | 0.285% | 0.035% | 5.4103 | 21.54% | 35.1138618 | 86.03% | 87.85% | 177 | 7.9% | 23.71% | 23.32% | 38.6513307 | 38.0155644 | 1.65 | 502.74 | 1260.64 | -19
| 2 | Георги Томов | 32767 | 2 | 17469 | 1.2 | 4.1 | 18292 | 4.7 | 16682 | 7.9% | 15364 | 54.7% | 8404.108 | 38% | 5838.32 | 7.3% |  | 1121.572 | 24.6% | 3779.544 | 49.5% | 7605.18 | 39% | 5991.96 | 0.261% | 40.10004 | 0.2955% | 0.034% | 5.22376 | 21.67% | 36.2025521 | 87.11% | 88.62% | 181 | 7.7% | 24.05% | 23.75% | 40.1786515 | 39.6774625 | 1.55 |  | 1441.64
| 3 | Мария Лачева | 18146 | 2 | 17082 | 1.5 | 4.8 | 17572 | 4.5 | 16727 | 7.4% | 15489 | 62.3% | 9649.647 | 25.9% | 4011.651 | 11.8% |  | 1827.702 | 24.6% | 3810.294 | 49.8% | 7713.522 | 39% | 6040.71 | 0.259% | 40.11651 | 0.2984% | 0.035% | 5.42115 | 21.53% | 35.769942 | 86.63% | 88.4% | 180 | 7.7% | 24.56% | 24.44% | 40.803984 | 40.604616 | 1.55 |  | 1621.64
| Общо |  | 50913 |  | 45493 |  |  | 47679 |  | 50138 | 7.633% | 46311 | 57.11% | 26447.449 | 33.32% | 15430.309 | 9.573% |  | 4433.242 | 25.07% | 11608.918 | 49.57% | 22954.954 | 39.33% | 18215.87 | 0.256% | 118.55239 | 0.293% | 0.03467% | 16.05521 | 21.58% | 107.0863559 | 86.6% | 88.29% | 538 | 7.766% | 24.11% | 23.84% | 119.6339662 | 118.2976429 |  | 502.74 |  | 1621.64 | 0
15 | 1 | Цвета Владова | 5217 | 1 | 16346 | 1.7 | 4.7 | 17018 | 4.9 | 16702 | 8.4% | 15299 | 54.6% | 8353.254 | 36.2% | 5538.238 | 9.2% |  | 1407.508 | 23.5% | 3595.265 | 50.9% | 7787.191 | 39% | 5966.61 | 0.258% | 39.47142 | 0.3243% | 0.037% | 5.66063 | 21.75% | 40.6644525 | 85.8% | 88.73% | 203 | 7.9% | 23.51% | 23.62% | 43.9550013 | 44.1606606 | 1.6 | 1001.22 | 823.42
| 2 | Георги Томов | 18521 | 7 | 16315 | 1.9 | 6 | 16885 | 4.3 | 16701 | 7.9% | 15382 | 56.7% | 8721.594 | 31.2% | 4799.184 | 12.1% |  | 1861.222 | 22.6% | 3476.332 | 53.1% | 8167.842 | 39% | 5998.98 | 0.257% | 39.53174 | 0.3046% | 0.036% | 5.53752 | 21.9% | 37.314315 | 86.13% | 88.31% | 185 | 7.9% | 24.25% | 24% | 41.3183625 | 40.8924 | 1.55 |  | 1008.42
| 3 | Мария Лачева | 21630 | 1 | 14274 | 0.8 | 3.7 | 14774 | 5.2 | 16613 | 7.7% | 15334 | 67.3% | 10319.782 | 18.6% | 2852.124 | 14.1% |  | 2162.094 | 23.1% | 3542.154 | 52.3% | 8019.682 | 38% | 5826.92 | 0.249% | 38.18166 | 0.2974% | 0.036% | 5.52024 | 22.08% | 36.643968 | 85.68% | 88.03% | 180 | 7.8% | 24.15% | 23.98% | 40.07934 | 39.797208 | 1.55 |  | 1188.42
| Общо |  | 45368 |  | 46935 |  |  | 48677 |  | 50016 | 8.001% | 46015 | 59.53% | 27394.63 | 28.66% | 13189.546 | 11.8% |  | 5430.824 | 23.07% | 10613.751 | 52.1% | 23974.715 | 38.67% | 17792.51 | 0.2547% | 117.18482 | 0.3087% | 0.03633% | 16.71839 | 21.91% | 114.6227355 | 85.88% | 88.37% | 568 | 7.868% | 23.97% | 23.87% | 125.3527038 | 124.8502686 |  | 1001.22 |  | 1188.42 | 0
16 | 1 | Цвета Владова | 6569 | 1 | 9560 | 1.4 | 4.2 | 10565 | 7.8 | 16586 | 8.5% | 15176 | 50.1% | 7603.176 | 39% | 5918.64 | 10.9% |  | 1654.184 | 22.8% | 3460.128 | 53.8% | 8164.688 | 39% | 5918.64 | 0.252% | 38.24352 | 0.3144% | 0.037% | 5.61512 | 22% | 38.3724 | 85.46% | 88.37% | 190 | 8.2% | 24.14% | 23.44% | 42.104988 | 40.884048 | 1.55 | 502 | 867.42 | -9
| 2 | Димитър Цончев | 18341 | 3 | 17058 | 0.5 | 4.7 | 17786 | 6.5 | 16496 | 8.1% | 15160 | 52.5% | 7959 | 38.5% | 5836.6 | 9% |  | 1364.4 | 22.9% | 3471.64 | 51.5% | 7807.4 | 38% | 5760.8 | 0.256% | 38.8096 | 0.3086% | 0.036% | 5.4576 | 21.85% | 37.654105 | 86.08% | 88.47% | 190 | 9.3% | 23.98% | 23.49% | 41.324734 | 40.480317 | 1.6 |  | 1057.42
| 3 | Мария Лачева | 16710 | 2 | 16996 | 0.6 | 3.6 | 17792 | 6 | 16497 | 8.3% | 15128 | 58.5% | 8849.88 | 30.6% | 4629.168 | 10.9% |  | 1648.952 | 22.6% | 3418.928 | 50.5% | 7639.64 | 39% | 5899.92 | 0.259% | 39.18152 | 0.3218% | 0.036% | 5.44608 | 22.07% | 39.2062515 | 86.24% | 88.95% | 195 | 8.9% | 24.34% | 23.81% | 43.238793 | 42.2972745 | 1.6 |  | 1252.42
| Общо |  | 41620 |  | 43614 |  |  | 46143 |  | 49579 | 8.3% | 45464 | 53.7% | 24412.056 | 36.04% | 16384.408 | 10.27% |  | 4667.536 | 22.77% | 10350.696 | 51.93% | 23611.728 | 38.67% | 17579.36 | 0.2557% | 116.23464 | 0.3149% | 0.03633% | 16.5188 | 21.97% | 115.2327565 | 85.93% | 88.6% | 575 | 8.801% | 24.15% | 23.58% | 126.668515 | 123.6616395 |  | 502 |  | 1252.42 | 0
17 | 1 | Цвета Владова | 18626 | 0 | 17380 | 0.5 | 4 | 18688 | 5.7 | 16634 | 8.7% | 15187 | 56.2% | 8535.094 | 32.2% | 4890.214 | 11.6% |  | 1761.692 | 22% | 3341.14 | 50.4% | 7654.248 | 39% | 5922.93 | 0.264% | 40.09368 | 0.3205% | 0.035% | 5.31545 | 21.89% | 39.0572325 | 86.88% | 89.21% | 195 | 8.5% | 24.3% | 23.81% | 43.357275 | 42.4829925 | 1.55 |  | 1447.42
| 2 | Димитър Цончев | 18630 | 2 | 16662 | 0.5 | 4.4 | 17524 | 5.3 | 16727 | 7.9% | 15406 | 49% | 7548.94 | 37.6% | 5792.656 | 13.4% |  | 2064.404 | 23.8% | 3666.628 | 51.4% | 7918.684 | 38% | 5854.28 | 0.27% | 41.5962 | 0.3164% | 0.036% | 5.54616 | 21.6% | 39.459312 | 86.81% | 88.76% | 199 | 8.2% | 23.65% | 23.11% | 43.204293 | 42.2178102 | 1.6 |  | 1646.42
| 3 | Иванка Копаранска | 18300 | 1 | 17229 | 0.6 | 3.7 | 18258 | 4.9 | 16618 | 8% | 15289 | 56.3% | 8607.707 | 32.4% | 4953.636 | 11.3% |  | 1727.657 | 23.4% | 3577.626 | 50.4% | 7705.656 | 39% | 5962.71 | 0.27% | 41.2803 | 0.31% | 0.038% | 5.80982 | 21.74% | 38.1184812 | 86.08% | 87.88% | 191 | 8.2% | 23.72% | 23.22% | 41.5901736 | 40.7134836 | 1.6 |  | 1837.42
| Общо |  | 55556 |  | 51271 |  |  | 54470 |  | 49979 | 8.2% | 45882 | 53.82% | 24691.741 | 34.08% | 15636.506 | 12.1% |  | 5553.753 | 23.07% | 10585.394 | 50.74% | 23278.588 | 38.66% | 17739.92 | 0.268% | 122.97018 | 0.3156% | 0.03633% | 16.67143 | 21.74% | 116.6350257 | 86.59% | 88.62% | 585 | 8.3% | 23.89% | 23.38% | 128.1517416 | 125.4142863 |  | 0 |  | 1837.42 | 0
18 | 1 | Георги Томов | 15067 | 1 | 18559 | 0.5 | 4.5 | 19488 | 4 | 16716 | 8.2% | 15345 | 49.9% | 7657.155 | 32.6% | 5002.47 | 17.5% |  | 2685.375 | 22.1% | 3391.245 | 53.1% | 8148.195 | 38% | 5831.1 | 0.28% | 42.966 | 0.3217% | 0.042% | 6.4449 | 22.15% | 39.2012915 | 85.16% | 87.09% | 193 | 8.3% | 24.25% | 24.19% | 42.9178925 | 42.8117039 | 1.58 |  | 2030.42
| 2 | Димитър Цончев | 18687 | 2 | 15971 | 0.7 | 4.6 | 16898 | 4.4 | 16739 | 8.2% | 15366 | 51.2% | 7867.392 | 37.8% | 5808.348 | 11% |  | 1690.26 | 23.5% | 3611.01 | 51.1% | 7852.026 | 38% | 5839.08 | 0.278% | 42.71748 | 0.3337% | 0.04% | 6.1464 | 22.19% | 40.2894954 | 85.77% | 88.16% | 198 | 8.3% | 24.86% | 24.49% | 45.1373076 | 44.4655134 | 1.6 |  | 2228.42
| 3 | Иванка Копаранска | 18400 | 1 | 16950 | 0.7 | 5 | 17330 | 4.1 | 16720 | 7.9% | 15399 | 49.1% | 7560.909 | 40.2% | 6190.398 | 10.7% |  | 1647.693 | 23.5% | 3618.765 | 50.8% | 7822.692 | 38% | 5851.62 | 0.265% | 40.80735 | 0.319% | 0.038% | 5.85162 | 21.65% | 39.550653 | 85.81% | 88.23% | 199 | 8.2% | 23.69% | 23.45% | 43.2773658 | 42.838929 | 1.6 |  | 2427.42
| Общо |  | 52154 |  | 51480 |  |  | 53716 |  | 50175 | 8.1% | 46110 | 50.07% | 23085.456 | 36.87% | 17001.216 | 13.06% |  | 6023.328 | 23.03% | 10621.02 | 51.67% | 23822.913 | 38% | 17521.8 | 0.2743% | 126.49083 | 0.3248% | 0.04% | 18.44292 | 22% | 119.0414399 | 85.58% | 87.83% | 590 | 8.266% | 24.27% | 24.04% | 131.3325659 | 130.1161463 |  | 0 |  | 2427.42 | 0
19 | 1 | Георги Томов | 3834 | 0 | 9476 | 0.6 | 4.5 | 10910 | 7.1 | 16716 | 8.3% | 15329 | 57.1% | 8752.859 | 34% | 5211.86 | 8.9% |  | 1364.281 | 23.1% | 3540.999 | 50.6% | 7756.474 | 39% | 5978.31 | 0.265% | 40.62185 | 0.3115% | 0.039% | 5.97831 | 21.98% | 37.612176 | 85.43% | 87.62% | 186 | 8% | 24.41% | 23.85% | 41.770392 | 40.81212 | 1.58 | 1010.48 | 1602.94
| 2 | Мария Лачева | 18086 | 4 | 17471 | 0.5 | 5 | 17179 | 6.4 | 16637 | 8.2% | 15273 | 52.9% | 8079.417 | 33% | 5040.09 | 14.1% |  | 2153.493 | 24.2% | 3696.066 | 50.3% | 7682.319 | 39% | 5956.47 | 0.271% | 41.38983 | 0.3151% | 0.039% | 5.95647 | 21.83% | 38.5185984 | 85.76% | 87.77% | 192 | 8.1% | 23.9% | 23.21% | 42.171072 | 40.9535808 | 1.55 |  | 1794.94
| 3 | Иванка Копаранска | 22100 | 1 | 17104 | 1 | 4.9 | 17274 | 5.4 | 16499 | 8% | 15179 | 55.8% | 8469.882 | 37.9% | 5752.841 | 6.3% |  | 956.277 | 23.8% | 3612.602 | 49.8% | 7559.142 | 39% | 5919.81 | 0.26% | 39.4654 | 0.3076% | 0.039% | 5.91981 | 21.62% | 36.757243 | 85.15% | 87.46% | 185 | 8.1% | 23.98% | 23.96% | 40.769597 | 40.735594 | 1.6 |  | 1979.94
| Общо |  | 44020 |  | 44051 |  |  | 45363 |  | 49852 | 8.167% | 45781 | 55.27% | 25302.158 | 34.96% | 16004.791 | 9.773% |  | 4474.051 | 23.7% | 10849.667 | 50.23% | 22997.935 | 39% | 17854.59 | 0.2653% | 121.47708 | 0.3114% | 0.039% | 17.85459 | 21.81% | 112.8880174 | 85.45% | 87.62% | 563 | 8.067% | 24.1% | 23.67% | 124.711061 | 122.5012948 |  | 1010.48 |  | 1979.94 | 0
20 | 1 | Георги Томов | 5637 | 0 | 11810 | 0.6 | 3.7 | 12990 | 6.7 | 15078 | 8.3% | 13827 | 43.8% | 6056.226 | 45% | 6222.15 | 14.2% |  | 1963.434 | 24.2% | 3346.134 | 49.7% | 6872.019 | 38% | 5254.26 | 0.245% | 33.87615 | 0.2894% | 0.04% | 5.5308 | 22% | 31.3038 | 83.83% | 86.32% | 155 | 8.2% | 24.24% | 24.07% | 34.491096 | 34.249203 | 1.6 | 1002.06 | 1132.88
| 2 | Мария Лачева | 17900 | 2 | 16200 | 1.2 | 4.9 | 17083 | 6.2 | 14857 | 8.1% | 13654 | 53.6% | 7318.544 | 28.6% | 3905.044 | 17.8% |  | 2430.412 | 23.3% | 3181.382 | 50.6% | 6908.924 | 39% | 5325.06 | 0.242% | 33.04268 | 0.299% | 0.039% | 5.32506 | 21.72% | 31.8065508 | 84.04% | 87.1% | 159 | 7.9% | 24.24% | 23.49% | 35.4968136 | 34.3985211 | 1.54 |  | 1291.88
| 3 | Цвета Владова | 22200 | 1 | 17084 | 0.9 | 5.2 | 17111 | 5.1 | 14969 | 7.9% | 13786 | 46.5% | 6410.49 | 40.3% | 5555.758 | 13.2% |  | 1819.752 | 23.3% | 3212.138 | 50.3% | 6934.358 | 39% | 5376.54 | 0.244% | 33.63784 | 0.2728% | 0.039% | 5.37654 | 21.18% | 29.0966604 | 84.17% | 85.85% | 149 | 7.8% | 23.46% | 23.16% | 32.2288788 | 31.8167448 | 1.55 |  | 1440.88
| Общо |  | 45737 |  | 45094 |  |  | 47184 |  | 44904 | 8.1% | 41267 | 47.94% | 19785.26 | 38% | 15682.952 | 15.06% |  | 6213.598 | 23.6% | 9739.654 | 50.2% | 20715.301 | 38.66% | 15955.86 | 0.2437% | 100.55667 | 0.287% | 0.03934% | 16.2324 | 21.63% | 92.2070112 | 84.01% | 86.44% | 463 | 7.968% | 23.98% | 23.57% | 102.2167884 | 100.4644689 |  | 1002.06 |  | 1440.88 | 0
21 | 1 | Димитър Цончев | 4094 | 1 | 10659 | 0.5 | 3.7 | 11446 | 7.2 | 15532 | 8.2% | 14258 | 58.6% | 8355.188 | 23.9% | 3407.662 | 17.5% |  | 2495.15 | 24.2% | 3450.436 | 50.3% | 7171.774 | 38% | 5418.04 | 0.243% | 34.64694 | 0.2857% | 0.041% | 5.84578 | 21.42% | 31.727304 | 83.29% | 85.8% | 161 | 8% | 23.55% | 23.35% | 34.88226 | 34.58602 | 1.6 | 502.88 | 1099
| 2 | Мария Лачева | 22299 | 2 | 17657 | 0.8 | 4.7 | 17844 | 5.7 | 16402 | 7.8% | 15123 | 48.7% | 7364.901 | 31.7% | 4793.991 | 19.6% |  | 2964.108 | 24.2% | 3659.766 | 51.7% | 7818.591 | 39% | 5897.97 | 0.239% | 36.14397 | 0.2953% | 0.041% | 6.20043 | 21.12% | 34.9316352 | 83.01% | 86.27% | 179 | 7.6% | 23.25% | 22.95% | 38.45457 | 37.958382 | 1.55 |  | 1278
| 3 | Цвета Владова | 21150 | 1 | 19496 | 0.5 | 4 | 19255 | 4.8 | 16423 | 8.5% | 15027 | 48.4% | 7273.068 | 42.5% | 6386.475 | 9.1% |  | 1367.457 | 23.2% | 3486.264 | 51.2% | 7693.824 | 39% | 5860.53 | 0.242% | 36.36534 | 0.3008% | 0.043% | 6.46161 | 21.15% | 35.685549 | 82.4% | 85.87% | 183 | 7.8% | 22.96% | 22.65% | 38.7394896 | 38.216439 | 1.55 |  | 1461
| Общо |  | 47543 |  | 47812 |  |  | 48545 |  | 48357 | 8.166% | 44408 | 51.78% | 22993.157 | 32.85% | 14588.128 | 15.37% |  | 6826.715 | 23.86% | 10596.466 | 51.08% | 22684.189 | 38.68% | 17176.54 | 0.2413% | 107.15625 | 0.2941% | 0.04168% | 18.50782 | 21.23% | 102.3444882 | 82.89% | 85.98% | 523 | 7.793% | 23.25% | 22.98% | 112.0763196 | 110.760841 |  | 502.88 |  | 1461 | 0
22 | 1 | Димитър Цончев | 3673 | 0 | 9743 | 1.1 | 4 | 10557 | 6.8 | 16077 | 7.7% | 14839 | 43.5% | 6454.965 | 49.4% | 7330.466 | 7.1% |  | 1053.569 | 22.1% | 3279.419 | 52.4% | 7775.636 | 39% | 5787.21 | 0.237% | 35.16843 | 0.2702% | 0.044% | 6.52916 | 21.57% | 30.8563164 | 81.6% | 83.87% | 156 | 8.3% | 23.46% | 23.13% | 33.5599992 | 33.0879276 | 1.6 | 503.98 | 1113.02
| 2 | Иванка Копаранска | 20200 | 5 | 17935 | 0.8 | 5 | 18145 | 5.9 | 16240 | 7.5% | 15022 | 50.6% | 7601.132 | 40.3% | 6053.866 | 9.1% |  | 1367.002 | 23.7% | 3560.214 | 51.5% | 7736.33 | 38% | 5708.36 | 0.236% | 35.45192 | 0.2788% | 0.044% | 6.60968 | 21.36% | 32.2629984 | 81.52% | 84.38% | 164 | 7.9% | 23.35% | 22.97% | 35.268774 | 34.6948068 | 1.6 |  | 1277.02
| 3 | Цвета Владова | 21957 | 1 | 21104 | 1 | 3.9 | 21371 | 4.6 | 16239 | 8.1% | 14924 | 55% | 8208.2 | 33.7% | 5029.388 | 11.3% |  | 1686.412 | 23.3% | 3477.292 | 49.9% | 7447.076 | 38% | 5671.12 | 0.236% | 35.22064 | 0.2707% | 0.048% | 7.16352 | 21.15% | 30.9045915 | 79.84% | 82.45% | 159 | 8.1% | 22.75% | 22.4% | 33.2425275 | 32.731104 | 1.55 |  | 1436.02
| Общо |  | 45830 |  | 48782 |  |  | 50073 |  | 48556 | 7.767% | 44785 | 49.71% | 22264.297 | 41.12% | 18413.72 | 9.17% |  | 4106.983 | 23.04% | 10316.925 | 51.27% | 22959.042 | 38.33% | 17166.69 | 0.2363% | 105.84099 | 0.2732% | 0.04534% | 20.30236 | 21.36% | 94.0239063 | 80.99% | 83.57% | 479 | 8.097% | 23.19% | 22.83% | 102.0713007 | 100.5138384 |  | 503.98 |  | 1436.02 | 0
23 | 1 | Димитър Цончев | 6355 | 0 | 10150 | 0.3 | 3.2 | 10954 | 6.8 | 16478 | 8% | 15160 | 51.6% | 7822.56 | 33.6% | 5093.76 | 14.8% |  | 2243.68 | 24.6% | 3729.36 | 48.9% | 7413.24 | 38% | 5760.8 | 0.238% | 36.0808 | 0.2861% | 0.052% | 7.8832 | 20.8% | 32.49584 | 78.35% | 82.01% | 170 | 8.1% | 22.72% | 22.49% | 35.495456 | 35.136127 | 1.55 | 505.2 | 1090.82 | -10
| 2 | Иванка Копаранска | 20300 | 6 | 19537 | 0.6 | 3.4 | 20112 | 5.7 | 16477 | 7.9% | 15175 | 63% | 9560.25 | 30.3% | 4598.025 | 6.7% |  | 1016.725 | 24% | 3642 | 50.2% | 7617.85 | 38% | 5766.5 | 0.239% | 36.26825 | 0.28% | 0.05% | 7.5875 | 21.26% | 32.1468208 | 79.27% | 82.32% | 164 | 7.8% | 23.08% | 22.04% | 34.8988064 | 33.3262432 | 1.6 |  | 1254.82
| 3 | Георги Томов | 20045 | 3 | 19094 | 0.4 | 3.3 | 19516 | 5 | 16565 | 8.1% | 15223 | 47% | 7154.81 | 44.6% | 6789.458 | 8.4% |  | 1278.732 | 23.8% | 3623.074 | 48.9% | 7444.047 | 38% | 5784.74 | 0.237% | 36.07851 | 0.294% | 0.049% | 7.45927 | 21.27% | 33.461964 | 79.51% | 83.51% | 171 | 8% | 23.71% | 23.63% | 37.300572 | 37.174716 | 1.5 |  | 1425.82
| Общо |  | 46700 |  | 48781 |  |  | 50582 |  | 49520 | 8% | 45558 | 53.86% | 24537.62 | 36.18% | 16481.243 | 9.963% |  | 4539.137 | 24.13% | 10994.434 | 49.33% | 22475.137 | 38% | 17312.04 | 0.238% | 108.42756 | 0.2867% | 0.05033% | 22.92997 | 21.11% | 98.1046248 | 79.04% | 82.63% | 505 | 7.969% | 23.17% | 22.72% | 107.6948344 | 105.6370862 |  | 505.2 |  | 1425.82 | 0
24 | 1 | Мария Лачева | 17156 | 0 | 18500 | 0.8 | 3.7 | 19666 | 4 | 16566 | 7.7% | 15290 | 48.6% | 7430.94 | 24.6% | 3761.34 | 26.8% |  | 4097.72 | 24.4% | 3730.76 | 49.8% | 7614.42 | 38% | 5810.2 | 0.242% | 37.0018 | 0.2843% | 0.043% | 6.5747 | 21.28% | 33.7100736 | 82.4% | 85.03% | 172 | 7.9% | 23.29% | 22.9% | 36.8941548 | 36.276348 | 1.53 |  | 1597.82
| 2 | Иванка Копаранска | 20900 | 4 | 19190 | 0.6 | 3.4 | 20350 | 3.3 | 16346 | 8% | 15038 | 49.5% | 7443.81 | 35.9% | 5398.642 | 14.6% |  | 2195.548 | 24.4% | 3669.272 | 50.2% | 7549.076 | 38% | 5714.44 | 0.24% | 36.0912 | 0.268% | 0.045% | 6.7671 | 21.43% | 31.8111206 | 81.42% | 83.37% | 161 | 7.8% | 22.59% | 21.91% | 33.5330478 | 32.5236422 | 1.6 |  | 1758.82
| 3 | Георги Томов | 18404 | 3 | 19873 | 1 | 4.5 | 19970 | 2.1 | 16472 | 7.8% | 15187 | 37.7% | 5725.499 | 47% | 7137.89 | 15.3% |  | 2323.611 | 24.1% | 3660.067 | 49.6% | 7532.752 | 38% | 5771.06 | 0.248% | 37.66376 | 0.2969% | 0.046% | 6.98602 | 21.73% | 33.98572 | 81.62% | 84.66% | 170 | 8% | 24.36% | 24.51% | 38.09904 | 38.33364 | 1.55 |  | 1928.82
| Общо |  | 56460 |  | 57563 |  |  | 59986 |  | 49384 | 7.833% | 45515 | 45.26% | 20600.249 | 35.81% | 16297.872 | 18.93% |  | 8616.879 | 24.3% | 11060.099 | 49.87% | 22696.248 | 38% | 17295.7 | 0.2433% | 110.75676 | 0.2831% | 0.04466% | 20.32782 | 21.48% | 99.5069142 | 81.82% | 84.38% | 503 | 7.902% | 23.42% | 23.11% | 108.5262426 | 107.1336302 |  | 0 |  | 1928.82 | 0
25 | 1 | Мария Лачева | 13959 | 0 | 15809 | 0.7 | 3.8 | 16865 | 2.5 | 16486 | 7.9% | 15184 | 53% | 8047.52 | 20.9% | 3173.456 | 26.1% |  | 3963.024 | 23.7% | 3598.608 | 49.4% | 7500.896 | 39% | 5921.76 | 0.248% | 37.65632 | 0.3093% | 0.048% | 7.28832 | 20.1% | 33.2856 | 80.84% | 84.65% | 180 | 8% | 23.96% | 23.22% | 39.67776 | 38.45232 | 1.55 |  | 2108.82
| 2 | Цвета Владова | 20700 | 5 | 21037 | 1.2 | 3.8 | 21094 | 1.2 | 16523 | 7.8% | 15234 | 52% | 7921.68 | 31.4% | 4783.476 | 16.6% |  | 2528.844 | 24% | 3656.16 | 50.3% | 7662.702 | 38% | 5788.92 | 0.253% | 38.54202 | 0.3096% | 0.052% | 7.92168 | 20.63% | 36.1722294 | 79.65% | 83.4% | 191 | 8.2% | 22.38% | 21.12% | 39.2406444 | 37.0313856 | 1.55 |  | 2299.82
| 3 | Георги Томов | 22200 | 2 | 18442 | 0.5 | 3.7 | 19522 | 0.9 | 16606 | 7.5% | 15361 | 45.8% | 7035.338 | 25.9% | 3978.499 | 28.3% |  | 4347.163 | 23.4% | 3594.474 | 50.1% | 7695.861 | 38% | 5837.18 | 0.259% | 39.78499 | 0.3042% | 0.052% | 7.98772 | 21.39% | 36.0909192 | 80.12% | 83.09% | 184 | 8.3% | 22.96% | 22.09% | 38.7399488 | 37.2720152 | 1.55 |  | 2483.82
| Общо |  | 56859 |  | 55288 |  |  | 57481 |  | 49615 | 7.733% | 45779 | 50.25% | 23004.538 | 26.07% | 11935.431 | 23.68% |  | 10839.031 | 23.7% | 10849.242 | 49.93% | 22859.459 | 38.33% | 17547.86 | 0.2534% | 115.98333 | 0.3077% | 0.05067% | 23.19772 | 20.71% | 105.5487486 | 80.2% | 83.72% | 555 | 8.168% | 23.1% | 22.14% | 117.6583532 | 112.7557208 |  | 0 |  | 2483.82 | 0
26 | 1 | Юлияна Цветкова | 6007 | 0 | 5507 | 0.7 | 4 | 6268 | 5.3 | 16070 | 7.3% | 14897 | 42% | 6256.74 | 43.8% | 6524.886 | 14.2% |  | 2115.374 | 27.7% | 4126.469 | 47.5% | 7076.075 | 39% | 5809.83 | 0.237% | 35.30589 | 0.2936% | 0.048% | 7.15056 | 21.45% | 34.5720375 | 79.93% | 83.83% | 175 | 7.9% | 22.7% | 21.14% | 36.586725 | 34.072395 | 1.5 | 501.78 | 2157.04
| 2 | Цвета Владова | 18634 | 4 | 19846 | 0.5 | 3.3 | 20194 | 2.7 | 16399 | 8.6% | 14989 | 47.2% | 7074.808 | 31.8% | 4766.502 | 21% |  | 3147.69 | 32.4% | 4856.436 | 43.5% | 6520.215 | 39% | 5845.71 | 0.238% | 35.67382 | 0.2869% | 0.053% | 7.94417 | 21.82% | 32.2143934 | 77.92% | 81.71% | 161 | 8.3% | 23.75% | 23.04% | 35.0637875 | 34.0155648 | 1.5 |  | 2318.04
| 3 | Мария Лачева | 18900 | 1 | 18097 | 0.8 | 4.5 | 18557 | 2.4 | 16381 | 8.1% | 15054 | 44% | 6623.76 | 30.2% | 4546.308 | 25.8% |  | 3883.932 | 38.2% | 5750.628 | 37% | 5569.98 | 39% | 5871.06 | 0.222% | 33.41988 | 0.2858% | 0.057% | 8.58078 | 21.4% | 31.29536 | 74.52% | 80.25% | 160 | 8.6% | 23.55% | 23.66% | 34.43952 | 34.600384 | 1.55 |  | 2478.04
| Общо |  | 43541 |  | 43450 |  |  | 45019 |  | 48850 | 8.005% | 44940 | 44.4% | 19955.308 | 35.24% | 15837.696 | 20.35% |  | 9146.996 | 32.78% | 14733.533 | 42.65% | 19166.27 | 39% | 17526.6 | 0.2323% | 104.39959 | 0.2888% | 0.0527% | 23.67551 | 21.56% | 98.0817909 | 77.51% | 81.94% | 496 | 8.256% | 23.34% | 22.62% | 106.0900325 | 102.6883438 |  | 501.78 |  | 2478.04 | 0
27 | 1 | Иванка Копаранска | 5400 | 0 | 7146 | 0.5 | 5 | 8216 | 5.9 | 15315 | 7.9% | 14105 | 46.6% | 6572.93 | 35.8% | 5049.59 | 17.6% | 20.16% | 2482.48 | 27.6% | 3892.98 | 46.5% | 6558.825 | 37% | 5218.85 | 0.236% | 33.2878 | 0.2932% | 0.064% | 9.0272 | 19.79% | 28.7042076 | 73.12% | 78.4% | 158 | 8.2% | 22.29% | 22.34% | 32.3303076 | 32.4028296 | 1.6 | 501.24 | 2134.8
| 2 | Цвета Владова | 19790 | 1 | 15502 | 0.9 | 5.7 | 15734 | 4.9 | 15985 | 8.5% | 14626 | 48.2% | 7049.732 | 31.9% | 4665.694 | 19.9% | 21.24% | 2910.574 | 25.3% | 3700.378 | 47.5% | 6947.35 | 38% | 5557.88 | 0.243% | 35.54118 | 0.2528% | 0.053% | 7.75178 | 20.51% | 28.900641 | 78.39% | 79.24% | 154 | 8.5% | 20.74% | 20.38% | 29.224734 | 28.717458 | 1.55 |  | 2288.8
| 3 | Мария Лачева | 15000 | 2 | 17123 | 1 | 4.7 | 18330 | 3.7 | 15992 | 8.1% | 14697 | 49.5% | 7275.015 | 26.1% | 3835.917 | 24.4% | 21.29% | 3586.068 | 24.9% | 3659.553 | 48.5% | 7128.045 | 38% | 5584.86 | 0.243% | 35.71371 | 0.2723% | 0.053% | 7.78941 | 20.25% | 28.6902 | 78.39% | 80.73% | 154 | 8% | 22.75% | 22.76% | 32.2322 | 32.246368 | 1.58 |  | 2442.8
| Общо |  | 40190 |  | 39771 |  |  | 42280 |  | 47292 | 8.17% | 43428 | 48.12% | 20897.677 | 31.2% | 13551.201 | 20.68% |  | 8979.122 | 25.91% | 11252.911 | 47.51% | 20634.22 | 37.68% | 16361.59 | 0.2407% | 104.54269 | 0.2725% | 0.05656% | 24.56839 | 20.19% | 86.2950486 | 76.71% | 79.45% | 466 | 8.233% | 21.92% | 21.82% | 93.7872416 | 93.3666556 |  | 501.24 |  | 2442.8 | 0
28 | 1 | Иванка Копаранска | 5700 | 0 | 12412 | 0.8 | 3.7 | 13249 | 5.4 | 15924 | 8% | 14650 | 65.6% | 9610.4 | 28% | 4102 | 6.4% | 19.23% | 937.6 | 25.6% | 3750.4 | 48% | 7032 | 38% | 5567 | 0.261% | 38.2365 | 0.2894% | 0.063% | 9.2295 | 20.48% | 31.4312704 | 76.1% | 78.46% | 167 | 8.1% | 21.61% | 21.73% | 33.1655153 | 33.3496829 | 1.6 | 503.2 | 2106.6
| 2 | Георги Томов | 24250 | 2 | 18595 | 0.6 | 4.7 | 19486 | 3.7 | 16175 | 7.7% | 14930 | 32.8% | 4897.04 | 22.3% | 3329.39 | 44.9% | 19.27% | 6703.57 | 26.2% | 3911.66 | 48.7% | 7270.91 | 39% | 5822.7 | 0.264% | 39.4152 | 0.3011% | 0.059% | 8.8087 | 19.41% | 33.1060842 | 77.89% | 80.63% | 186 | 8.3% | 21.19% | 20.83% | 36.1420878 | 35.5280646 | 1.58 |  | 2292.6
| 3 | Цвета Владова | 20200 | 1 | 17466 | 1.2 | 5.7 | 18722 | 3.3 | 16057 | 7.4% | 14869 | 25.8% | 3836.202 | 32.9% | 4891.901 | 41.3% | 18.2% | 6140.897 | 25.4% | 3776.726 | 48.9% | 7270.941 | 39% | 5798.91 | 0.259% | 38.51071 | 0.2702% | 0.057% | 8.47533 | 20.68% | 29.5508928 | 78.21% | 79.1% | 156 | 8.4% | 22.18% | 22.13% | 31.6943328 | 31.6228848 | 1.55 |  | 2448.6
| Общо |  | 50150 |  | 48473 |  |  | 51457 |  | 48156 | 7.699% | 44449 | 41.27% | 18343.642 | 27.72% | 12323.291 | 31.01% |  | 13782.067 | 25.73% | 11438.786 | 48.54% | 21573.851 | 38.67% | 17188.61 | 0.2613% | 116.16241 | 0.2869% | 0.05966% | 26.51353 | 20.19% | 94.0882474 | 77.4% | 79.42% | 509 | 8.265% | 21.66% | 21.56% | 101.0019359 | 100.5006323 |  | 503.2 |  | 2448.6 | 0
29 | 1 | Иванка Копаранска | 4900 | 0 | 10952 | 0.8 | 4.5 | 11580 | 4.8 | 15505 | 7.5% | 14342 | 36.7% | 5263.514 | 36.6% | 5249.172 | 26.7% | 17.66% | 3829.314 | 26.1% | 3743.262 | 47.4% | 6798.108 | 39% | 5593.38 | 0.265% | 38.0063 | 0.3006% | 0.053% | 7.60126 | 20.26% | 32.6980192 | 80.21% | 82.57% | 176 | 8.3% | 22% | 21.68% | 35.50624 | 34.9897856 | 1.65 | 469.56 | 2146.04 | -9
| 2 | Георги Томов | 21000 | 2 | 18128 | 1.1 | 4.7 | 18724 | 3.9 | 15884 | 7.7% | 14661 | 30.8% | 4515.588 | 24.3% | 3562.623 | 44.9% | 20.48% | 6582.789 | 25.3% | 3709.233 | 47.9% | 7022.619 | 38% | 5571.18 | 0.26% | 38.1186 | 0.2879% | 0.049% | 7.18389 | 20.44% | 34.1846736 | 81.35% | 83.17% | 181 | 7.6% | 20.94% | 20.28% | 35.0208936 | 33.9170832 | 1.65 |  | 2327.04
| 3 | Мария Лачева | 20270 | 0 | 19258 | 1.9 | 5.3 | 20493 | 2.7 | 15899 | 8% | 14627 | 35% | 5119.45 | 21.2% | 3100.924 | 43.8% | 24.7% | 6406.626 | 25.3% | 3700.631 | 47.8% | 6991.706 | 39% | 5704.53 | 0.274% | 40.07798 | 0.2942% | 0.05% | 7.3135 | 21.29% | 34.3978272 | 81.94% | 83.19% | 176 | 8.2% | 22.11% | 21.61% | 35.7226848 | 34.9148448 | 1.58 |  | 2503.04
| Общо |  | 46170 |  | 48338 |  |  | 50797 |  | 47288 | 7.735% | 43630 | 34.15% | 14898.552 | 27.3% | 11912.719 | 38.55% |  | 16818.729 | 25.56% | 11153.126 | 47.7% | 20812.433 | 38.66% | 16869.09 | 0.2663% | 116.20288 | 0.2942% | 0.05065% | 22.09865 | 20.67% | 101.28052 | 81.18% | 82.98% | 533 | 8.029% | 21.68% | 21.19% | 106.2498184 | 103.8217136 |  | 469.56 |  | 2503.04 | 0
30 | 1 | [10 empty] | 0 |  | 0 |  | 0 |  |  | 0 |  | 0 |  | 0 |  | 0 |  | 0 | 0% |  | 0 |  | 0 | 0% | 0% |  |  |  |  | 0 | 0 |  |  | 2503.04
| 2 | [10 empty] | 0 |  | 0 |  | 0 |  |  | 0 |  | 0 |  | 0 |  | 0 |  | 0 | 0% |  | 0 |  | 0 | 0% | 0% |  |  |  |  | 0 | 0 |  |  | 2503.04
| 3 | [10 empty] | 0 |  | 0 |  | 0 |  |  | 0 |  | 0 |  | 0 |  | 0 |  | 0 | 0% |  | 0 |  | 0 | 0% | 0% |  |  |  |  | 0 | 0 |  |  | 2503.04
| Общо |  | 0 |  | 0 |  |  | 0 |  | 0 | 0% | 0 | 0% | 0 | 0% | 0 | 0% |  | 0 | 0% | 0 | 0% | 0 | 0% | 0 | 0% | 0 | 0% | 0% | 0 | 0% | 0 | 0% | 0% | 0 | 0% | 0% | 0% | 0 | 0 |  | 0 |  | 2503.04 | 0
31 | 1 | [10 empty] | 0 |  | 0 |  | 0 |  |  | 0 |  | 0 |  | 0 |  | 0 |  | 0 | 0% |  | 0 |  | 0 | 0% | 0% |  |  |  |  | 0 | 0 |  |  | 2503.04
| 2 | [10 empty] | 0 |  | 0 |  | 0 |  |  | 0 |  | 0 |  | 0 |  | 0 |  | 0 | 0% |  | 0 |  | 0 | 0% | 0% |  |  |  |  | 0 | 0 |  |  | 2503.04
| 3 | [10 empty] | 0 |  | 0 |  | 0 |  |  | 0 |  | 0 |  | 0 |  | 0 |  | 0 | 0% |  | 0 |  | 0 | 0% | 0% |  |  |  |  | 0 | 0 |  |  | 2503.04
| Общо |  | 0 |  | 0 |  |  | 0 |  | 0 | 0% | 0 | 0% | 0 | 0% | 0 | 0% |  | 0 | 0% | 0 | 0% | 0 | 0% | 0 | 0% | 0 | 0% | 0% | 0 | 0% | 0 | 0% | 0% | 0 | 0% | 0% | 0% | 0 | 0 |  | 0 |  | 2503.04 | 0
| Общо, до деня |  | 1369760 |  | 1377218 |  |  | 1423112 |  | 1413011 | 7.742% | 1303618 | 47.41% | 618014.776 | 37.54% | 489433.3 | 15.08% |  | 196584.734 | 24.53% | 319734.486 | 50.01% | 651934.625 | 38.76% | 505291.59 | 0.2567% | 3346.62505 | 0.3009% | 0.04428% | 570.26614 | 19.83% | 3146.608 | 82.94% | 85.46% | 15867 | 8.025% | 21.13% | 20.87% | 3352.874 | 3311.855 |  | 16441.44 |  |  | 0
Note on AS36: Author: корекция на склад концентрат след замер на автомобилна везна
Note on AS56: Author: корекция на склад концентрат след замер на автомобилна везна
Note on AJ64: Author: Metso -176 т. Larox - 14 т.
Note on AK64: Author: Metso -8,2 Larox - 7,5
Note on AS64: Author: корекция на склад концентрат след замер на автомобилна везна
Note on AJ80: Author: ФП "Metso" - 86т ФП "Larox" - 69т
Note on AK80: Author: ФП "Metso" - 8,1 ФП "Larox" - 8,2
Note on AJ81: Author: ФП "Metso" - 154т ФП "Larox" - 5т
Note on AJ88: Author: ФП "Metso" -94 т ФП "Larox" - 62 т
Note on AK88: Author: ФП "Metso" - 8,0 ФП "Larox" - 8,5
Note on AS92: Author: корекция на склад концентрат след замер на автомобилна везна
Note on AJ116: Author: Metso - 108 т Larox - 68 т
Note on AK116: Author: Metso - 8,0 Larox - 8,8
Note on AS116: Author: корекция на склад концентрат след замер на автомобилна везна

## Март
Дата | Смяна | Диспечер | Подадена руда от МГТЛ за денонощието | Състояние на склад №2 | Натрошена руда от Цех ССТ | Класа + 15,0мм. | Класа + 12,5мм. | Превозена руда до междинни бункери | Състояние на междинни бункери | Преработена руда в цех МФЦ | Влага на преработената руда | Суха преработена руда | Грано диорити |  | Дайки |  | Шисти | Показания на Гранулометър PSI500i руда, +0,20мм |  | Смилане класа + 0,20мм |  | Смилане класа -0,08мм |  | Плътност на пулпа |  | Съдържание на мед в рудите по Куриер | Метал мед в рудите по Куриер | Коригирана съдържание на мед в рудите | Съдържание на мед в отпадъка по Куриер | Метал мед в отпадъка по Куриер | Съдържание на мед в медния к-т Куриер | Метал мед в концентрата по Куриер | Технологично извличане по Куриер | Товарно извличане | Добит меден концентрат | Влага на медния концентрат | Съдържание на мед в медния к-т | Съдържание на мед в медния к-т /химия-товарен/ | Метал мед в медния концентрат | Метал мед в медния концентрат /химия/ | Литрово тегло в сгъстителя | Меден концентра, автомобилна везна | Меден концентрат в склад | Меден концентрат в склад | Добит молибденов концентрат | Съдържание на Мо в молибденовия к-т | последни данни за съдържания в 8-ма пречистка |  | последни данни за съдържания във 2-ра пречистка
|  |  | тона | метра | тона | % | % | тона |  | тона | % | тона | % |  | % |  | % |  |  | % |  | % |  | % |  | % | % | % | % | тона | % | тона | % | % | тона | % | % |  | тона |  | кг/литър | тон | тон | тон | кг. | % | Мо % | Cu % | Мо % | Cu %
2503.04
1 | 1 | Цвета Владова | 8600 | 0 | 7382 | 1 | 4.6 | 8228 | 6.4 | 15639 | 8.5% | 14310 | 31.8% | 4550.58 | 38.7% | 5537.97 | 29.5% | 19.47% | 4221.45 | 24.6% | 3520.26 | 51.4% | 7355.34 | 39% | 5580.9 | 0.271% | 38.7801 | 0.3327% | 0.049% | 7.0119 | 22.44% | 37.6974048 | 82.1% | 85.45% | 184 | 8.7% | 24.17% | 23.06% | 40.6036664 | 38.7389552 | 1.55 | 1001.94 | 1685.1
| 2 | Георги Томов | 19094 | 2 | 19775 | 0.5 | 4.4 | 20846 | 4.2 | 15413 | 8.1% | 14165 | 36.8% | 5212.72 | 20.9% | 2960.485 | 42.3% | 20.15% | 5991.795 | 24.8% | 3512.92 | 48.5% | 6870.025 | 38% | 5382.7 | 0.257% | 36.40405 | 0.2807% | 0.046% | 6.5159 | 21.26% | 30.4742966 | 82.28% | 83.78% | 157 | 8.7% | 23.19% | 22.18% | 33.2407779 | 31.7930338 | 1.55 |  | 1842.1
| 3 | Мария Лачева | 16441 | 1 | 18607 | 1.6 | 4.4 | 19776 | 2.8 | 15487 | 7.8% | 14279 | 35.9% | 5126.161 | 23.8% | 3398.402 | 40.3% | 18.03% | 5754.437 | 23.7% | 3384.123 | 48.4% | 6911.036 | 38% | 5426.02 | 0.255% | 36.41145 | 0.2962% | 0.045% | 6.42555 | 20.71% | 32.7828945 | 82.53% | 84.98% | 173 | 8.5% | 22.66% | 22.25% | 35.869647 | 35.2206375 | 1.55 |  | 2015.1
| Общо |  | 44135 |  | 45764 |  |  | 48850 |  | 46539 | 8.135% | 42754 | 34.83% | 14889.461 | 27.83% | 11896.857 | 37.35% |  | 15967.682 | 24.37% | 10417.303 | 49.44% | 21136.401 | 38.33% | 16389.62 | 0.261% | 111.5956 | 0.3033% | 0.04668% | 19.95335 | 21.47% | 100.9545959 | 82.3% | 84.78% | 514 | 8.633% | 23.34% | 22.5% | 109.7140913 | 105.7526265 |  | 1001.94 |  | 2015.1 | 0
2 | 1 | Цвета Владова | 14062 | 0 | 15303 | 0.8 | 5.3 | 16274 | 3.4 | 15675 | 8.3% | 14374 | 40.3% | 5792.722 | 31.4% | 4513.436 | 28.3% | 18.23% | 4067.842 | 23.9% | 3435.386 | 49.8% | 7158.252 | 38% | 5462.12 | 0.251% | 36.07874 | 0.3188% | 0.049% | 7.04326 | 21.7% | 37.089206 | 80.66% | 84.81% | 187 | 8.6% | 22.69% | 21.5% | 38.7812942 | 36.74737 | 1.55 |  | 2202.1
| 2 | Димитър Цончев | 20700 | 2 | 16479 | 0.6 | 4.8 | 18236 | 2.4 | 15397 | 7.5% | 14242 | 22.8% | 3247.176 | 38.7% | 5511.654 | 38.5% | 18.06% | 5483.17 | 24.6% | 3503.532 | 49.1% | 6992.822 | 39% | 5554.38 | 0.247% | 35.17774 | 0.2813% | 0.046% | 6.55132 | 21.88% | 32.5390608 | 81.55% | 83.82% | 162 | 8.2% | 22.53% | 20.95% | 33.5057148 | 31.156002 | 1.6 |  | 2364.1
| 3 | Мария Лачева | 16478 | 1 | 16977 | 0.8 | 5.3 | 18887 | 1.5 | 15567 | 7.7% | 14368 | 30.1% | 4324.768 | 30% | 4310.4 | 39.9% | 17.42% | 5732.832 | 23.6% | 3390.848 | 49.8% | 7155.264 | 38% | 5459.84 | 0.249% | 35.77632 | 0.2964% | 0.048% | 6.89664 | 22.42% | 33.4017644 | 80.9% | 83.98% | 163 | 8.6% | 23.96% | 22.9% | 35.6960872 | 34.116878 | 1.52 |  | 2527.1
| Общо |  | 51240 |  | 48759 |  |  | 53397 |  | 46639 | 7.836% | 42984 | 31.09% | 13364.666 | 33.35% | 14335.49 | 35.56% |  | 15283.844 | 24.03% | 10329.766 | 49.57% | 21306.338 | 38.33% | 16476.34 | 0.249% | 107.0328 | 0.2989% | 0.04768% | 20.49122 | 22% | 103.0300312 | 81.03% | 84.22% | 512 | 8.473% | 23.06% | 21.79% | 107.9830962 | 102.02025 |  | 0 |  | 2527.1 | 0
3 | 1 | Цвета Владова | 8587 | 0 | 14142 | 0.9 | 4.8 | 14291 | 2.8 | 15860 | 7.5% | 14671 | 27.9% | 4093.209 | 43.1% | 6323.201 | 29% | 17.44% | 4254.59 | 24.9% | 3653.079 | 49.4% | 7247.474 | 39% | 5721.69 | 0.262% | 38.43802 | 0.2989% | 0.049% | 7.18879 | 22.31% | 34.589424 | 81.48% | 83.78% | 170 | 8.8% | 23.65% | 22.6% | 36.66696 | 35.03904 | 1.55 |  | 2697.1
| 2 | Димитър Цончев | 20900 | 2 | 18440 | 0.5 | 3.9 | 19905 | 1.8 | 15994 | 8% | 14714 | 34.4% | 5061.616 | 40.9% | 6018.026 | 24.7% | 17.77% | 3634.358 | 24.2% | 3560.788 | 50.1% | 7371.714 | 40% | 5885.6 | 0.276% | 40.61064 | 0.3081% | 0.053% | 7.79842 | 22.16% | 35.280936 | 80.99% | 82.99% | 174 | 8.5% | 23.58% | 22.44% | 37.541718 | 35.726724 | 1.55 |  | 2871.1
| 3 | Иванка Копаранска | 17618 | 1 | 18137 | 0.7 | 4.8 | 19538 | 1.4 | 16126 | 8.1% | 14820 | 28.9% | 4282.98 | 56.2% | 8328.84 | 14.9% | 17.74% | 2208.18 | 23.1% | 3423.42 | 52% | 7706.4 | 40% | 5928 | 0.27% | 40.014 | 0.2916% | 0.057% | 8.4474 | 20.29% | 31.699067 | 79.11% | 80.66% | 170 | 8.1% | 22.25% | 21.29% | 34.761175 | 33.261367 | 1.6 |  | 3041.1
| Общо |  | 47105 |  | 50719 |  |  | 53734 |  | 47980 | 7.868% | 44205 | 30.4% | 13437.805 | 46.76% | 20670.067 | 22.84% |  | 10097.128 | 24.06% | 10637.287 | 50.5% | 22325.588 | 39.67% | 17535.29 | 0.2693% | 119.06266 | 0.2995% | 0.05302% | 23.43461 | 21.58% | 101.569427 | 80.52% | 82.49% | 514 | 8.467% | 23.16% | 22.11% | 108.969853 | 104.027131 |  | 0 |  | 3041.1 | 0
4 | 1 | Георги Томов | 11366 | 0 | 12475 | 0.6 | 4.3 | 13853 | 2 | 15930 | 7.6% | 14719 | 28.7% | 4224.353 | 37.9% | 5578.501 | 33.4% | 17.02% | 4916.146 | 25.7% | 3782.783 | 48.8% | 7182.872 | 38% | 5593.22 | 0.26% | 38.2694 | 0.2954% | 0.053% | 7.80107 | 20.5% | 33.30184 | 79.82% | 82.25% | 176 | 7.7% | 21.96% | 21.9% | 35.6735808 | 35.576112 | 1.58 |  | 3217.1
| 2 | Димитър Цончев | 21800 | 2 | 19622 | 0.8 | 4.7 | 19884 | 1.4 | 15973 | 7.9% | 14711 | 45.1% | 6634.661 | 40.9% | 6016.799 | 14% | 17.54% | 2059.54 | 24.7% | 3633.617 | 49.1% | 7223.101 | 40% | 5884.4 | 0.268% | 39.42548 | 0.3008% | 0.062% | 9.12082 | 19.37% | 32.254924 | 77.11% | 79.62% | 181 | 8% | 21.1% | 20.56% | 35.13572 | 34.236512 | 1.58 |  | 3398.1
| 3 | Иванка Копаранска | 16000 | 1 | 16198 | 1 | 5.3 | 17530 | 0.8 | 15872 | 7.6% | 14666 | 34.7% | 5089.102 | 46.7% | 6849.022 | 18.6% | 16.76% | 2727.876 | 25.8% | 3783.828 | 49.1% | 7201.006 | 40% | 5866.4 | 0.26% | 38.1316 | 0.2957% | 0.055% | 8.0663 | 17.92% | 32.5135104 | 79.09% | 81.63% | 197 | 7.9% | 19.46% | 19.24% | 35.3076402 | 34.9084788 | 1.6 |  | 3595.1
| Общо |  | 49166 |  | 48295 |  |  | 51267 |  | 47775 | 7.7% | 44096 | 36.17% | 15948.116 | 41.83% | 18444.322 | 22.01% |  | 9703.562 | 25.4% | 11200.228 | 49% | 21606.979 | 39.33% | 17344.02 | 0.2627% | 115.82648 | 0.2973% | 0.05667% | 24.98819 | 19.27% | 98.0702744 | 78.66% | 81.16% | 554 | 7.869% | 20.84% | 20.57% | 106.116941 | 104.7211028 |  | 0 |  | 3595.1 | 0
5 | 1 | Георги Томов | 4326 | 0 | 7675 | 0.4 | 5.4 | 8139 | 4.4 | 15470 | 7.5% | 14310 | 29.6% | 4235.76 | 36.8% | 5266.08 | 33.6% | 17.34% | 4808.16 | 25.4% | 3634.74 | 48.7% | 6968.97 | 39% | 5580.9 | 0.258% | 36.9198 | 0.2891% | 0.055% | 7.8705 | 19.43% | 32.6750424 | 78.91% | 81.2% | 182 | 7.6% | 19.92% | 19.96% | 33.4990656 | 33.5663328 | 1.6 | 1007.56 | 2769.54
| 2 | Мария Лачева | 20700 | 1 | 15702 | 0.6 | 4.7 | 16452 | 4 | 15588 | 7.6% | 14403 | 31.9% | 4594.557 | 33.1% | 4767.393 | 35% | 19.17% | 5041.05 | 24.5% | 3528.735 | 50.3% | 7244.709 | 38% | 5473.14 | 0.253% | 36.43959 | 0.297% | 0.05% | 7.2015 | 19.78% | 34.76335 | 80.44% | 83.37% | 190 | 7.5% | 20.24% | 20.1% | 35.5718 | 35.32575 | 1.55 |  | 2959.54
| 3 | Иванка Копаранска | 17587 | 1 | 18016 | 0.8 | 5.2 | 18835 | 3 | 15606 | 7.5% | 14436 | 37.7% | 5442.372 | 31.7% | 4576.212 | 30.6% | 19.41% | 4417.416 | 25.3% | 3652.308 | 48.9% | 7059.204 | 40% | 5774.4 | 0.248% | 35.80128 | 0.295% | 0.049% | 7.07364 | 20.91% | 33.3888789 | 80.43% | 83.57% | 173 | 7.7% | 22.24% | 22.9% | 35.5126096 | 36.566491 | 1.6 |  | 3132.54
| Общо |  | 42613 |  | 41393 |  |  | 43426 |  | 46664 | 7.533% | 43149 | 33.08% | 14272.689 | 33.86% | 14609.685 | 33.06% |  | 14266.626 | 25.07% | 10815.783 | 49.3% | 21272.883 | 39% | 16828.44 | 0.253% | 109.16067 | 0.2937% | 0.05132% | 22.14564 | 20.04% | 100.8272713 | 79.92% | 82.73% | 545 | 7.597% | 20.8% | 20.99% | 104.5834752 | 105.4585738 |  | 1007.56 |  | 3132.54 | 0
6 | 1 | Георги Томов | 5066 | 0 | 6907 | 0.9 | 6.2 | 7626 | 6.5 | 15614 | 7.5% | 14443 | 37.4% | 5401.682 | 31% | 4477.33 | 31.6% | 19.92% | 4563.988 | 24.9% | 3596.307 | 49.1% | 7091.513 | 38% | 5488.34 | 0.246% | 35.52978 | 0.308% | 0.051% | 7.36593 | 20.47% | 33.6674184 | 79.47% | 83.63% | 178 | 7.6% | 22.57% | 22.45% | 37.1213304 | 36.923964 | 1.58 | 1003.6 | 2306.94
| 2 | Цвета Владова | 20820 | 0 | 17294 | 1 | 4.7 | 18410 | 4.8 | 15627 | 7.5% | 14455 | 44.1% | 6374.655 | 22.6% | 3266.83 | 33.3% | 19.08% | 4813.515 | 24.1% | 3483.655 | 51.9% | 7502.145 | 39% | 5637.45 | 0.247% | 35.70385 | 0.2913% | 0.051% | 7.37205 | 21.02% | 32.3653348 | 79.55% | 82.68% | 167 | 7.8% | 22.56% | 22.49% | 34.7365344 | 34.6287526 | 1.55 |  | 2473.94
| 3 | Мария Лачева | 16600 | 1 | 20147 | 1 | 4.6 | 21370 | 3 | 15838 | 7.7% | 14618 | 26.8% | 3917.624 | 50.1% | 7323.618 | 23.1% | 19.59% | 3376.758 | 23.4% | 3420.612 | 50.8% | 7425.944 | 39% | 5701.02 | 0.247% | 36.10646 | 0.2881% | 0.055% | 8.0399 | 21.29% | 31.8340854 | 77.93% | 81.11% | 162 | 7.7% | 22.79% | 23.44% | 34.0769754 | 35.0488944 | 1.6 |  | 2635.94
| Общо |  | 42486 |  | 44348 |  |  | 47406 |  | 47079 | 7.567% | 43516 | 36.06% | 15693.961 | 34.63% | 15067.778 | 29.31% |  | 12754.261 | 24.13% | 10500.574 | 50.6% | 22019.602 | 38.67% | 16826.81 | 0.2467% | 107.34009 | 0.2958% | 0.05235% | 22.77788 | 20.93% | 97.8668386 | 78.98% | 82.49% | 507 | 7.698% | 22.64% | 22.8% | 105.9348402 | 106.601611 |  | 1003.6 |  | 2635.94 | 0
7 | 1 | Димитър Цончев | 5438 | 0 | 12356 | 0.5 | 3.7 | 13964 | 4.8 | 15872 | 7.7% | 14650 | 35.4% | 5186.1 | 39.6% | 5801.4 | 25% | 18.48% | 3662.5 | 23.9% | 3501.35 | 49.6% | 7266.4 | 39% | 5713.5 | 0.25% | 36.625 | 0.2866% | 0.053% | 7.7645 | 20.92% | 32.5617708 | 79% | 81.71% | 169 | 7.9% | 21.99% | 21.81% | 34.2272151 | 33.9470469 | 1.56 | 1003.08 | 1801.86
| 2 | Цвета Владова | 20040 | 6 | 17399 | 1.2 | 5.8 | 19623 | 3.6 | 16183 | 7.3% | 15002 | 45.4% | 6810.908 | 22.9% | 3435.458 | 31.7% | 19.28% | 4755.634 | 24.6% | 3690.492 | 49.9% | 7485.998 | 39% | 5850.78 | 0.245% | 36.7549 | 0.3056% | 0.051% | 7.65102 | 19.91% | 32.8590658 | 79.39% | 83.49% | 179 | 7.8% | 23.14% | 23.09% | 38.1897932 | 38.1072742 | 1.6 |  | 1980.86
| 3 | Мария Лачева | 21500 | 2 | 21289 | 1 | 4.4 | 21992 | 2 | 16326 | 8.5% | 14938 | 35.6% | 5317.928 | 37.8% | 5646.564 | 26.6% | 17.71% | 3973.508 | 24.9% | 3719.562 | 49.4% | 7379.372 | 39% | 5825.82 | 0.251% | 37.49438 | 0.2682% | 0.052% | 7.76776 | 20.19% | 31.3074216 | 79.49% | 80.82% | 168 | 7.7% | 20.83% | 20.87% | 32.2998312 | 32.3618568 | 1.55 |  | 2148.86
| Общо |  | 46978 |  | 51044 |  |  | 55579 |  | 48381 | 7.836% | 44590 | 38.83% | 17314.936 | 33.38% | 14883.422 | 27.79% |  | 12391.642 | 24.47% | 10911.404 | 49.63% | 22131.77 | 39% | 17390.1 | 0.2487% | 110.87428 | 0.2868% | 0.05199% | 23.18328 | 20.34% | 96.7282582 | 79.29% | 82.07% | 516 | 7.8% | 21.98% | 21.92% | 104.7168395 | 104.4161779 |  | 1003.08 |  | 2148.86 | 0
8 | 1 | Димитър Цончев | 9200 | 0 | 7439 | 0.5 | 4 | 8979 | 6.2 | 16271 | 8% | 14969 | 31.8% | 4760.142 | 43.4% | 6496.546 | 24.8% | 17.62% | 3712.312 | 24.5% | 3667.405 | 49.5% | 7409.655 | 38% | 5688.22 | 0.25% | 37.4225 | 0.3101% | 0.051% | 7.63419 | 20.37% | 34.8950322 | 79.8% | 83.74% | 186 | 7.9% | 22.64% | 22.6% | 38.7836784 | 38.715156 | 1.58 | 1004.16 | 1330.7
| 2 | Иванка Копаранска | 19642 | 2 | 19072 | 1.3 | 3.8 | 20332 | 4.1 | 16319 | 8% | 15013 | 34.7% | 5209.511 | 46.7% | 7011.071 | 18.6% | 21.96% | 2792.418 | 25.3% | 3798.289 | 49.5% | 7431.435 | 39% | 5855.07 | 0.25% | 37.5325 | 0.2872% | 0.051% | 7.65663 | 20.58% | 32.4468396 | 79.8% | 82.43% | 171 | 7.8% | 22.49% | 22.58% | 35.4581838 | 35.6000796 | 1.6 |  | 1501.7
| 3 | Цвета Владова | 18215 | 1 | 18462 | 1 | 2.8 | 19804 | 3.6 | 16376 | 8.6% | 14968 | 32.3% | 4834.664 | 43.2% | 6466.176 | 24.5% | 21.54% | 3667.16 | 25.3% | 3786.904 | 48.7% | 7289.416 | 39% | 5837.52 | 0.255% | 38.1684 | 0.2736% | 0.053% | 7.93304 | 19.88% | 29.1752916 | 79.43% | 80.82% | 159 | 7.7% | 22.5% | 22.58% | 33.020325 | 33.1377306 | 1.52 |  | 1660.7
| Общо |  | 47057 |  | 44973 |  |  | 49115 |  | 48966 | 8.201% | 44950 | 32.94% | 14804.317 | 44.44% | 19973.793 | 22.63% |  | 10171.89 | 25.03% | 11252.598 | 49.23% | 22130.506 | 38.67% | 17380.81 | 0.2517% | 113.1234 | 0.2903% | 0.05167% | 23.22386 | 20.28% | 96.5171634 | 79.67% | 82.39% | 516 | 7.805% | 22.54% | 22.59% | 107.2621872 | 107.4529662 |  | 1004.16 |  | 1660.7 | 0
9 | 1 | Димитър Цончев | 11500 | 0 | 14782 | 0.7 | 3.6 | 16582 | 3.5 | 16049 | 8.3% | 14717 | 39.2% | 5769.064 | 38.2% | 5621.894 | 22.6% | 20.78% | 3326.042 | 25.7% | 3782.269 | 48.5% | 7137.745 | 39% | 5739.63 | 0.247% | 36.35099 | 0.2792% | 0.05% | 7.3585 | 20.08% | 29.654144 | 79.96% | 82.27% | 160 | 7.7% | 22.84% | 23.07% | 33.730112 | 34.069776 | 1.58 |  | 1820.7
| 2 | Иванка Копаранска | 20200 | 3 | 18389 | 0.6 | 4.4 | 20258 | 3.3 | 16212 | 7.8% | 14947 | 48% | 7174.56 | 39.9% | 5963.853 | 12.1% | 20.37% | 1808.587 | 26% | 3886.22 | 48.4% | 7234.348 | 40% | 5978.8 | 0.261% | 39.01167 | 0.337% | 0.048% | 7.17456 | 20.36% | 37.9192784 | 81.8% | 85.93% | 202 | 7.8% | 23.19% | 22.68% | 43.1899836 | 42.2401392 | 1.65 |  | 2022.7
| 3 | Георги Томов | 17300 | 3 | 18518 | 0.7 | 4.8 | 20199 | 2.2 | 16485 | 7.4% | 15265 | 44.2% | 6747.13 | 37.3% | 5693.845 | 18.5% | 23.76% | 2824.025 | 25.4% | 3877.31 | 48% | 7327.2 | 39% | 5953.35 | 0.279% | 42.58935 | 0.2703% | 0.049% | 7.47985 | 19.97% | 32.7384186 | 82.64% | 82.07% | 178 | 7.9% | 20.61% | 20.18% | 33.7876218 | 33.0826884 | 1.58 |  | 2200.7
| Общо |  | 49000 |  | 51689 |  |  | 57039 |  | 48746 | 7.829% | 44929 | 43.83% | 19690.754 | 38.46% | 17279.592 | 17.71% |  | 7958.654 | 25.7% | 11545.799 | 48.3% | 21699.293 | 39.33% | 17671.78 | 0.2625% | 117.95201 | 0.2954% | 0.049% | 22.01291 | 20.14% | 100.311841 | 81.54% | 83.6% | 540 | 7.803% | 22.2% | 21.96% | 110.7077174 | 109.3926036 |  | 0 |  | 2200.7 | 0
10 | 1 | Мария Лачева | 14110 | 0 | 14657 | 0.8 | 4.7 | 16227 | 3.1 | 16619 | 7.8% | 15323 | 50.1% | 7676.823 | 31.6% | 4842.068 | 18.3% | 22.67% | 2804.109 | 24.8% | 3800.104 | 49.1% | 7523.593 | 39% | 5975.97 | 0.286% | 43.82378 | 0.3327% | 0.054% | 8.27442 | 19.05% | 38.248209 | 81.35% | 83.98% | 218 | 7.9% | 21.27% | 21.32% | 42.7054806 | 42.8058696 | 1.62 |  | 2418.7
| 2 | Иванка Копаранска | 19500 | 3 | 16933 | 0.6 | 5 | 18573 | 2.7 | 16638 | 8% | 15307 | 51.3% | 7852.491 | 39% | 5969.73 | 9.7% | 22.02% | 1484.779 | 25.5% | 3903.285 | 48.4% | 7408.588 | 39% | 5969.73 | 0.282% | 43.16574 | 0.3103% | 0.055% | 8.41885 | 19.68% | 39.32064 | 80.72% | 82.51% | 216 | 7.5% | 19.56% | 18.78% | 39.08088 | 37.52244 | 1.65 |  | 2634.7
| 3 | Георги Томов | 17440 | 1 | 17777 | 0.9 | 5.3 | 19419 | 2.5 | 16658 | 7.8% | 15359 | 35.8% | 5498.522 | 41.2% | 6327.908 | 23% | 22.28% | 3532.57 | 26.4% | 4054.776 | 48% | 7372.32 | 39% | 5990.01 | 0.287% | 44.08033 | 0.3305% | 0.055% | 8.44745 | 20.9% | 40.807668 | 81.05% | 83.57% | 212 | 7.9% | 21.67% | 20.61% | 42.3111084 | 40.2414372 | 1.58 |  | 2846.7
| Общо |  | 51050 |  | 49367 |  |  | 54219 |  | 49915 | 7.867% | 45989 | 45.72% | 21027.836 | 37.27% | 17139.706 | 17.01% |  | 7821.458 | 25.57% | 11758.165 | 48.5% | 22304.501 | 39% | 17935.71 | 0.285% | 131.06985 | 0.3245% | 0.05467% | 25.14072 | 19.88% | 118.376517 | 81.04% | 83.37% | 646 | 7.766% | 20.83% | 20.24% | 124.097469 | 120.5697468 |  | 0 |  | 2846.7 | 0
11 | 1 | Мария Лачева | 5441 | 0 | 7117 | 0.9 | 5.1 | 8161 | 7.1 | 16519 | 7.8% | 15231 | 50.5% | 7691.655 | 32% | 4873.92 | 17.5% | 22.69% | 2665.425 | 27.7% | 4218.987 | 48.6% | 7402.266 | 39% | 5940.09 | 0.288% | 43.86528 | 0.3192% | 0.054% | 8.22474 | 20.73% | 37.6118901 | 81.46% | 83.28% | 197 | 7.9% | 22.26% | 21.45% | 40.3878762 | 38.9182365 | 1.55 | 1019.96 | 2023.74
| 2 | Цвета Владова | 20200 | 1 | 17931 | 0.8 | 4.3 | 19346 | 4.6 | 16359 | 8.2% | 15018 | 50.1% | 7524.018 | 35.3% | 5301.354 | 14.6% | 22.17% | 2192.628 | 26.3% | 3949.734 | 48.1% | 7223.658 | 40% | 6007.2 | 0.297% | 44.60346 | 0.284% | 0.055% | 8.2599 | 19.89% | 33.486804 | 81.71% | 80.85% | 183 | 8% | 20.43% | 20.3% | 34.395948 | 34.17708 | 1.55 |  | 2206.74
| 3 | Георги Томов | 17909 | 1 | 19270 | 0.9 | 4.9 | 20514 | 3.6 | 16472 | 8.2% | 15121 | 52.3% | 7908.283 | 31.5% | 4763.115 | 16.2% | 22.03% | 2449.602 | 27.8% | 4203.638 | 46.6% | 7046.386 | 39% | 5897.19 | 0.301% | 45.51421 | 0.3063% | 0.061% | 9.22381 | 20.18% | 35.088984 | 79.98% | 80.31% | 189 | 8% | 21.33% | 21.47% | 37.088604 | 37.332036 | 1.55 |  | 2395.74
| Общо |  | 43550 |  | 44318 |  |  | 48021 |  | 49350 | 8.066% | 45370 | 50.97% | 23123.956 | 32.93% | 14938.389 | 16.11% |  | 7307.655 | 27.27% | 12372.359 | 47.77% | 21672.31 | 39.33% | 17844.48 | 0.2953% | 133.98295 | 0.3032% | 0.05667% | 25.70845 | 20.27% | 106.1876781 | 81.04% | 81.53% | 569 | 7.965% | 21.34% | 21.08% | 111.8724282 | 110.4273525 |  | 1019.96 |  | 2395.74 | 0
12 | 1 | Мария Лачева | 6520 | 0 | 12873 | 0.8 | 4.5 | 13744 | 5 | 15732 | 7.6% | 14536 | 52.5% | 7631.4 | 25.3% | 3677.608 | 22.2% |  | 3226.992 | 26.4% | 3837.504 | 50.5% | 7340.68 | 39% | 5669.04 | 0.277% | 40.26472 | 0.3443% | 0.051% | 7.41336 | 19.37% | 39.4322838 | 81.8% | 85.39% | 222 | 8.3% | 20.94% | 20.89% | 42.6283956 | 42.5266086 | 1.62 | 1002.22 | 1615.52
| 2 | Цвета Владова | 19400 | 5 | 17488 | 1.1 | 4.9 | 18518 | 4.2 | 16010 | 7.9% | 14745 | 42.9% | 6325.605 | 36.7% | 5411.415 | 20.4% |  | 3007.98 | 24.2% | 3568.29 | 50.2% | 7401.99 | 39% | 5750.55 | 0.271% | 39.95895 | 0.2787% | 0.046% | 6.7827 | 19.88% | 33.1423456 | 83.22% | 83.68% | 182 | 8.4% | 20.58% | 19.58% | 34.3093296 | 32.6422096 | 1.55 |  | 1797.52
| 3 | Димитър Цончев | 18900 | 1 | 16503 | 0.4 | 3.8 | 17662 | 3.8 | 15883 | 7.6% | 14676 | 36.7% | 5386.092 | 45.7% | 6706.932 | 17.6% |  | 2582.976 | 25.3% | 3713.028 | 49.5% | 7264.62 | 39% | 5723.64 | 0.27% | 39.6252 | 0.3179% | 0.047% | 6.89772 | 21.59% | 36.150296 | 82.77% | 85.38% | 182 | 8% | 23.74% | 23.58% | 39.750256 | 39.482352 | 1.6 |  | 1979.52
| Общо |  | 44820 |  | 46864 |  |  | 49924 |  | 47625 | 7.701% | 43957 | 44% | 19343.097 | 35.94% | 15795.955 | 20.06% |  | 8817.948 | 25.29% | 11118.822 | 50.07% | 22007.29 | 39% | 17143.23 | 0.2727% | 119.84887 | 0.3134% | 0.04799% | 21.09378 | 20.28% | 108.7249254 | 82.6% | 84.88% | 586 | 8.238% | 21.75% | 21.35% | 116.6879812 | 114.6511702 |  | 1002.22 |  | 1979.52 | 0
13 | 1 | Иванка Копаранска | 5269 | 0 | 12315 | 0.7 | 4.2 | 13731 | 4.6 | 15803 | 8.1% | 14523 | 42.9% | 6230.367 | 37.8% | 5489.694 | 19.3% |  | 2802.939 | 25.1% | 3645.273 | 49.1% | 7130.793 | 40% | 5809.2 | 0.259% | 37.61457 | 0.3089% | 0.045% | 6.53535 | 20.1% | 35.543232 | 82.81% | 85.61% | 192 | 7.9% | 21.67% | 20.99% | 38.3194944 | 37.1170368 | 1.6 | 1005.04 | 1166.48
| 2 | Николинка Мутафова | 19661 | 4 | 17038 | 1.6 | 6.3 | 18166 | 4.2 | 15728 | 7.6% | 14533 | 40.2% | 5842.266 | 39.7% | 5769.601 | 20.1% |  | 2921.133 | 25.1% | 3647.783 | 49.6% | 7208.368 | 39% | 5667.87 | 0.257% | 37.34981 | 0.3006% | 0.044% | 6.39452 | 21.16% | 36.053466 | 83.05% | 85.54% | 185 | 7.9% | 21.89% | 20.4% | 37.2972765 | 34.75854 | 1.6 |  | 1351.48
| 3 | Димитър Цончев | 21200 | 1 | 16583 | 0.6 | 4.2 | 18164 | 3.8 | 15818 | 7.9% | 14568 | 41.2% | 6002.016 | 37.9% | 5521.272 | 20.9% |  | 3044.712 | 24% | 3496.32 | 52% | 7575.36 | 39% | 5681.52 | 0.26% | 37.8768 | 0.3015% | 0.044% | 6.40992 | 21.46% | 34.5506 | 83.25% | 85.57% | 175 | 8% | 23.3% | 22.26% | 37.513 | 35.8386 | 1.6 |  | 1526.48
| Общо |  | 46130 |  | 45936 |  |  | 50061 |  | 47349 | 7.867% | 43624 | 41.43% | 18074.649 | 38.47% | 16780.567 | 20.1% |  | 8768.784 | 24.73% | 10789.376 | 50.24% | 21914.521 | 39.33% | 17158.59 | 0.2587% | 112.84118 | 0.3037% | 0.04433% | 19.33979 | 20.91% | 106.147298 | 83.04% | 85.57% | 552 | 7.932% | 22.29% | 21.22% | 113.1297709 | 107.7141768 |  | 1005.04 |  | 1526.48 | 0
14 | 1 | Иванка Копаранска | 4197 | 0 | 12687 | 1.4 | 4.1 | 13250 | 4.9 | 15925 | 8% | 14651 | 48% | 7032.48 | 41% | 6006.91 | 11% |  | 1611.61 | 24.5% | 3589.495 | 50.8% | 7442.708 | 39% | 5713.89 | 0.264% | 38.67864 | 0.3492% | 0.046% | 6.73946 | 17.35% | 36.752505 | 82.8% | 87.02% | 230 | 7.9% | 20.97% | 20% | 44.420751 | 42.366 | 1.69 | 1007.24 | 720.24 | -29
| 2 | Георги Томов | 18303 | 4 | 15660 | 0.9 | 4.8 | 17261 | 4.7 | 16022 | 8.7% | 14628 | 42.9% | 6275.412 | 40.9% | 5982.852 | 16.2% |  | 2369.736 | 24.6% | 3598.488 | 50% | 7314 | 39% | 5704.92 | 0.267% | 39.05676 | 0.2654% | 0.045% | 6.5826 | 20.83% | 35.3760056 | 83.33% | 83.24% | 184 | 7.7% | 18.98% | 18.4% | 32.2341136 | 31.249088 | 1.58 |  | 904.24
| 3 | Димитър Цончев | 20600 | 1 | 17016 | 1.3 | 4.9 | 17221 | 4.6 | 16195 | 8.4% | 14835 | 36.5% | 5414.775 | 42.6% | 6319.71 | 20.9% |  | 3100.515 | 24.4% | 3619.74 | 49.9% | 7402.665 | 40% | 5934 | 0.263% | 39.01605 | 0.2994% | 0.045% | 6.67575 | 21.14% | 35.3171182 | 83.07% | 85.14% | 181 | 7.7% | 22.59% | 22.07% | 37.7395317 | 36.8708041 | 1.63 |  | 1085.24
| Общо |  | 43100 |  | 45363 |  |  | 47732 |  | 48142 | 8.368% | 44114 | 42.44% | 18722.667 | 41.5% | 18309.472 | 16.05% |  | 7081.861 | 24.5% | 10807.723 | 50.23% | 22159.373 | 39.34% | 17352.81 | 0.2647% | 116.75145 | 0.3046% | 0.04533% | 19.99781 | 19.78% | 107.4456288 | 83.06% | 85.31% | 595 | 7.777% | 20.85% | 20.16% | 114.3943963 | 110.4858921 |  | 1007.24 |  | 1085.24 | 0
15 | 1 | Иванка Копаранска | 4926 | 0 | 7734 | 0.8 | 4.4 | 7754 | 7.5 | 15969 | 8.3% | 14644 | 54.8% | 8024.912 | 36.1% | 5286.484 | 9.1% |  | 1332.604 | 24.2% | 3543.848 | 50.9% | 7453.796 | 39% | 5711.16 | 0.261% | 38.22084 | 0.2956% | 0.043% | 6.29692 | 21.13% | 34.2508848 | 83.7% | 85.61% | 176 | 7.9% | 22.82% | 22.64% | 36.9903072 | 36.6985344 | 1.6 | 1025.5 | 220.74 | -15
| 2 | Георги Томов | 18824 | 2 | 16442 | 1 | 5.4 | 16870 | 7.6 | 16413 | 9.5% | 14854 | 45.3% | 6728.862 | 38.7% | 5748.498 | 16% |  | 2376.64 | 24.8% | 3683.792 | 49.8% | 7397.292 | 39% | 5793.06 | 0.272% | 40.40288 | 0.2951% | 0.046% | 6.83284 | 21.2% | 34.988056 | 83.27% | 84.59% | 179 | 7.8% | 22.42% | 22.41% | 37.0015196 | 36.9850158 | 1.6 |  | 399.74
| 3 | Цвета Владова | 16100 | 2 | 17500 | 1.1 | 3.8 | 17699 | 7 | 16644 | 8.3% | 15263 | 49.8% | 7600.974 | 25.3% | 3861.539 | 24.9% |  | 3800.487 | 24.8% | 3785.224 | 50.3% | 7677.289 | 40% | 6105.2 | 0.269% | 41.05747 | 0.3019% | 0.047% | 7.17361 | 19.53% | 34.6020822 | 82.73% | 84.61% | 193 | 8.2% | 21.96% | 21.75% | 38.9074104 | 38.535345 | 1.6 |  | 592.74
| Общо |  | 39850 |  | 41676 |  |  | 42323 |  | 49026 | 8.702% | 44761 | 49.94% | 22354.748 | 33.28% | 14896.521 | 16.78% |  | 7509.731 | 24.6% | 11012.864 | 50.33% | 22528.377 | 39.34% | 17609.42 | 0.2674% | 119.68119 | 0.2976% | 0.04536% | 20.30337 | 20.61% | 103.841023 | 83.22% | 84.93% | 548 | 7.973% | 22.39% | 22.26% | 112.8992372 | 112.2188952 |  | 1025.5 |  | 592.74 | 0
16 | 1 | Николинка Мутафова | 11700 | 0 | 14923 | 1.3 | 4.7 | 16462 | 7.1 | 16519 | 8.5% | 15115 | 60.3% | 9114.345 | 26.5% | 4005.475 | 13.2% |  | 1995.18 | 24.1% | 3642.715 | 50.8% | 7678.42 | 40% | 6046 | 0.262% | 39.6013 | 0.2801% | 0.045% | 6.80175 | 20.8% | 34.25344 | 83% | 84.11% | 179 | 8% | 21.58% | 21.61% | 35.537944 | 35.587348 | 1.55 |  | 771.74
| 2 | Георги Томов | 18400 | 1 | 11853 | 0.7 | 4.9 | 12827 | 9.1 | 16478 | 7.7% | 15209 | 55.9% | 8501.831 | 28.2% | 4288.938 | 15.9% |  | 2418.231 | 25% | 3802.25 | 49.3% | 7498.037 | 39% | 5931.51 | 0.266% | 40.45594 | 0.2762% | 0.046% | 6.99614 | 21.35% | 32.338845 | 82.89% | 83.51% | 165 | 8.2% | 23.11% | 23.12% | 35.004717 | 35.019864 | 1.55 |  | 936.74
| 3 | Цвета Владова | 14540 | 1 | 17501 | 1.2 | 4.9 | 17366 | 8.5 | 16343 | 8% | 15036 | 55.3% | 8314.908 | 22.5% | 3383.1 | 22.2% |  | 3337.992 | 23.9% | 3593.604 | 50% | 7518 | 41% | 6164.76 | 0.26% | 39.0936 | 0.3027% | 0.045% | 6.7662 | 21.81% | 35.4768003 | 82.86% | 85.29% | 177 | 8.1% | 23.82% | 23.8% | 38.7463266 | 38.713794 | 1.55 |  | 1113.74
| Общо |  | 44640 |  | 44277 |  |  | 46655 |  | 49340 | 8.067% | 45360 | 57.17% | 25931.084 | 25.74% | 11677.513 | 17.09% |  | 7751.403 | 24.34% | 11038.569 | 50.03% | 22694.457 | 40% | 18142.27 | 0.2627% | 119.15084 | 0.2863% | 0.04533% | 20.56409 | 21.32% | 102.0690853 | 82.92% | 84.33% | 521 | 8.097% | 22.83% | 22.84% | 109.2889876 | 109.321006 |  | 0 |  | 1113.74 | 0
17 | 1 | Николинка Мутафова | 12600 | 0 | 16575 | 1.2 | 5.1 | 17848 | 7.9 | 15513 | 7.9% | 14287 | 51.9% | 7414.953 | 33.8% | 4829.006 | 14.3% |  | 2043.041 | 25.7% | 3671.759 | 49.8% | 7114.926 | 39% | 5571.93 | 0.271% | 38.71777 | 0.3054% | 0.044% | 6.28628 | 20.03% | 32.3534575 | 83.95% | 85.76% | 175 | 7.7% | 23.12% | 23.25% | 37.34458 | 37.5545625 | 1.55 |  | 1288.74
| 2 | Димитър Цончев | 19700 | 2 | 16602 | 1.1 | 4.7 | 17343 | 7.2 | 15439 | 7.9% | 14219 | 45.1% | 6412.769 | 34.3% | 4877.117 | 20.6% |  | 2929.114 | 26.1% | 3711.159 | 49.6% | 7052.624 | 40% | 5687.6 | 0.273% | 38.81787 | 0.2511% | 0.046% | 6.54074 | 19.83% | 27.2716041 | 83.34% | 81.86% | 149 | 7.7% | 21.21% | 21.35% | 29.1694767 | 29.3620145 | 1.6 |  | 1437.74
| 3 | Цвета Владова | 16320 | 1 | 17095 | 0.9 | 3.8 | 17262 | 6.7 | 15188 | 8.4% | 13912 | 57.3% | 7971.576 | 28.3% | 3937.096 | 14.4% |  | 2003.328 | 25.7% | 3575.384 | 49.8% | 6928.176 | 41% | 5703.92 | 0.262% | 36.44944 | 0.2838% | 0.043% | 5.98216 | 22.86% | 31.2002424 | 83.75% | 85% | 149 | 8.4% | 24.55% | 25.35% | 33.506822 | 34.598694 | 1.55 |  | 1586.74
| Общо |  | 48620 |  | 50272 |  |  | 52453 |  | 46140 | 8.065% | 42418 | 51.39% | 21799.298 | 32.16% | 13643.219 | 16.44% |  | 6975.483 | 25.83% | 10958.302 | 49.73% | 21095.726 | 39.99% | 16963.45 | 0.2687% | 113.98508 | 0.2801% | 0.04434% | 18.80918 | 20.89% | 90.825304 | 83.68% | 84.34% | 473 | 7.921% | 22.95% | 23.31% | 100.0208787 | 101.515271 |  | 0 |  | 1586.74 | 0
18 | 1 | Николинка Мутафова | 5765 | 0 | 12282 | 1.1 | 5.7 | 14108 | 7.5 | 14886 | 8.2% | 13665 | 43.1% | 5889.615 | 36.5% | 4987.725 | 20.4% |  | 2787.66 | 25.2% | 3443.58 | 49.6% | 6777.84 | 41% | 5602.65 | 0.266% | 36.3489 | 0.3166% | 0.044% | 6.0126 | 20.74% | 32.3166532 | 83.64% | 86.26% | 169 | 7.8% | 23.91% | 23.67% | 37.2560838 | 36.8821206 | 1.55 | 943.2 | 782.54 | -30
| 2 | Димитър Цончев | 19900 | 3 | 15942 | 3 | 5.5 | 16655 | 6.4 | 14494 | 7.7% | 13378 | 41.5% | 5551.87 | 46.4% | 6207.392 | 12.1% | 21.11% | 1618.738 | 26.1% | 3491.658 | 48.1% | 6434.818 | 41% | 5484.98 | 0.265% | 35.4517 | 0.3099% | 0.043% | 5.75254 | 21.86% | 33.7500912 | 83.94% | 86.29% | 168 | 8.1% | 23.13% | 22.73% | 35.7108696 | 35.0933016 | 1.6 |  | 950.54
| 3 | Иванка Копаранска | 17853 | 1 | 16326 | 1.1 | 4.3 | 17110 | 6 | 15738 | 7.7% | 14526 | 36.2% | 5258.412 | 45.6% | 6623.856 | 18.2% | 18.8% | 2643.732 | 26.4% | 3834.864 | 48.3% | 7016.058 | 40% | 5810.4 | 0.27% | 39.2202 | 0.3087% | 0.045% | 6.5367 | 21.38% | 34.5056096 | 83.51% | 85.58% | 176 | 8.3% | 23.73% | 23.32% | 38.2983216 | 37.6366144 | 1.6 |  | 1126.54
| Общо |  | 43518 |  | 44550 |  |  | 47873 |  | 45118 | 7.865% | 41569 | 40.17% | 16699.897 | 42.87% | 17818.973 | 16.96% |  | 7050.13 | 25.91% | 10770.102 | 48.66% | 20228.716 | 40.65% | 16898.03 | 0.2671% | 111.0208 | 0.3117% | 0.04403% | 18.30184 | 21.32% | 100.572354 | 83.69% | 86.04% | 513 | 8.07% | 23.6% | 23.25% | 111.265275 | 109.6120366 |  | 943.2 |  | 1126.54 | 0
19 | 1 | Георги Томов | 5572 | 0 | 14452 | 0.4 | 3.9 | 16040 | 6.4 | 16308 | 8.8% | 14873 | 45% | 6692.85 | 34.1% | 5071.693 | 20.9% | 19.41% | 3108.457 | 26.5% | 3941.345 | 48.1% | 7153.913 | 40% | 5949.2 | 0.279% | 41.49567 | 0.3068% | 0.044% | 6.54412 | 21.93% | 36.7595046 | 84.4% | 85.82% | 182 | 7.9% | 23.32% | 23.16% | 39.0894504 | 38.8212552 | 1.6 | 944 | 374.72 | 10.18
| 2 | Димитър Цончев | 19400 | 5 | 17848 | 1 | 5 | 18322 | 5.8 | 16118 | 8.3% | 14780 | 42.6% | 6296.28 | 45% | 6651 | 12.4% | 19.26% | 1832.72 | 27.3% | 4034.94 | 49.1% | 7256.98 | 40% | 5912 | 0.281% | 41.5318 | 0.2915% | 0.041% | 6.0598 | 19.9% | 35.610652 | 85.59% | 86.11% | 196 | 8.7% | 20.69% | 20.48% | 37.0243412 | 36.6485504 | 1.6 |  | 570.72
| 3 | Иванка Копаранска | 20435 | 1 | 18807 | 1.2 | 5.6 | 19787 | 4.7 | 16272 | 7.2% | 15100 | 45.3% | 6840.3 | 44.2% | 6674.2 | 10.5% | 18.93% | 1585.5 | 26.2% | 3956.2 | 48.4% | 7308.4 | 40% | 6040 | 0.282% | 42.582 | 0.3125% | 0.044% | 6.644 | 20.01% | 36.9622719 | 84.58% | 86.09% | 201 | 8.1% | 21.95% | 21.57% | 40.5458205 | 39.8438883 | 1.6 |  | 771.72
| Общо |  | 45407 |  | 51107 |  |  | 54149 |  | 48698 | 8.1% | 44753 | 44.31% | 19829.43 | 41.11% | 18396.893 | 14.58% |  | 6526.677 | 26.66% | 11932.485 | 48.53% | 21719.293 | 40% | 17901.2 | 0.2807% | 125.60947 | 0.3037% | 0.04301% | 19.24792 | 20.62% | 109.3324285 | 84.85% | 86.01% | 579 | 8.24% | 21.99% | 21.74% | 116.6596121 | 115.3136939 |  | 944 |  | 771.72 | 0
20 | 1 | Юлияна Цветкова | 6837 | 1 | 15835 | 2 | 6.2 | 16945 | 4.8 | 15926 | 8.1% | 14636 | 47.4% | 6937.464 | 31.2% | 4566.432 | 21.4% | 21.36% | 3132.104 | 26.3% | 3849.268 | 47.8% | 6996.008 | 39% | 5708.04 | 0.265% | 38.7854 | 0.2756% | 0.043% | 6.29348 | 20.67% | 34.4570967 | 83.95% | 84.57% | 181 | 7.9% | 20.42% | 20.83% | 34.0403442 | 34.7238183 | 1.6 | 952.72 | 1.364242e-12
| 2 | Цвета Владова | 25900 | 5 | 20111 | 2.2 | 5.1 | 20399 | 3.5 | 16237 | 7.4% | 15035 | 44.4% | 6675.54 | 39.5% | 5938.825 | 16.1% | 22.58% | 2420.635 | 24.9% | 3743.715 | 49.5% | 7442.325 | 40% | 6014 | 0.273% | 41.04555 | 0.3228% | 0.044% | 6.6154 | 20.07% | 38.9175363 | 84.07% | 86.55% | 211 | 8.1% | 21.62% | 21.23% | 41.9231258 | 41.1668807 | 1.6 |  | 211
| 3 | Иванка Копаранска | 21200 | 3 | 18106 | 2.4 | 4.8 | 19397 | 3.4 | 16415 | 7.9% | 15118 | 53.6% | 8103.248 | 37.5% | 5669.25 | 8.9% | 22.41% | 1345.502 | 25.6% | 3870.208 | 48.5% | 7332.23 | 40% | 6047.2 | 0.278% | 42.02804 | 0.3075% | 0.044% | 6.65192 | 20.43% | 37.027332 | 84.35% | 85.86% | 197 | 8% | 21.98% | 21.55% | 39.836552 | 39.05722 | 1.6 |  | 408
| Общо |  | 53937 |  | 54052 |  |  | 56741 |  | 48578 | 7.798% | 44789 | 48.49% | 21716.252 | 36.11% | 16174.507 | 15.4% |  | 6898.241 | 25.59% | 11463.191 | 48.61% | 21770.563 | 39.67% | 17769.24 | 0.2721% | 121.85899 | 0.3022% | 0.04367% | 19.5608 | 20.39% | 110.401965 | 84.13% | 85.72% | 589 | 8.005% | 21.35% | 21.21% | 115.800022 | 114.947919 |  | 952.72 |  | 408 | 0
21 | 1 | Димитър Цончев | 9169 | 0 | 18622 | 2.2 | 7.4 | 19061 | 2.1 | 16302 | 7.2% | 15128 | 43.7% | 6610.936 | 46.3% | 7004.264 | 10% | 22.06% | 1512.8 | 26.3% | 3978.664 | 47.8% | 7231.184 | 39% | 5899.92 | 0.266% | 40.24048 | 0.2975% | 0.042% | 6.35376 | 21.58% | 36.4115024 | 84.37% | 86.04% | 184 | 8.3% | 22.91% | 22.79% | 38.6555848 | 38.4531112 | 1.55 | 592.96 | 1.327827e-12 | 0.96
| 2 | Цвета Владова | 17387 | 9 | 17651 | 1.6 | 5.1 | 18261 | 2 | 16532 | 7.4% | 15309 | 43.8% | 6705.342 | 41.6% | 6368.544 | 14.6% | 22.48% | 2235.114 | 26.8% | 4102.812 | 47% | 7195.23 | 40% | 6123.6 | 0.274% | 41.94666 | 0.2752% | 0.045% | 6.88905 | 21.52% | 32.773884 | 83.75% | 83.81% | 165 | 7.7% | 23.14% | 22.96% | 35.241063 | 34.966932 | 1.55 |  | 165
| 3 | Николинка Мутафова | 18700 | 6 | 19439 | 1.8 | 6.2 | 19748 | 1.8 | 16706 | 8.3% | 15319 | 48.3% | 7399.077 | 35.8% | 5484.202 | 15.9% | 22.83% | 2435.721 | 26.1% | 3998.259 | 48.3% | 7399.077 | 39% | 5974.41 | 0.287% | 43.96553 | 0.3024% | 0.047% | 7.19993 | 21.12% | 35.4017664 | 83.81% | 84.63% | 182 | 7.9% | 23.34% | 23.89% | 39.1229748 | 40.0448958 | 1.55 |  | 347
| Общо |  | 45256 |  | 55712 |  |  | 57070 |  | 49540 | 7.638% | 45756 | 45.27% | 20715.355 | 41.21% | 18857.01 | 13.51% |  | 6183.635 | 26.4% | 12079.735 | 47.7% | 21825.491 | 39.33% | 17997.93 | 0.2757% | 126.15267 | 0.2917% | 0.04469% | 20.44274 | 21.4% | 104.5871528 | 83.97% | 84.84% | 531 | 7.976% | 23.13% | 23.22% | 113.0196226 | 113.464939 |  | 592.96 |  | 347 | 0
22 | 1 | Димитър Цончев | 8638 | 4 | 5461 | 1.3 | 4.7 | 5908 | 6.7 | 16181 | 7.9% | 14903 | 42.7% | 6363.581 | 43.2% | 6438.096 | 14.1% | 23.81% | 2101.323 | 25.9% | 3859.877 | 47.4% | 7064.022 | 40% | 5961.2 | 0.278% | 41.43034 | 0.3061% | 0.042% | 6.25926 | 20.62% | 35.3232972 | 85.07% | 86.44% | 186 | 7.9% | 22.98% | 23.41% | 39.3661188 | 40.1027346 | 1.62 | 547.66 | 1.396216e-12 | 14.66
| 2 | Цвета Владова | 16426 | 0 | 2424 | 1.5 | 5.3 | 2629 | 10.6 | 15562 | 7.3% | 14426 | 62.6% | 9030.676 | 25.4% | 3664.204 | 12% | 19.67% | 1731.12 | 24.4% | 3519.944 | 48.8% | 7039.888 | 39% | 5626.14 | 0.28% | 40.3928 | 0.2849% | 0.049% | 7.06874 | 19.89% | 32.8260582 | 82.7% | 83% | 179 | 7.8% | 20.62% | 21.35% | 34.0308356 | 35.235613 | 1.6 |  | 179
| 3 | Николинка Мутафова | 6300 | 1 | 9133 | 1.9 | 5.7 | 9065 | 9.1 | 14800 | 6.6% | 13823 | 47% | 6496.81 | 41.1% | 5681.253 | 11.9% | 19.36% | 1644.937 | 22.1% | 3054.883 | 50.4% | 6966.792 | 39% | 5390.97 | 0.286% | 39.53378 | 0.2939% | 0.055% | 7.60265 | 20.08% | 30.6328432 | 80.99% | 81.5% | 166 | 8.1% | 21.65% | 21.66% | 33.027941 | 33.0431964 | 1.6 |  | 345
| Общо |  | 31364 |  | 17018 |  |  | 17602 |  | 46543 | 7.286% | 43152 | 50.73% | 21891.067 | 36.58% | 15783.553 | 12.69% |  | 5477.38 | 24.18% | 10434.704 | 48.83% | 21070.702 | 39.35% | 16978.31 | 0.2812% | 121.35692 | 0.2951% | 0.04847% | 20.93065 | 20.2% | 98.7821986 | 82.95% | 83.76% | 531 | 7.929% | 21.77% | 22.16% | 106.4248954 | 108.381544 |  | 547.66 |  | 345 | 0
23 | 1 | Димитър Цончев | 14500 | 0 | 18410 | 1.3 | 4.3 | 19735 | 7.4 | 16137 | 7.5% | 14927 | 46.8% | 6985.836 | 40.7% | 6075.289 | 12.5% | 20.19% | 1865.875 | 24.9% | 3716.823 | 48.2% | 7194.814 | 39% | 5821.53 | 0.294% | 43.88538 | 0.2948% | 0.051% | 7.61277 | 21.06% | 34.0262208 | 82.85% | 82.89% | 176 | 8.2% | 22.52% | 23.27% | 36.3851136 | 37.5968736 | 1.6 |  | 521
| 2 | Иванка Копаранска | 18776 | 2 | 18754 | 1.6 | 4 | 18702 | 7.5 | 16474 | 8% | 15156 | 58.2% | 8820.792 | 34.1% | 5168.196 | 7.7% | 19.92% | 1167.012 | 25.9% | 3925.404 | 47.5% | 7199.1 | 40% | 6062.4 | 0.294% | 44.55864 | 0.3467% | 0.039% | 5.91084 | 16.6% | 39.511486 | 86.94% | 88.93% | 259 | 8.1% | 19.59% | 19.33% | 46.6283139 | 46.0094593 | 1.65 |  | 780
| 3 | Николинка Мутафова | 18600 | 2 | 16830 | 1.5 | 4 | 17749 | 7.7 | 16575 | 7.8% | 15282 | 56.5% | 8634.33 | 32.1% | 4905.522 | 11.4% | 20.39% | 1742.148 | 25.8% | 3942.756 | 47.3% | 7228.386 | 39% | 5959.98 | 0.291% | 44.47062 | 0.2976% | 0.035% | 5.3487 | 21.97% | 40.4944449 | 88.11% | 88.38% | 201 | 8.3% | 21.77% | 22.11% | 40.1258109 | 40.7524887 | 1.6 |  | 981
| Общо |  | 51876 |  | 53994 |  |  | 56186 |  | 49186 | 7.769% | 45365 | 53.88% | 24440.958 | 35.6% | 16149.007 | 10.53% |  | 4775.035 | 25.54% | 11584.983 | 47.66% | 21622.3 | 39.33% | 17843.91 | 0.293% | 132.91464 | 0.313% | 0.04159% | 18.87231 | 19.87% | 114.0321517 | 85.98% | 86.88% | 636 | 8.191% | 21.29% | 21.56% | 123.1392384 | 124.3588216 |  | 0 |  | 981 | 0
24 | 1 | Димитър Цончев | 15116 | 0 | 18722 | 1.5 | 5.3 | 19907 | 6.6 | 16470 | 7.3% | 15268 | 56.7% | 8656.956 | 33.7% | 5145.316 | 9.6% | 20.19% | 1465.728 | 25.9% | 3954.412 | 47.5% | 7252.3 | 39% | 5954.52 | 0.277% | 42.29236 | 0.3198% | 0.036% | 5.49648 | 21.16% | 38.529186 | 87.15% | 88.88% | 199 | 8.5% | 23.8% | 23.43% | 43.33623 | 42.6625155 | 1.6 |  | 1180
| 2 | Иванка Копаранска | 20500 | 2 | 18628 | 0.9 | 3.9 | 19312 | 5.6 | 16442 | 7.6% | 15192 | 56.5% | 8583.48 | 35.7% | 5423.544 | 7.8% | 20.41% | 1184.976 | 25.6% | 3889.152 | 48.4% | 7352.928 | 39% | 5924.88 | 0.265% | 40.2588 | 0.2901% | 0.036% | 5.46912 | 20.34% | 34.392906 | 86.57% | 87.73% | 185 | 8.6% | 22.83% | 22.32% | 38.603247 | 37.740888 | 1.6 |  | 1365
| 3 | Георги Томов | 17986 | 1 | 17291 | 1.4 | 5 | 18383 | 5.6 | 16675 | 8.8% | 15208 | 56.8% | 8638.144 | 33.1% | 5033.848 | 10.1% | 20.44% | 1536.008 | 26.7% | 4060.536 | 47.3% | 7193.384 | 39% | 5931.12 | 0.26% | 39.5408 | 0.2779% | 0.035% | 5.3228 | 20.63% | 34.3107845 | 86.69% | 87.54% | 185 | 10.1% | 22.21% | 21.35% | 36.9385615 | 35.5082525 | 1.55 |  | 1550
| Общо |  | 53602 |  | 54641 |  |  | 57602 |  | 49587 | 7.904% | 45668 | 56.67% | 25878.58 | 34.17% | 15602.708 | 9.168% |  | 4186.712 | 26.07% | 11904.1 | 47.73% | 21798.612 | 39% | 17810.52 | 0.2673% | 122.09196 | 0.296% | 0.03566% | 16.2884 | 20.71% | 107.2328765 | 86.81% | 88.09% | 569 | 9.053% | 22.94% | 22.36% | 118.8780385 | 115.911656 |  | 0 |  | 1550 | 0
25 | 1 | Цвета Владова | 6200 | 0 | 15621 | 2 | 4.9 | 15214 | 6.5 | 16245 | 7.6% | 15010 | 62.2% | 9336.22 | 27.6% | 4142.76 | 10.2% | 19.76% | 1531.02 | 27% | 4052.7 | 47.6% | 7144.76 | 40% | 6004 | 0.251% | 37.6751 | 0.2305% | 0.035% | 5.2535 | 20.96% | 27.292016 | 86.2% | 84.95% | 145 | 10.2% | 22.54% | 21.83% | 29.349334 | 28.424843 | 1.55 | 531.52 | 1163.48
| 2 | Иванка Копаранска | 19191 | 4 | 15684 | 1.9 | 5.7 | 16891 | 6.3 | 15855 | 7.8% | 14618 | 47% | 6870.46 | 39.6% | 5788.728 | 13.4% | 19.29% | 1958.812 | 27.2% | 3976.096 | 47.8% | 6987.404 | 40% | 5847.2 | 0.237% | 34.64466 | 0.2745% | 0.035% | 5.1163 | 20.89% | 31.7260608 | 85.38% | 87.38% | 168 | 9.6% | 23.05% | 22.52% | 35.006496 | 34.2015744 | 1.6 |  | 1331.48
| 3 | Георги Томов | 21289 | 2 | 19278 | 2.1 | 5.9 | 19872 | 5.2 | 16037 | 7.9% | 14770 | 41.6% | 6144.32 | 43.7% | 6454.49 | 15.2% | 21.41% | 2245.04 | 26.7% | 3943.59 | 47.6% | 7030.52 | 40% | 5908 | 0.237% | 35.0049 | 0.2861% | 0.035% | 5.1695 | 21.04% | 34.080592 | 85.37% | 87.9% | 178 | 9% | 22.9% | 22.25% | 37.09342 | 36.04055 | 1.58 |  | 1509.48
| Общо |  | 46680 |  | 50583 |  |  | 51977 |  | 48137 | 7.766% | 44398 | 50.34% | 22351 | 36.91% | 16385.978 | 12.92% |  | 5734.872 | 26.97% | 11972.386 | 47.67% | 21162.684 | 40% | 17759.2 | 0.2417% | 107.32466 | 0.2635% | 0.035% | 15.5393 | 20.96% | 93.0986688 | 85.66% | 86.85% | 491 | 9.56% | 22.83% | 22.2% | 101.44925 | 98.6669674 |  | 531.52 |  | 1509.48 | 0
26 | 1 | Цвета Владова | 6039 | 0 | 12732 | 2.8 | 5.1 | 12680 | 7.2 | 16094 | 7.5% | 14887 | 60% | 8932.2 | 35.3% | 5255.111 | 4.7% | 22.7% | 699.689 | 27.1% | 4034.377 | 47.2% | 7026.664 | 41% | 6103.67 | 0.255% | 37.96185 | 0.25% | 0.037% | 5.50819 | 20.96% | 29.2765088 | 85.64% | 85.34% | 154 | 9.3% | 22.7% | 21.99% | 31.706906 | 30.7151922 | 1.55 | 527.54 | 1135.94
| 2 | Николинка Мутафова | 19961 | 0 | 15844 | 3.5 | 5.6 | 16933 | 6.7 | 16203 | 8.6% | 14810 | 47% | 6960.7 | 38.6% | 5716.66 | 14.4% | 22.7% | 2132.64 | 26.8% | 3969.08 | 47.4% | 7019.94 | 40% | 5924 | 0.271% | 40.1351 | 0.3191% | 0.035% | 5.1835 | 20.31% | 38.855061 | 87.24% | 89.17% | 210 | 8.9% | 21.99% | 20.93% | 42.069069 | 40.041183 | 1.6 |  | 1345.94
| 3 | Георги Томов | 22940 | 1 | 19395 | 2.1 | 4.8 | 20075 | 5.4 | 16155 | 8.7% | 14750 | 57.8% | 8525.5 | 32.1% | 4734.75 | 10.1% | 22.23% | 1489.75 | 26.6% | 3923.5 | 48.1% | 7094.75 | 39% | 5752.5 | 0.286% | 42.185 | 0.3479% | 0.035% | 5.1625 | 20.77% | 42.084174 | 87.91% | 90.08% | 220 | 7.9% | 22.78% | 21.66% | 46.156836 | 43.887492 | 1.6 |  | 1565.94
| Общо |  | 48940 |  | 47971 |  |  | 49688 |  | 48452 | 8.268% | 44447 | 54.94% | 24418.4 | 35.34% | 15706.521 | 9.724% |  | 4322.079 | 26.83% | 11926.957 | 47.57% | 21141.354 | 40% | 17780.17 | 0.2706% | 120.28195 | 0.3055% | 0.03566% | 15.85419 | 20.68% | 110.2157438 | 86.97% | 88.47% | 584 | 8.629% | 22.49% | 21.53% | 119.932811 | 114.6438672 |  | 527.54 |  | 1565.94 | 0
27 | 1 | Цвета Владова | 6335 | 0 | 16258 | 1.6 | 4.7 | 16817 | 5.3 | 15529 | 7.1% | 14426 | 57.1% | 8237.246 | 38.6% | 5568.436 | 4.3% | 22.09% | 620.318 | 25.8% | 3721.908 | 48.7% | 7025.462 | 40% | 5770.4 | 0.283% | 40.82558 | 0.3102% | 0.035% | 5.0491 | 21.04% | 36.4303392 | 87.78% | 88.85% | 188 | 7.9% | 22.93% | 21.75% | 39.7028364 | 37.65969 | 1.6 | 522.08 | 1231.86
| 2 | Николинка Мутафова | 22832 | 5 | 18939 | 1.3 | 3.9 | 19469 | 4.4 | 16278 | 6.7% | 15187 | 50.3% | 7639.061 | 39.8% | 6044.426 | 9.9% | 21.99% | 1503.513 | 26% | 3948.62 | 48.2% | 7320.134 | 39% | 5922.93 | 0.28% | 42.5236 | 0.3213% | 0.035% | 5.31545 | 20.38% | 40.5187008 | 87.65% | 89.25% | 218 | 8.8% | 21.87% | 20.39% | 43.4810592 | 40.5385824 | 1.65 |  | 1449.86
| 3 | Димитър Цончев | 22543 | 2 | 19056 | 0.7 | 3.3 | 19734 | 3.7 | 16240 | 7.3% | 15054 | 48.1% | 7240.974 | 40.4% | 6081.816 | 11.5% | 21.48% | 1731.21 | 25.4% | 3823.716 | 48.3% | 7271.082 | 39% | 5871.06 | 0.278% | 41.85012 | 0.2897% | 0.036% | 5.41944 | 22.11% | 36.1679802 | 87.19% | 87.71% | 178 | 8.1% | 23.35% | 22.94% | 38.196397 | 37.5257108 | 1.62 |  | 1627.86
| Общо |  | 51710 |  | 54253 |  |  | 56020 |  | 48047 | 7.032% | 44667 | 51.75% | 23117.281 | 39.61% | 17694.678 | 8.631% |  | 3855.041 | 25.73% | 11494.244 | 48.4% | 21616.678 | 39.32% | 17564.39 | 0.2803% | 125.1993 | 0.3071% | 0.03534% | 15.78399 | 21.18% | 113.1170202 | 87.54% | 88.63% | 584 | 8.297% | 22.71% | 21.69% | 121.3802926 | 115.7239832 |  | 522.08 |  | 1627.86 | 0
28 | 1 | Иванка Копаранска | 6151 | 0 | 15609 | 1.6 | 4.4 | 16028 | 4.4 | 16116 | 7.7% | 14875 | 40.8% | 6069 | 50.9% | 7571.375 | 8.3% | 20.36% | 1234.625 | 23.8% | 3540.25 | 49.4% | 7348.25 | 39% | 5801.25 | 0.273% | 40.60875 | 0.3401% | 0.035% | 5.20625 | 19.63% | 39.1467349 | 87.34% | 89.85% | 217 | 8.1% | 22.76% | 21.57% | 45.3886748 | 43.0155411 | 1.65 | 524.32 | 1320.54
| 2 | Николинка Мутафова | 19399 | 7 | 17711 | 0.9 | 4 | 18250 | 3.6 | 16183 | 7% | 15050 | 50.4% | 7585.2 | 37.9% | 5703.95 | 11.7% | 18.93% | 1760.85 | 25% | 3762.5 | 48.6% | 7314.3 | 39% | 5869.5 | 0.259% | 38.9795 | 0.2798% | 0.034% | 5.117 | 20.68% | 35.4231856 | 87.02% | 87.99% | 187 | 8.4% | 21.6% | 20.27% | 36.999072 | 34.7208884 | 1.6 |  | 1507.54
| 3 | Димитър Цончев | 23800 | 2 | 18825 | 0.9 | 4.8 | 19403 | 3.4 | 16174 | 7.4% | 14977 | 55.4% | 8297.258 | 37.4% | 5601.398 | 7.2% | 18.54% | 1078.344 | 24.8% | 3714.296 | 49.2% | 7368.684 | 40% | 5990.8 | 0.248% | 37.14296 | 0.3152% | 0.035% | 5.24195 | 20.9% | 38.2888 | 86.03% | 89.03% | 200 | 8.4% | 22.91% | 21.57% | 41.97112 | 39.51624 | 1.61 |  | 1707.54
| Общо |  | 49350 |  | 52145 |  |  | 53681 |  | 48473 | 7.366% | 44902 | 48.89% | 21951.458 | 42.04% | 18876.723 | 9.073% |  | 4073.819 | 24.54% | 11017.046 | 49.07% | 22031.234 | 39.33% | 17661.55 | 0.26% | 116.73121 | 0.3116% | 0.03467% | 15.5652 | 20.4% | 112.8587205 | 86.81% | 89.01% | 604 | 8.292% | 22.42% | 21.14% | 124.3588668 | 117.2526695 |  | 524.32 |  | 1707.54 | 0
29 | 1 | Иванка Копаранска | 6488 | 1 | 8006 | 0.6 | 4.3 | 8422 | 7.1 | 16079 | 7.4% | 14889 | 48.7% | 7250.943 | 41.3% | 6149.157 | 10% | 17.9% | 1488.9 | 25.6% | 3811.584 | 49% | 7295.61 | 39% | 5806.71 | 0.247% | 36.77583 | 0.3253% | 0.036% | 5.36004 | 19.61% | 37.525696 | 85.58% | 89.08% | 208 | 8% | 22.51% | 21.48% | 43.075136 | 41.104128 | 1.65 | 917.22 | 998.32
| 2 | Георги Томов | 20121 | 4 | 17928 | 1.2 | 5.5 | 18702 | 4.9 | 16151 | 7.1% | 15004 | 38.9% | 5836.556 | 49.3% | 7396.972 | 11.8% | 19.43% | 1770.472 | 24.5% | 3675.98 | 50% | 7502 | 38% | 5701.52 | 0.248% | 37.20992 | 0.2634% | 0.035% | 5.2514 | 20.34% | 32.941647 | 86.04% | 86.86% | 177 | 8.5% | 21.16% | 20.12% | 34.269678 | 32.585346 | 1.55 |  | 1175.32
| 3 | Димитър Цончев | 18700 | 1 | 17394 | 1.5 | 5.4 | 18128 | 4.6 | 16027 | 7.3% | 14857 | 39.7% | 5898.229 | 51.9% | 7710.783 | 8.4% | 20.4% | 1247.988 | 25.1% | 3729.107 | 49.6% | 7369.072 | 39% | 5794.23 | 0.245% | 36.39965 | 0.2621% | 0.037% | 5.49709 | 21.32% | 31.817968 | 85.05% | 86.03% | 164 | 9% | 22.41% | 21.37% | 33.444684 | 31.892588 | 1.6 |  | 1339.32
| Общо |  | 45309 |  | 43328 |  |  | 45252 |  | 48257 | 7.266% | 44750 | 42.43% | 18985.728 | 47.5% | 21256.912 | 10.07% |  | 4507.36 | 25.07% | 11216.671 | 49.53% | 22166.682 | 38.66% | 17302.46 | 0.2467% | 110.3854 | 0.2836% | 0.036% | 16.10853 | 20.42% | 102.285311 | 85.56% | 87.45% | 549 | 8.46% | 22.02% | 20.99% | 110.789498 | 105.582062 |  | 917.22 |  | 1339.32 | 0
30 | 1 | Иванка Копаранска | 15090 | 0 | 17866 | 1.2 | 5.1 | 18108 | 3.8 | 16019 | 7.3% | 14850 | 40.4% | 5999.4 | 48.9% | 7261.65 | 10.7% | 20.36% | 1588.95 | 24.6% | 3653.1 | 50% | 7425 | 40% | 5940 | 0.254% | 37.719 | 0.3032% | 0.038% | 5.643 | 21.12% | 36.4497408 | 85.19% | 87.61% | 188 | 8.2% | 22.82% | 22.46% | 39.3836688 | 38.7623664 | 1.6 |  | 1527.32
| 2 | Георги Томов | 16653 | 3 | 16599 | 1 | 5.4 | 17876 | 3.3 | 15390 | 7.8% | 14190 | 42.4% | 6016.56 | 41.2% | 5846.28 | 16.4% | 19.52% | 2327.16 | 25.6% | 3632.64 | 48.4% | 6867.96 | 40% | 5676 | 0.239% | 33.9141 | 0.2894% | 0.037% | 5.2503 | 20.08% | 30.9828376 | 84.67% | 87.35% | 169 | 8.7% | 23.21% | 22.57% | 35.8123337 | 34.8248329 | 1.6 |  | 1696.32
| 3 | Мария Лачева | 17300 | 0 | 10387 | 1 | 4.2 | 10850 | 5.6 | 13655 | 7.3% | 12658 | 39.2% | 4961.936 | 41.9% | 5303.702 | 18.9% | 18.81% | 2392.362 | 25.2% | 3189.816 | 48.9% | 6189.762 | 39% | 4936.62 | 0.249% | 31.51842 | 0.2768% | 0.037% | 4.68346 | 20.45% | 27.3860265 | 85.29% | 86.78% | 147 | 8.9% | 22.67% | 22.18% | 30.3589839 | 29.7027906 | 1.6 |  | 1843.32
| Общо |  | 49043 |  | 44852 |  |  | 46834 |  | 45064 | 7.471% | 41698 | 40.72% | 16977.896 | 44.15% | 18411.632 | 15.13% |  | 6308.472 | 25.12% | 10475.556 | 49.12% | 20482.722 | 39.7% | 16552.62 | 0.2474% | 103.15152 | 0.2905% | 0.03736% | 15.57676 | 20.56% | 94.8186049 | 85.05% | 87.28% | 504 | 8.572% | 22.91% | 22.41% | 105.5549864 | 103.2899899 |  | 0 |  | 1843.32 | 0
31 | 1 | Николинка Мутафова | 11622 | 0 | 17725 | 1.5 | 5.6 | 17714 | 3.9 | 16081 | 7.4% | 14891 | 43.4% | 6462.694 | 40.3% | 6001.073 | 16.3% | 18.95% | 2427.233 | 25.6% | 3812.096 | 49.4% | 7356.154 | 39% | 5807.49 | 0.252% | 37.52532 | 0.2894% | 0.037% | 5.50967 | 20.25% | 34.94826 | 85.47% | 87.36% | 188 | 8.2% | 21.78% | 21.29% | 37.5887952 | 36.7431336 | 1.6 |  | 2031.32
| 2 | Георги Томов | 20265 | 1 | 15234 | 1.2 | 5.8 | 15783 | 3.9 | 15946 | 7% | 14830 | 39.4% | 5843.02 | 43.5% | 6451.05 | 17.1% | 20.36% | 2535.93 | 26% | 3855.8 | 47.5% | 7044.25 | 39% | 5783.7 | 0.242% | 35.8886 | 0.2605% | 0.035% | 5.1905 | 21% | 32.03424 | 85.68% | 86.7% | 168 | 9.2% | 21.92% | 21.77% | 33.4376448 | 33.2088288 | 1.6 |  | 2199.32
| 3 | Мария Лачева | 15500 | 1 | 16689 | 1.1 | 4.2 | 16996 | 4 | 16016 | 6.9% | 14911 | 53.9% | 8037.029 | 30.5% | 4547.855 | 15.6% | 20.76% | 2326.116 | 25.9% | 3861.949 | 48.2% | 7187.102 | 39% | 5815.29 | 0.237% | 35.33907 | 0.2603% | 0.036% | 5.36796 | 21.14% | 30.6210786 | 84.95% | 86.3% | 159 | 8.9% | 23.09% | 23.38% | 33.4456341 | 33.8656962 | 1.56 |  | 2358.32
| Общо |  | 47387 |  | 49648 |  |  | 50493 |  | 48043 | 7.101% | 44632 | 45.58% | 20342.743 | 38.09% | 16999.978 | 16.33% |  | 7289.279 | 25.83% | 11529.845 | 48.37% | 21587.506 | 39% | 17406.48 | 0.2437% | 108.75299 | 0.2701% | 0.036% | 16.06813 | 20.8% | 97.6035786 | 85.37% | 86.81% | 515 | 8.742% | 22.26% | 22.15% | 104.4720741 | 103.8176586 |  | 0 |  | 2358.32 | 0
| Общо, до деня |  | 1444919 |  | 1468911 |  |  | 1552369 |  | 1487379 | 7.803% | 1371312 | 44.42% | 609110.085 | 37.52% | 514457.421 | 18.07% |  | 247818.344 | 25.32% | 347268.927 | 49.02% | 672230.452 | 39.32% | 539219.18 | 0.2649% | 3632.11188 | 0.2974% | 0.04558% | 617.30889 | 18.89% | 3208.432 | 82.99% | 84.87% | 16987 | 8.183% | 20.38% | 20% | 3461.504673 | 3397.714 |  | 17083.52 |  |  | 0
Note on AS56: Author: корекция на склад концентрат след замер на автомобилна везна
Note on AS60: Author: корекция на склад концентрат след замер на автомобилна везна
Note on AS72: Author: корекция на склад концентрат след замер на автомобилна везна
Note on AS76: Author: корекция на склад концентрат след замер на автомобилна везна
Note on AS84: Author: корекция на склад концентрат след замер на автомобилна везна
Note on AS88: Author: корекция на склад концентрат след замер на автомобилна везна

## Април
Дата | Смяна | Диспечер | Подадена руда от МГТЛ за денонощието | Състояние на склад №2 | Натрошена руда от Цех ССТ | Класа + 15,0мм. | Класа + 12,5мм. | Превозена руда до междинни бункери | Състояние на междинни бункери | Преработена руда в цех МФЦ | Влага на преработената руда | Суха преработена руда | Грано диорити |  | Дайки |  | Шисти | Показания на Гранулометър PSI500i руда, +0,20мм |  | Смилане класа + 0,20мм |  | Смилане класа -0,08мм |  | Плътност на пулпа |  | Съдържание на мед в рудите по Куриер | Метал мед в рудите по Куриер | Коригирана съдържание на мед в рудите | Съдържание на мед в отпадъка по Куриер | Метал мед в отпадъка по Куриер | Съдържание на мед в медния к-т Куриер | Метал мед в концентрата по Куриер | Технологично извличане по Куриер | Товарно извличане | Добит меден концентрат | Влага на медния концентрат | Съдържание на мед в медния к-т | Съдържание на мед в медния к-т /химия-товарен/ | Метал мед в медния концентрат | Метал мед в медния концентрат /химия/ | Литрово тегло в сгъстителя | Меден концентра, автомобилна везна | Меден концентрат в склад | Меден концентрат в склад | Добит молибденов концентрат | Съдържание на Мо в молибденовия к-т | последни данни за съдържания в 8-ма пречистка |  | последни данни за съдържания във 2-ра пречистка
|  |  | тона | метра | тона | % | % | тона |  | тона | % | тона | % |  | % |  | % |  |  | % |  | % |  | % |  | % | % | % | % | тона | % | тона | % | % | тона | % | % |  | тона |  | кг/литър | тон | тон | тон | кг. | % | Мо % | Cu % | Мо % | Cu %
2358.32
1 | 1 | Николинка Мутафова | 4100 | 0 | 4956 | 1.4 | 6.4 | 5570 | 9 | 15870 | 6.8% | 14791 | 47.9% | 7084.889 | 41.1% | 6079.101 | 11% | 21.3% | 1627.01 | 25.9% | 3830.869 | 48.1% | 7114.471 | 40% | 5916.4 | 0.241% | 35.64631 | 0.2402% | 0.035% | 5.17685 | 21.15% | 27.643473 | 85.62% | 85.56% | 143 | 8.6% | 23.22% | 23.11% | 30.3490044 | 30.2052322 | 1.6 | 1005.56 | 1495.76
| 2 | Димитър Цончев | 10960 | 1 | 9447 | 1.2 | 5.2 | 10222 | 8.8 | 15410 | 7.9% | 14193 | 54.4% | 7720.992 | 37.4% | 5308.182 | 8.2% | 21% | 1163.826 | 24.9% | 3534.057 | 48.7% | 6911.991 | 40% | 5677.2 | 0.253% | 35.90829 | 0.3059% | 0.035% | 4.96755 | 20.38% | 34.7128464 | 86.31% | 88.69% | 188 | 9.4% | 22.57% | 21.94% | 38.4430296 | 37.3699632 | 1.6 |  | 1683.76
| 3 | Мария Лачева | 15290 | 0 | 15872 | 1.6 | 7.6 | 16714 | 7.7 | 15508 | 6.9% | 14438 | 57.5% | 8301.85 | 29.2% | 4215.896 | 13.3% | 20.5% | 1920.254 | 26.1% | 3768.318 | 47.1% | 6800.298 | 39% | 5630.82 | 0.25% | 36.095 | 0.2576% | 0.035% | 5.0533 | 21.03% | 30.4362984 | 86.14% | 86.55% | 158 | 8.4% | 22.21% | 22.39% | 32.1440888 | 32.4045992 | 1.6 |  | 1841.76
| Общо |  | 30350 |  | 30275 |  |  | 32506 |  | 46788 | 7.195% | 43422 | 53.22% | 23107.731 | 35.93% | 15603.179 | 10.85% |  | 4711.09 | 25.64% | 11133.244 | 47.96% | 20826.76 | 39.67% | 17224.42 | 0.2479% | 107.6496 | 0.2675% | 0.035% | 15.1977 | 20.86% | 92.7926178 | 86.03% | 87.05% | 489 | 8.843% | 22.67% | 22.49% | 100.9361228 | 99.9797946 |  | 1005.56 |  | 1841.76 | 0
2 | 1 | Николинка Мутафова | 4300 | 0 | 17633 | 2.2 | 6.3 | 18149 | 6.5 | 14747 | 7.6% | 13626 | 54.7% | 7453.422 | 34.1% | 4646.466 | 11.2% | 19.32% | 1526.112 | 26.6% | 3624.516 | 47.7% | 6499.602 | 40% | 5450.4 | 0.239% | 32.56614 | 0.2983% | 0.033% | 4.49658 | 20.43% | 31.7661984 | 86.33% | 89.06% | 172 | 9.6% | 23.25% | 23.23% | 36.15096 | 36.1198624 | 1.7 | 1021 | 992.76
| 2 | Димитър Цончев | 22700 | 4 | 17397 | 3.2 | 6.5 | 18045 | 5.8 | 14727 | 7% | 13696 | 54.3% | 7436.928 | 28.1% | 3848.576 | 17.6% | 19.14% | 2410.496 | 25.7% | 3519.872 | 48.2% | 6601.472 | 39% | 5341.44 | 0.241% | 33.00736 | 0.2616% | 0.032% | 4.38272 | 19.99% | 28.9627114 | 86.86% | 87.9% | 158 | 8.3% | 21.7% | 21.7% | 31.440262 | 31.440262 | 1.6 |  | 1150.76
| 3 | Цвета Владова | 21810 | 1 | 18700 | 2.7 | 5.4 | 19837 | 4.4 | 14901 | 7.4% | 13798 | 55.6% | 7671.688 | 35.9% | 4953.482 | 8.5% | 18.64% | 1172.83 | 26.7% | 3684.066 | 47.3% | 6526.454 | 40% | 5519.2 | 0.245% | 33.8051 | 0.2632% | 0.034% | 4.69132 | 19.45% | 28.7780255 | 86.27% | 87.22% | 161 | 8.1% | 21.37% | 19.8% | 31.6188383 | 29.295882 | 1.52 |  | 1311.76
| Общо |  | 48810 |  | 53730 |  |  | 56031 |  | 44375 | 7.334% | 41120 | 54.87% | 22562.038 | 32.71% | 13448.524 | 12.43% |  | 5109.438 | 26.33% | 10828.454 | 47.73% | 19627.528 | 39.67% | 16311.04 | 0.2417% | 99.3786 | 0.2743% | 0.033% | 13.57062 | 19.95% | 89.5069353 | 86.49% | 88.1% | 491 | 8.69% | 22.1% | 21.57% | 99.2100603 | 96.8560064 |  | 1021 |  | 1311.76 | 0
3 | 1 | Георги Томов | 6245 | 1 | 5614 | 4.3 | 7.7 | 5799 | 9.5 | 14810 | 7.2% | 13744 | 45.4% | 6239.776 | 37.7% | 5181.488 | 16.9% | 21.43% | 2322.736 | 26.5% | 3642.16 | 47.9% | 6583.376 | 41% | 5635.04 | 0.256% | 35.18464 | 0.2666% | 0.035% | 4.8104 | 19.48% | 28.2237928 | 86.48% | 87.01% | 158 | 8.3% | 21.97% | 21.61% | 31.8314542 | 31.3098646 | 1.6 | 521.08 | 948.68
| 2 | Димитър Цончев | 3500 | 1 | 0 | 7.4 | 8.5 | 142 | 13 | 14110 | 7.3% | 13080 | 56.5% | 7390.2 | 27.1% | 3544.68 | 16.4% | 17.2% | 2145.12 | 26.4% | 3453.12 | 47.8% | 6252.24 | 40% | 5232 | 0.254% | 33.2232 | 0.193% | 0.036% | 4.7088 | 19.18% | 18.3314768 | 85.99% | 81.49% | 104 | 8.1% | 21.49% | 21.11% | 20.5392824 | 20.1760936 | 1.9 |  | 1052.68
| 3 | Цвета Владова | 15371 | 1 | 19413 | 5.6 | 9.3 | 19754 | 9 | 14609 | 7.7% | 13484 | 56.5% | 7618.46 | 30.5% | 4112.62 | 13% | 19.36% | 1752.92 | 24.6% | 3317.064 | 49.4% | 6661.096 | 40% | 5393.6 | 0.268% | 36.13712 | 0.2966% | 0.041% | 5.52844 | 17.64% | 30.989952 | 84.9% | 86.36% | 192 | 8.5% | 19.62% | 18.79% | 34.468416 | 33.010272 | 1.68 |  | 1244.68
| Общо |  | 25116 |  | 25027 |  |  | 25695 |  | 43529 | 7.4% | 40308 | 52.72% | 21248.436 | 31.85% | 12838.788 | 15.43% |  | 6220.776 | 25.83% | 10412.344 | 48.37% | 19496.712 | 40.34% | 16260.64 | 0.2594% | 104.54496 | 0.2528% | 0.03734% | 15.04764 | 18.77% | 77.5452216 | 85.78% | 85.38% | 454 | 8.339% | 21.03% | 20.5% | 86.8391526 | 84.4962302 |  | 521.08 |  | 1244.68 | 0
4 | 1 | Георги Томов | 8300 | 0 | 17091 | 4.2 | 6.3 | 17894 | 7.9 | 14768 | 7.3% | 13690 | 50.2% | 6872.38 | 39.1% | 5352.79 | 10.7% | 22.33% | 1464.83 | 26.1% | 3573.09 | 47.8% | 6543.82 | 40% | 5476 | 0.261% | 35.7309 | 0.2427% | 0.037% | 5.0653 | 19.81% | 27.581463 | 85.98% | 84.91% | 153 | 9% | 20.23% | 19.93% | 28.166229 | 27.748539 | 1.7 | 521.86 | 875.82
| 2 | Мария Лачева | 22000 | 4 | 18075 | 6.5 | 7.7 | 18230 | 7.4 | 14592 | 6.1% | 13702 | 55.1% | 7549.802 | 28.9% | 3959.878 | 16% | 23.03% | 2192.32 | 26.1% | 3576.222 | 49.3% | 6755.086 | 40% | 5480.8 | 0.258% | 35.35116 | 0.3369% | 0.035% | 4.7957 | 21.26% | 40.047462 | 86.58% | 89.75% | 207 | 9% | 21.96% | 21.39% | 41.366052 | 40.292343 | 1.65 |  | 1082.82
| 3 | Цвета Владова | 21469 | 1 | 19914 | 4.4 | 5.7 | 20869 | 5.6 | 15101 | 7.1% | 14029 | 45.7% | 6411.253 | 40.2% | 5639.658 | 14.1% | 22.7% | 1978.089 | 26.4% | 3703.656 | 48.2% | 6761.978 | 40% | 5611.6 | 0.264% | 37.03656 | 0.2974% | 0.036% | 5.05044 | 20.26% | 32.8406496 | 86.52% | 88.03% | 176 | 7.9% | 22.62% | 22.35% | 36.6661152 | 36.228456 | 1.6 |  | 1258.82
| Общо |  | 51769 |  | 55080 |  |  | 56993 |  | 44461 | 6.838% | 41421 | 50.3% | 20833.435 | 36.1% | 14952.326 | 13.6% |  | 5635.239 | 26.2% | 10852.968 | 48.43% | 20060.884 | 40% | 16568.4 | 0.261% | 108.11862 | 0.2924% | 0.036% | 14.91144 | 20.44% | 100.4695746 | 86.36% | 87.83% | 536 | 8.639% | 21.61% | 21.23% | 106.1983962 | 104.269338 |  | 521.86 |  | 1258.82 | 0
5 | 1 | Георги Томов | 9269 | 1 | 12971 | 4.8 | 6.5 | 13509 | 6.9 | 15062 | 7.9% | 13872 | 50.9% | 7060.848 | 31.1% | 4314.192 | 18% | 22.26% | 2496.96 | 26.4% | 3662.208 | 47.5% | 6589.2 | 41% | 5687.52 | 0.277% | 38.42544 | 0.2886% | 0.035% | 4.8552 | 20.26% | 32.255946 | 87.52% | 88.01% | 174 | 8.5% | 22.1% | 22.05% | 35.18541 | 35.105805 | 1.6 | 870.16 | 562.66
| 2 | Мария Лачева | 19400 | 4 | 18983 | 2.1 | 4.9 | 19243 | 6.4 | 16178 | 7% | 15046 | 53.6% | 8064.656 | 29.5% | 4438.57 | 16.9% | 21.46% | 2542.774 | 26.7% | 4017.282 | 47.3% | 7116.758 | 39% | 5867.94 | 0.274% | 41.22604 | 0.3055% | 0.034% | 5.11564 | 19.6% | 37.30272 | 87.74% | 89.01% | 208 | 8.5% | 21.46% | 21.2% | 40.842672 | 40.34784 | 1.65 |  | 770.66
| 3 | Николинка Мутафова | 20800 | 1 | 17867 | 2.6 | 4.3 | 18464 | 5.7 | 16174 | 6.8% | 15074 | 46.6% | 7024.484 | 40% | 6029.6 | 13.4% | 20.71% | 2019.916 | 26.8% | 4039.832 | 47.9% | 7220.446 | 40% | 6029.6 | 0.273% | 41.15202 | 0.2947% | 0.034% | 5.12516 | 20.65% | 36.056965 | 87.69% | 88.6% | 190 | 8.1% | 22.51% | 21.84% | 39.304711 | 38.134824 | 1.55 |  | 960.66
| Общо |  | 49469 |  | 49821 |  |  | 51216 |  | 47414 | 7.218% | 43992 | 50.35% | 22149.988 | 33.6% | 14782.362 | 16.05% |  | 7059.65 | 26.64% | 11719.322 | 47.57% | 20926.404 | 39.97% | 17585.06 | 0.2746% | 120.8035 | 0.2965% | 0.03432% | 15.096 | 20.17% | 105.615631 | 87.65% | 88.56% | 572 | 8.367% | 22.02% | 21.69% | 115.332793 | 113.588469 |  | 870.16 |  | 960.66 | 0
6 | 1 | Димитър Цончев | 17761 | 1 | 18628 | 2.5 | 6.1 | 19546 | 4.8 | 16292 | 6.9% | 15168 | 47.8% | 7250.304 | 31.5% | 4777.92 | 20.7% | 19.91% | 3139.776 | 27% | 4095.36 | 47.5% | 7204.8 | 40% | 6067.2 | 0.267% | 40.49856 | 0.2934% | 0.033% | 5.00544 | 20.22% | 35.8245828 | 87.78% | 88.88% | 193 | 8.2% | 22.29% | 21.53% | 39.4920846 | 38.1455622 | 1.6 |  | 1153.66
| 2 | Мария Лачева | 20915 | 3 | 19359 | 1.6 | 3.7 | 19968 | 4.2 | 16415 | 6.4% | 15364 | 57.1% | 8772.844 | 29.4% | 4517.016 | 13.5% | 19.34% | 2074.14 | 25.9% | 3979.276 | 48.6% | 7466.904 | 39% | 5991.96 | 0.273% | 41.94372 | 0.2887% | 0.033% | 5.07012 | 19.72% | 37.0909536 | 88.06% | 88.71% | 204 | 7.8% | 20.89% | 20.12% | 39.2915832 | 37.8433056 | 1.65 |  | 1357.66
| 3 | Николинка Мутафова | 16000 | 5 | 20749 | 1.1 | 4.6 | 20895 | 3.7 | 16375 | 6.2% | 15360 | 51.8% | 7956.48 | 36.3% | 5575.68 | 11.9% | 19% | 1827.84 | 25.9% | 3978.24 | 48% | 7372.8 | 40% | 6144 | 0.267% | 41.0112 | 0.3063% | 0.034% | 5.2224 | 20.52% | 36.9614448 | 87.41% | 89.03% | 196 | 8.1% | 23.22% | 22.75% | 41.8247928 | 40.97821 | 1.55 |  | 1553.66
| Общо |  | 54676 |  | 58736 |  |  | 60409 |  | 49082 | 6.499% | 45892 | 52.25% | 23979.628 | 32.4% | 14870.616 | 15.34% |  | 7041.756 | 26.26% | 12052.876 | 48.04% | 22044.504 | 39.67% | 18203.16 | 0.269% | 123.45348 | 0.2961% | 0.03333% | 15.29796 | 20.15% | 109.8769812 | 87.75% | 88.88% | 593 | 8.029% | 22.13% | 21.47% | 120.6084606 | 116.9670778 |  | 0 |  | 1553.66 | 0
7 | 1 | Димитър Цончев | 19400 | 1 | 18099 | 1.4 | 5.7 | 18958 | 3 | 16422 | 6.1% | 15420 | 49.1% | 7571.22 | 40.1% | 6183.42 | 10.8% | 19.72% | 1665.36 | 25.1% | 3870.42 | 47.8% | 7370.76 | 40% | 6168 | 0.258% | 39.7836 | 0.2728% | 0.033% | 5.0886 | 20.68% | 34.208856 | 87.35% | 88.03% | 180 | 8.1% | 22.35% | 21.89% | 36.97137 | 36.210438 | 1.65 |  | 1733.66
| 2 | Цвета Владова | 19153 | 2 | 17457 | 1.1 | 4.3 | 17812 | 3 | 16501 | 6.2% | 15478 | 54.8% | 8481.944 | 36.1% | 5587.558 | 9.1% | 20.08% | 1408.498 | 25.3% | 3915.934 | 48.3% | 7475.874 | 39% | 6036.42 | 0.255% | 39.4689 | 0.2799% | 0.032% | 4.95296 | 21.02% | 34.615736 | 87.58% | 88.69% | 179 | 8% | 23.3% | 23.77% | 38.37044 | 39.144436 | 1.65 |  | 1912.66
| 3 | Николинка Мутафова | 18200 | 1 | 17074 | 1.3 | 4.7 | 17409 | 2.5 | 16584 | 7.7% | 15307 | 42.6% | 6520.782 | 50.6% | 7745.342 | 6.8% | 22.02% | 1040.876 | 25.8% | 3949.206 | 46.4% | 7102.448 | 40% | 6122.8 | 0.247% | 37.80829 | 0.2655% | 0.032% | 4.89824 | 20.13% | 32.7440619 | 87.18% | 88.07% | 177 | 8.1% | 21.97% | 21.95% | 35.7370611 | 35.7045285 | 1.55 |  | 2089.66
| Общо |  | 56753 |  | 52630 |  |  | 54179 |  | 49507 | 6.669% | 46205 | 48.86% | 22573.946 | 42.24% | 19516.32 | 8.905% |  | 4114.734 | 25.4% | 11735.56 | 47.5% | 21949.082 | 39.67% | 18327.22 | 0.2534% | 117.06079 | 0.2727% | 0.03233% | 14.9398 | 20.61% | 101.5686539 | 87.37% | 88.27% | 536 | 8.067% | 22.54% | 22.54% | 111.0788711 | 111.0594025 |  | 0 |  | 2089.66 | 0
8 | 1 | Димитър Цончев | 8000 | 0 | 10023 | 1.7 | 5.5 | 10359 | 5.4 | 16062 | 6.2% | 15066 | 54% | 8135.64 | 36.1% | 5438.826 | 9.9% | 22.74% | 1491.534 | 26.7% | 4022.622 | 46.7% | 7035.822 | 39% | 5875.74 | 0.25% | 37.665 | 0.2812% | 0.034% | 5.12244 | 20.87% | 34.368716 | 86.54% | 88.04% | 179 | 8% | 22.62% | 22.27% | 37.250616 | 36.674236 | 1.6 | 527.56 | 1741.1
| 2 | Цвета Владова | 18332 | 2 | 17746 | 1 | 4.9 | 18229 | 4.6 | 16273 | 6.2% | 15264 | 57.2% | 8731.008 | 33.8% | 5159.232 | 9% | 21.93% | 1373.76 | 26.2% | 3999.168 | 47.7% | 7280.928 | 39% | 5952.96 | 0.257% | 39.22848 | 0.2857% | 0.034% | 5.18976 | 20.63% | 34.5804186 | 86.91% | 88.23% | 182 | 7.9% | 22.92% | 22.34% | 38.4189624 | 37.4467548 | 1.6 |  | 1923.1
| 3 | Георги Томов | 18800 | 2 | 17054 | 0.8 | 4.2 | 17452 | 3.9 | 16558 | 6.5% | 15482 | 50.3% | 7787.446 | 41.1% | 6363.102 | 8.6% | 23.26% | 1331.452 | 27.5% | 4257.55 | 45.8% | 7090.756 | 39% | 6037.98 | 0.266% | 41.18212 | 0.2853% | 0.033% | 5.10906 | 20.19% | 34.8447096 | 87.74% | 88.56% | 188 | 8.2% | 22.63% | 22.07% | 39.0557592 | 38.0892888 | 1.6 |  | 2111.1
| Общо |  | 45132 |  | 44823 |  |  | 46040 |  | 48893 | 6.302% | 45812 | 53.82% | 24654.094 | 37.02% | 16961.16 | 9.161% |  | 4196.746 | 26.8% | 12279.34 | 46.73% | 21407.506 | 39% | 17866.68 | 0.2577% | 118.0756 | 0.2841% | 0.03366% | 15.42126 | 20.56% | 103.7938442 | 87.08% | 88.28% | 549 | 8.035% | 22.72% | 22.23% | 114.7253376 | 112.2102796 |  | 527.56 |  | 2111.1 | 0
9 | 1 | Димитър Цончев | 6600 | 0 | 10437 | 1.6 | 5 | 10757 | 6 | 16015 | 6.3% | 15006 | 55% | 8253.3 | 39.3% | 5897.358 | 5.7% | 23.29% | 855.342 | 27.2% | 4081.632 | 47.1% | 7067.826 | 41% | 6152.46 | 0.265% | 39.7659 | 0.2805% | 0.033% | 4.95198 | 20.32% | 34.6959936 | 87.69% | 88.37% | 186 | 8.2% | 21.75% | 20.33% | 37.13769 | 34.7130684 | 1.62 | 876.16 | 1420.94
| 2 | Цвета Владова | 19155 | 2 | 15829 | 1.4 | 5.6 | 15923 | 5.8 | 16308 | 6.2% | 15297 | 50.9% | 7786.173 | 38.7% | 5919.939 | 10.4% | 25.87% | 1590.888 | 27.3% | 4176.081 | 47.1% | 7204.887 | 39% | 5965.83 | 0.251% | 38.39547 | 0.2881% | 0.034% | 5.20098 | 19.19% | 34.250312 | 86.61% | 88.34% | 194 | 8% | 21.78% | 20.73% | 38.872944 | 36.998904 | 1.65 |  | 1614.94
| 3 | Георги Томов | 19763 | 2 | 17528 | 0.7 | 4.5 | 17894 | 5.8 | 16579 | 6.2% | 15551 | 54.4% | 8459.744 | 32% | 4976.32 | 13.6% | 25.74% | 2114.936 | 27.2% | 4229.872 | 47.7% | 7417.827 | 39% | 6064.89 | 0.241% | 37.47791 | 0.2611% | 0.034% | 5.28734 | 20.75% | 33.2985625 | 86.03% | 87.11% | 175 | 8.3% | 22.01% | 21.64% | 35.3205475 | 34.72679 | 1.65 |  | 1789.94
| Общо |  | 45518 |  | 43794 |  |  | 44574 |  | 48902 | 6.233% | 45854 | 53.43% | 24499.217 | 36.62% | 16793.617 | 9.947% |  | 4561.166 | 27.23% | 12487.585 | 47.3% | 21690.54 | 39.65% | 18183.18 | 0.2522% | 115.63928 | 0.2765% | 0.03367% | 15.4403 | 20.09% | 102.2448681 | 86.79% | 87.96% | 555 | 8.162% | 21.85% | 20.91% | 111.3311815 | 106.4387624 |  | 876.16 |  | 1789.94 | 0
10 | 1 | Юлияна Цветкова | 5300 | 0 | 11197 | 1.1 | 4.3 | 11872 | 7.2 | 16079 | 6.9% | 14970 | 52.7% | 7889.19 | 34.4% | 5149.68 | 12.9% | 24.57% | 1931.13 | 26.4% | 3952.08 | 48.3% | 7230.51 | 40% | 5988 | 0.238% | 35.6286 | 0.2627% | 0.035% | 5.2395 | 19.99% | 31.230377 | 85.44% | 86.82% | 170 | 8.1% | 21.82% | 21.23% | 34.089386 | 33.167629 | 1.58 | 869.16 | 1120.78 | 30
| 2 | Николинка Мутафова | 19400 | 3 | 17108 | 1 | 5 | 18095 | 6.4 | 16250 | 6.4% | 15210 | 48.1% | 7316.01 | 41.9% | 6372.99 | 10% | 22.9% | 1521 | 25.8% | 3924.18 | 48.4% | 7361.64 | 40% | 6084 | 0.252% | 38.3292 | 0.2759% | 0.034% | 5.1714 | 20.91% | 33.472728 | 86.65% | 87.8% | 174 | 8% | 22.98% | 22.44% | 36.786384 | 35.921952 | 1.6 |  | 1294.78
| 3 | Георги Томов | 19467 | 1 | 17836 | 1.2 | 5.6 | 18091 | 6 | 16245 | 6.9% | 15124 | 36.5% | 5520.26 | 44.9% | 6790.676 | 18.6% | 22.21% | 2813.064 | 26.7% | 4038.108 | 48.4% | 7320.016 | 40% | 6049.6 | 0.258% | 39.01992 | 0.2917% | 0.035% | 5.2934 | 20.08% | 34.545632 | 86.59% | 88.14% | 187 | 8% | 22.57% | 21.62% | 38.829428 | 37.195048 | 1.6 |  | 1481.78
| Общо |  | 44167 |  | 46141 |  |  | 48058 |  | 48574 | 6.733% | 45304 | 45.75% | 20725.46 | 40.42% | 18313.346 | 13.83% |  | 6265.194 | 26.3% | 11914.368 | 48.37% | 21912.166 | 40% | 18121.6 | 0.2494% | 112.97772 | 0.2768% | 0.03467% | 15.7043 | 20.33% | 99.248737 | 86.25% | 87.61% | 531 | 8.032% | 22.46% | 21.77% | 109.705198 | 106.284629 |  | 869.16 |  | 1481.78 | 0
11 | 1 | Цвета Владова | 5018 | 0 | 14042 | 0.4 | 3.9 | 14395 | 7.1 | 16267 | 6.6% | 15193 | 53.1% | 8067.483 | 29.7% | 4512.321 | 17.2% | 21.99% | 2613.196 | 26.7% | 4056.531 | 49% | 7444.57 | 40% | 6077.2 | 0.266% | 40.41338 | 0.2668% | 0.039% | 5.92527 | 20.42% | 32.4298188 | 85.5% | 85.53% | 173 | 8.2% | 21.79% | 20.71% | 34.6055706 | 32.8903794 | 1.6 | 527.32 | 1127.46
| 2 | Николинка Мутафова | 18800 | 6 | 16503 | 0.6 | 5.1 | 16542 | 6.9 | 16346 | 7.3% | 15153 | 41.5% | 6288.495 | 44.3% | 6712.779 | 14.2% | 22.27% | 2151.726 | 25.9% | 3924.627 | 49.5% | 7500.735 | 40% | 6061.2 | 0.263% | 39.85239 | 0.283% | 0.039% | 5.90967 | 20.56% | 33.2251656 | 85.33% | 86.37% | 177 | 8.7% | 22.88% | 22.21% | 36.9743088 | 35.8915821 | 1.55 |  | 1304.46
| 3 | Димитър Цончев | 21932 | 2 | 18192 | 0.7 | 4.7 | 18587 | 6.5 | 16465 | 6.5% | 15395 | 43.2% | 6650.64 | 40% | 6158 | 16.8% | 23.05% | 2586.36 | 26.8% | 4125.86 | 48% | 7389.6 | 40% | 6158 | 0.27% | 41.5665 | 0.274% | 0.036% | 5.5422 | 20.13% | 33.226578 | 86.82% | 87% | 180 | 8.3% | 22.2% | 21.25% | 36.64332 | 35.07525 | 1.68 |  | 1484.46
| Общо |  | 45750 |  | 48737 |  |  | 49524 |  | 49078 | 6.8% | 45741 | 45.93% | 21006.618 | 38% | 17383.1 | 16.07% |  | 7351.282 | 26.47% | 12107.018 | 48.83% | 22334.905 | 40% | 18296.4 | 0.2664% | 121.83227 | 0.2746% | 0.03799% | 17.37714 | 20.37% | 98.8815624 | 85.9% | 86.31% | 530 | 8.401% | 22.29% | 21.39% | 108.2231994 | 103.8572115 |  | 527.32 |  | 1484.46 | 0
12 | 1 | Цвета Владова | 6725 | 0 | 9496 | 1.1 | 4.3 | 10573 | 9.3 | 16201 | 6.5% | 15148 | 52.2% | 7907.256 | 37.3% | 5650.204 | 10.5% | 24.82% | 1590.54 | 27.9% | 4226.292 | 46.8% | 7089.264 | 40% | 6059.2 | 0.246% | 37.26408 | 0.2784% | 0.036% | 5.45328 | 20.24% | 34.8929504 | 85.52% | 87.22% | 188 | 8.3% | 21.3% | 20.36% | 36.720348 | 35.0998256 | 1.65 | 815.06 | 857.4
| 2 | Николинка Мутафова | 19600 | 4 | 18414 | 1.8 | 5.6 | 19077 | 7.2 | 16363 | 6.4% | 15316 | 45.7% | 6999.412 | 41.3% | 6325.508 | 13% | 23.9% | 1991.08 | 27.3% | 4181.268 | 47% | 7198.52 | 40% | 6126.4 | 0.268% | 41.04688 | 0.2893% | 0.035% | 5.3606 | 20.8% | 37.930464 | 87.09% | 88.05% | 198 | 7.9% | 21.36% | 20.56% | 38.9516688 | 37.4928048 | 1.6 |  | 1055.4
| 3 | Димитър Цончев | 18325 | 3 | 17987 | 0.8 | 4.5 | 18410 | 7 | 16428 | 6.3% | 15393 | 52.1% | 8019.753 | 38.6% | 5941.698 | 9.3% | 24.53% | 1431.549 | 27% | 4156.11 | 47.5% | 7311.675 | 40% | 6157.2 | 0.273% | 42.02289 | 0.2888% | 0.035% | 5.38755 | 21.28% | 37.3119264 | 87.32% | 88.02% | 191 | 8.2% | 22.28% | 21.25% | 39.0653064 | 37.259325 | 1.65 |  | 1246.4
| Общо |  | 44650 |  | 45897 |  |  | 48060 |  | 48992 | 6.4% | 45857 | 50% | 22926.421 | 39.07% | 17917.41 | 10.93% |  | 5013.169 | 27.4% | 12563.67 | 47.1% | 21599.459 | 40% | 18342.8 | 0.2624% | 120.33385 | 0.2855% | 0.03533% | 16.20143 | 20.78% | 110.1353408 | 86.68% | 87.77% | 577 | 8.13% | 21.65% | 20.73% | 114.7373232 | 109.8519554 |  | 815.06 |  | 1246.4 | 0
13 | 1 | Цвета Владова | 16176 | 0 | 18311 | 1.5 | 3.6 | 18495 | 6.4 | 16602 | 7.9% | 15290 | 55.7% | 8516.53 | 41.6% | 6360.64 | 2.7% | 23.42% | 412.83 | 27.6% | 4220.04 | 46.7% | 7140.43 | 39% | 5963.1 | 0.259% | 39.6011 | 0.2944% | 0.036% | 5.5044 | 20.49% | 37.324584 | 86.25% | 87.92% | 198 | 8% | 21.69% | 20.93% | 39.510504 | 38.126088 | 1.6 |  | 1444.4
| 2 | Георги Томов | 19700 | 4 | 17819 | 1.4 | 5.5 | 18590 | 6 | 16589 | 6.9% | 15444 | 51.2% | 7907.328 | 28.9% | 4463.316 | 19.9% | 24.4% | 3073.356 | 26.8% | 4138.992 | 47.3% | 7305.012 | 40% | 6177.6 | 0.256% | 39.53664 | 0.258% | 0.035% | 5.4054 | 20.91% | 33.591915 | 86.47% | 86.58% | 175 | 8.2% | 21.44% | 20.46% | 34.44336 | 32.86899 | 1.6 |  | 1619.4
| 3 | Димитър Цончев | 18600 | 1 | 18510 | 0.4 | 3.8 | 18878 | 5 | 16436 | 6.9% | 15302 | 55.1% | 8431.402 | 33.6% | 5141.472 | 11.3% | 23.67% | 1729.126 | 26.8% | 4100.936 | 47.9% | 7329.658 | 40% | 6120.8 | 0.241% | 36.87782 | 0.2889% | 0.034% | 5.20268 | 20.61% | 35.4959847 | 86.03% | 88.37% | 187 | 7.9% | 22.65% | 21.59% | 39.0094155 | 37.1838093 | 1.6 |  | 1806.4
| Общо |  | 54476 |  | 54640 |  |  | 55963 |  | 49627 | 7.235% | 46036 | 53.99% | 24855.26 | 34.68% | 15965.428 | 11.33% |  | 5215.312 | 27.07% | 12459.968 | 47.3% | 21775.1 | 39.67% | 18261.5 | 0.252% | 116.01556 | 0.2804% | 0.035% | 16.11248 | 20.67% | 106.4124837 | 86.26% | 87.66% | 560 | 8.029% | 21.92% | 20.99% | 112.9632795 | 108.1788873 |  | 0 |  | 1806.4 | 0
14 | 1 | Цвета Владова | 15862 | 0 | 18487 | 0.4 | 3.3 | 18869 | 4.5 | 16757 | 6.8% | 15618 | 63.5% | 9917.43 | 26.2% | 4091.916 | 10.3% | 23.71% | 1608.654 | 26.9% | 4201.242 | 47.3% | 7387.314 | 41% | 6403.38 | 0.28% | 43.7304 | 0.2849% | 0.035% | 5.4663 | 21.77% | 36.7721424 | 87.64% | 87.85% | 184 | 8.2% | 23.11% | 22% | 39.0355632 | 37.16064 | 1.6 |  | 1990.4
| 2 | Георги Томов | 20662 | 3 | 19549 | 0.3 | 3.5 | 19493 | 4.4 | 16733 | 6.5% | 15645 | 51% | 7978.95 | 39.1% | 6117.195 | 9.9% | 23.91% | 1548.855 | 26.6% | 4161.57 | 46.7% | 7306.215 | 40% | 6258 | 0.281% | 43.96245 | 0.3006% | 0.036% | 5.6322 | 21.87% | 38.7057447 | 87.33% | 88.16% | 193 | 8.3% | 23.39% | 22.8% | 41.3958559 | 40.351668 | 1.58 |  | 2183.4
| 3 | Мария Лачева | 19000 | 2 | 19941 | 0.7 | 3.2 | 20062 | 3.3 | 16295 | 6.3% | 15268 | 56.8% | 8672.224 | 28% | 4275.04 | 15.2% | 21.73% | 2320.736 | 27.1% | 4137.628 | 47.7% | 7282.836 | 40% | 6107.2 | 0.276% | 42.13968 | 0.281% | 0.037% | 5.64916 | 22.01% | 35.4836416 | 86.74% | 86.97% | 176 | 8.4% | 23.11% | 22.43% | 37.2570176 | 36.1607488 | 1.56 |  | 2359.4
| Общо |  | 55524 |  | 57977 |  |  | 58424 |  | 49785 | 6.536% | 46531 | 57.1% | 26568.604 | 31.13% | 14484.151 | 11.77% |  | 5478.245 | 26.86% | 12500.44 | 47.23% | 21976.365 | 40.34% | 18768.58 | 0.279% | 129.83253 | 0.2889% | 0.03599% | 16.74766 | 21.88% | 110.9615287 | 87.24% | 87.68% | 553 | 8.299% | 23.2% | 22.41% | 117.6884367 | 113.6730568 |  | 0 |  | 2359.4 | 0
15 | 1 | Николинка Мутафова | 7937 | 1 | 13548 | 0.6 | 5.1 | 13895 | 4.6 | 16172 | 6.1% | 15186 | 45.5% | 6909.63 | 35.1% | 5330.286 | 19.4% | 22.84% | 2946.084 | 27.4% | 4160.964 | 47.1% | 7152.606 | 40% | 6074.4 | 0.286% | 43.43196 | 0.3289% | 0.038% | 5.77068 | 20.27% | 39.4056908 | 86.88% | 88.59% | 212 | 8.3% | 22.72% | 21.96% | 44.1685888 | 42.6911184 | 1.7 | 1002.9 | 1568.5
| 2 | Георги Томов | 19063 | 5 | 17568 | 0.7 | 5.4 | 18374 | 3.8 | 16049 | 6.3% | 15038 | 39.6% | 5955.048 | 34.2% | 5142.996 | 26.2% | 22.61% | 3939.956 | 28.9% | 4345.982 | 46.3% | 6962.594 | 40% | 6015.2 | 0.274% | 41.20412 | 0.2923% | 0.037% | 5.56406 | 19.68% | 37.071216 | 86.66% | 87.5% | 207 | 9% | 20.38% | 19.74% | 38.389806 | 37.184238 | 1.6 |  | 1775.5
| 3 | Мария Лачева | 22500 | 2 | 18810 | 0.5 | 3.1 | 19506 | 2.3 | 15840 | 6% | 14890 | 44.9% | 6685.61 | 34.6% | 5151.94 | 20.5% | 25.56% | 3052.45 | 27.1% | 4035.19 | 47.2% | 7028.08 | 41% | 6104.9 | 0.262% | 39.0118 | 0.2618% | 0.036% | 5.3604 | 20.07% | 33.8249745 | 86.41% | 86.41% | 185 | 8.9% | 19.95% | 18.83% | 33.6227325 | 31.7351405 | 1.65 |  | 1960.5
| Общо |  | 49500 |  | 49926 |  |  | 51775 |  | 48061 | 6.134% | 45114 | 43.34% | 19550.288 | 34.63% | 15625.222 | 22.03% |  | 9938.49 | 27.8% | 12542.136 | 46.87% | 21143.28 | 40.33% | 18194.5 | 0.2741% | 123.64788 | 0.2945% | 0.03701% | 16.69514 | 20.01% | 110.3018813 | 86.66% | 87.59% | 604 | 8.724% | 21.03% | 20.19% | 116.1811273 | 111.6104969 |  | 1002.9 |  | 1960.5 | 0
16 | 1 | Николинка Мутафова | 5700 | 1 | 7065 | 0.5 | 5 | 7260 | 7.7 | 16152 | 6.3% | 15134 | 45.7% | 6916.238 | 41.4% | 6265.476 | 12.9% | 26.79% | 1952.286 | 25.8% | 3904.572 | 48.1% | 7279.454 | 40% | 6053.6 | 0.26% | 39.3484 | 0.3119% | 0.037% | 5.59958 | 20.73% | 39.0920121 | 85.92% | 88.28% | 207 | 8.9% | 22.06% | 21.02% | 41.6000862 | 39.6388854 | 1.7 | 505.24 | 1662.26
| 2 | Димитър Цончев | 20000 | 2 | 16606 | 0.6 | 5 | 17240 | 5.5 | 16130 | 6.3% | 15114 | 45.8% | 6922.212 | 44.8% | 6771.072 | 9.4% | 27.3% | 1420.716 | 26.6% | 4020.324 | 47.9% | 7239.606 | 41% | 6196.74 | 0.27% | 40.8078 | 0.3009% | 0.037% | 5.59218 | 20.82% | 36.566166 | 86.45% | 87.85% | 193 | 9% | 22.71% | 22.39% | 39.885573 | 39.323557 | 1.68 |  | 1855.26
| 3 | Мария Лачева | 22500 | 2 | 21458 | 0.7 | 3.5 | 21256 | 3.9 | 16296 | 6.6% | 15220 | 51.9% | 7899.18 | 37.1% | 5646.62 | 11% | 27.26% | 1674.2 | 25.4% | 3865.88 | 48.6% | 7396.92 | 41% | 6240.2 | 0.253% | 38.5066 | 0.2757% | 0.037% | 5.6314 | 20.98% | 36.5855534 | 85.53% | 86.73% | 191 | 8.7% | 20.83% | 19.98% | 36.3239789 | 34.8417234 | 1.56 |  | 2046.26
| Общо |  | 48200 |  | 45129 |  |  | 45756 |  | 48578 | 6.401% | 45468 | 47.81% | 21737.63 | 41.09% | 18683.168 | 11.1% |  | 5047.202 | 25.93% | 11790.776 | 48.2% | 21915.98 | 40.67% | 18490.54 | 0.261% | 118.6628 | 0.2961% | 0.037% | 16.82316 | 20.84% | 112.2437315 | 85.98% | 87.65% | 591 | 8.868% | 21.86% | 21.13% | 117.8096381 | 113.8041658 |  | 505.24 |  | 2046.26 | 0
17 | 1 | Николинка Мутафова | 4700 | 0 | 14061 | 0.6 | 3.4 | 14477 | 4.9 | 16478 | 7% | 15325 | 45.7% | 7003.525 | 39.5% | 6053.375 | 14.8% | 26.94% | 2268.1 | 25.3% | 3877.225 | 49.4% | 7570.55 | 40% | 6130 | 0.247% | 37.85275 | 0.2948% | 0.038% | 5.8235 | 20.57% | 35.721862 | 84.77% | 87.26% | 190 | 8.6% | 22.66% | 22.47% | 39.351356 | 39.021402 | 1.55 | 813.24 | 1414.02 | -9
| 2 | Димитър Цончев | 23100 | 4 | 19034 | 0.7 | 3.9 | 19443 | 4 | 16495 | 7% | 15340 | 42.7% | 6550.18 | 48.2% | 7393.88 | 9.1% | 27.41% | 1395.94 | 26% | 3988.4 | 47.7% | 7317.18 | 40% | 6136 | 0.255% | 39.117 | 0.2731% | 0.038% | 5.8292 | 20.85% | 34.069734 | 85.25% | 86.23% | 178 | 8.2% | 22.07% | 21.75% | 36.0632628 | 35.54037 | 1.6 |  | 1592.02
| 3 | Цвета Владова | 19350 | 0 | 18332 | 0.4 | 3.5 | 18580 | 3.4 | 16434 | 6.6% | 15349 | 46% | 7060.54 | 46.1% | 7075.889 | 7.9% | 25.86% | 1212.571 | 25.7% | 3944.693 | 48.5% | 7444.265 | 40% | 6139.6 | 0.255% | 39.13995 | 0.2636% | 0.039% | 5.98611 | 21.26% | 33.5686896 | 84.86% | 85.36% | 172 | 8.2% | 21.83% | 21.46% | 34.4686968 | 33.8844816 | 1.6 |  | 1764.02
| Общо |  | 47150 |  | 51427 |  |  | 52500 |  | 49407 | 6.867% | 46014 | 44.8% | 20614.245 | 44.6% | 20523.144 | 10.6% |  | 4876.611 | 25.67% | 11810.318 | 48.53% | 22331.995 | 40% | 18405.6 | 0.2523% | 116.1097 | 0.2771% | 0.03833% | 17.63881 | 20.89% | 103.3602856 | 84.96% | 86.32% | 540 | 8.341% | 22.19% | 21.89% | 109.8833156 | 108.4462536 |  | 813.24 |  | 1764.02 | 0
18 | 1 | Георги Томов | 8300 | 1 | 14822 | 0.6 | 3.5 | 15138 | 4.5 | 16401 | 7% | 15253 | 41.3% | 6299.489 | 49.4% | 7534.982 | 9.3% | 25.77% | 1418.529 | 24.9% | 3797.997 | 48.5% | 7397.705 | 39% | 5948.67 | 0.267% | 40.72551 | 0.3501% | 0.042% | 6.40626 | 19.44% | 40.6000512 | 84.45% | 88.17% | 228 | 8.4% | 22.5% | 22.07% | 46.9908 | 46.0927536 | 1.6 | 754.34 | 1237.68
| 2 | Димитър Цончев | 23400 | 3 | 18919 | 0.8 | 3.5 | 19146 | 3.2 | 16505 | 6.8% | 15383 | 43.3% | 6660.839 | 37.9% | 5830.157 | 18.8% | 26.78% | 2892.004 | 25.4% | 3907.282 | 49% | 7537.67 | 40% | 6153.2 | 0.282% | 43.38006 | 0.2791% | 0.045% | 6.92235 | 20.7% | 36.445248 | 84.23% | 84.06% | 192 | 8.3% | 20.45% | 19.16% | 36.005088 | 33.7338624 | 1.6 |  | 1429.68
| 3 | Иванка Копаранска | 20860 | 1 | 19328 | 0.7 | 2.9 | 19194 | 2.6 | 16524 | 6.7% | 15417 | 49.5% | 7631.415 | 37.7% | 5812.209 | 12.8% | 24.85% | 1973.376 | 25% | 3854.25 | 49.3% | 7600.581 | 40% | 6166.8 | 0.285% | 43.93845 | 0.2917% | 0.051% | 7.86267 | 21.1% | 35.562573 | 82.3% | 82.71% | 183 | 7.9% | 22.02% | 21.09% | 37.1131686 | 35.5457187 | 1.6 |  | 1612.68
| Общо |  | 52560 |  | 53069 |  |  | 53478 |  | 49430 | 6.833% | 46053 | 44.71% | 20591.743 | 41.64% | 19177.348 | 13.64% |  | 6283.909 | 25.1% | 11559.529 | 48.93% | 22535.956 | 39.67% | 18268.67 | 0.278% | 128.04402 | 0.3068% | 0.04601% | 21.19128 | 20.42% | 112.6078722 | 83.64% | 85.19% | 603 | 8.216% | 21.66% | 20.77% | 120.1090566 | 115.3723347 |  | 754.34 |  | 1612.68 | 0
19 | 1 | Георги Томов | 6900 | 0 | 7073 | 0.5 | 3.8 | 7085 | 7.6 | 16601 | 6.3% | 15555 | 46% | 7155.3 | 40.5% | 6299.775 | 13.5% | 27.34% | 2099.925 | 25.3% | 3935.415 | 47.8% | 7435.29 | 39% | 6066.45 | 0.284% | 44.1762 | 0.2986% | 0.049% | 7.62195 | 20.82% | 37.1191452 | 82.94% | 83.78% | 194 | 8.1% | 21.78% | 21.37% | 38.8306908 | 38.0997182 | 1.6 | 754.88 | 1059.8 | 8
| 2 | Мария Лачева | 20400 | 1 | 17825 | 0.7 | 3.9 | 17906 | 6.1 | 16526 | 6% | 15534 | 59.7% | 9273.798 | 30.4% | 4722.336 | 9.9% | 27.72% | 1537.866 | 25.5% | 3961.17 | 48.5% | 7533.99 | 39% | 6058.26 | 0.275% | 42.7185 | 0.2937% | 0.046% | 7.14564 | 21.46% | 36.0122406 | 83.45% | 84.51% | 183 | 8.3% | 22.93% | 22.48% | 38.4790623 | 37.7239128 | 1.6 |  | 1242.8
| 3 | Иванка Копаранска | 17420 | 1 | 18602 | 1.2 | 4.5 | 18715 | 4.8 | 16532 | 6.9% | 15391 | 55% | 8465.05 | 39% | 6002.49 | 6% | 27.99% | 923.46 | 26% | 4001.66 | 47.5% | 7310.725 | 39% | 6002.49 | 0.27% | 41.5557 | 0.2933% | 0.042% | 6.46422 | 21.75% | 36.5784975 | 84.61% | 85.84% | 183 | 8.1% | 23% | 22.18% | 38.68071 | 37.3016586 | 1.6 |  | 1425.8
| Общо |  | 44720 |  | 43500 |  |  | 43706 |  | 49659 | 6.4% | 46480 | 53.56% | 24894.148 | 36.63% | 17024.601 | 9.813% |  | 4561.251 | 25.6% | 11898.245 | 47.93% | 22280.005 | 39% | 18127.2 | 0.2764% | 128.4504 | 0.2952% | 0.04567% | 21.23181 | 21.34% | 109.7098833 | 83.65% | 84.7% | 560 | 8.165% | 22.57% | 22.01% | 115.9904631 | 113.1252896 |  | 754.88 |  | 1425.8 | 0
20 | 1 | Георги Томов | 14307 | 0 | 18941 | 0.2 | 3.5 | 19434 | 4.2 | 16597 | 7.7% | 15319 | 49.3% | 7552.267 | 34% | 5208.46 | 16.7% | 27.45% | 2558.273 | 25.5% | 3906.345 | 47.8% | 7322.482 | 40% | 6127.6 | 0.273% | 41.82087 | 0.3016% | 0.041% | 6.28079 | 21.55% | 37.983168 | 85.14% | 86.56% | 192 | 8.2% | 22.65% | 21.18% | 39.921984 | 37.3310208 | 1.6 |  | 1617.8
| 2 | Мария Лачева | 21100 | 2 | 19203 | 0.6 | 3.9 | 19129 | 3.6 | 16653 | 7.2% | 15454 | 63.8% | 9859.652 | 25.3% | 3909.862 | 10.9% | 27.37% | 1684.486 | 25.2% | 3894.408 | 48.1% | 7433.374 | 39% | 6027.06 | 0.271% | 41.88034 | 0.3001% | 0.041% | 6.33614 | 21.77% | 37.6124644 | 85.03% | 86.49% | 188 | 8.1% | 23.18% | 21.98% | 40.0485496 | 37.9752856 | 1.6 |  | 1805.8
| 3 | Николинка Мутафова | 16943 | 1 | 18974 | 0.9 | 3.2 | 19178 | 3.2 | 16668 | 7.1% | 15485 | 55.1% | 8532.235 | 31.4% | 4862.29 | 13.5% | 27.72% | 2090.475 | 25.9% | 4010.615 | 47.7% | 7386.345 | 40% | 6194 | 0.268% | 41.4998 | 0.2989% | 0.04% | 6.194 | 21.38% | 37.1351358 | 85.23% | 86.77% | 189 | 8.1% | 23.08% | 21.8% | 40.0878828 | 37.864638 | 1.55 |  | 1994.8
| Общо |  | 52350 |  | 57118 |  |  | 57741 |  | 49918 | 7.333% | 46258 | 56.09% | 25944.154 | 30.22% | 13980.612 | 13.69% |  | 6333.234 | 25.53% | 11811.368 | 47.87% | 22142.201 | 39.67% | 18348.66 | 0.2707% | 125.20101 | 0.3002% | 0.04067% | 18.81093 | 21.57% | 112.7307682 | 85.14% | 86.61% | 569 | 8.134% | 22.97% | 21.65% | 120.0584164 | 113.1709444 |  | 0 |  | 1994.8 | 0
21 | 1 | Димитър Цончев | 17235 | 0 | 18459 | 0.4 | 3.2 | 18988 | 2.1 | 16737 | 7.4% | 15498 | 56.5% | 8756.37 | 33.8% | 5238.324 | 9.7% | 27.71% | 1503.306 | 26.5% | 4106.97 | 46.9% | 7268.562 | 40% | 6199.2 | 0.276% | 42.77448 | 0.3164% | 0.04% | 6.1992 | 21.66% | 39.8544 | 85.67% | 87.51% | 200 | 8% | 23.28% | 22.55% | 42.8352 | 41.492 | 1.6 |  | 2194.8
| 2 | Мария Лачева | 20600 | 3 | 19050 | 0.5 | 3.5 | 19127 | 2.4 | 16851 | 7.3% | 15621 | 57.1% | 8919.591 | 26.7% | 4170.807 | 16.2% | 29.42% | 2530.602 | 27% | 4217.67 | 46.5% | 7263.765 | 40% | 6248.4 | 0.274% | 42.80154 | 0.3133% | 0.038% | 5.93598 | 20.94% | 40.1143392 | 86.29% | 88.02% | 208 | 7.9% | 22.45% | 21.48% | 43.007016 | 41.1488064 | 1.6 |  | 2402.8
| 3 | Николинка Мутафова | 17500 | 2 | 17897 | 0.6 | 3.3 | 18119 | 1.5 | 16812 | 8% | 15467 | 58.8% | 9094.596 | 31.7% | 4903.039 | 9.5% | 24.7% | 1469.365 | 26.6% | 4114.222 | 47.8% | 7393.226 | 40% | 6186.8 | 0.272% | 42.07024 | 0.2967% | 0.037% | 5.72279 | 21.41% | 37.465359 | 86.55% | 87.67% | 190 | 7.9% | 22.95% | 22.53% | 40.160205 | 39.425247 | 1.55 |  | 2592.8
| Общо |  | 55335 |  | 55406 |  |  | 56234 |  | 50400 | 7.567% | 46586 | 57.46% | 26770.557 | 30.72% | 14312.17 | 11.81% |  | 5503.273 | 26.7% | 12438.862 | 47.06% | 21925.553 | 40% | 18634.4 | 0.274% | 127.64626 | 0.3088% | 0.03833% | 17.85797 | 21.34% | 117.4340982 | 86.16% | 87.73% | 598 | 7.933% | 22.89% | 22.19% | 126.002421 | 122.0660534 |  | 0 |  | 2592.8 | 0
22 | 1 | Димитър Цончев | 6376 | 1 | 6439 | 0.4 | 4.1 | 6539 | 7 | 16541 | 7.9% | 15234 | 57.4% | 8744.316 | 33% | 5027.22 | 9.6% | 29.07% | 1462.464 | 27.5% | 4189.35 | 46.2% | 7038.108 | 40% | 6093.6 | 0.273% | 41.58882 | 0.3108% | 0.038% | 5.78892 | 21.64% | 39.021248 | 86.23% | 87.92% | 196 | 8% | 23.05% | 22.52% | 41.56376 | 40.608064 | 1.65 | 1049.44 | 1739.36
| 2 | Иванка Копаранска | 20069 | 1 | 16597 | 0.8 | 4.6 | 17124 | 5.1 | 16403 | 7.9% | 15107 | 37.3% | 5634.911 | 55.2% | 8339.064 | 7.5% | 27.06% | 1133.025 | 26.9% | 4063.783 | 47.4% | 7160.718 | 39% | 5891.73 | 0.272% | 41.09104 | 0.3149% | 0.039% | 5.89173 | 20.64% | 38.737152 | 85.82% | 87.77% | 204 | 8% | 22.21% | 21.26% | 41.683728 | 39.900768 | 1.65 |  | 1943.36
| 3 | Николинка Мутафова | 14900 | 1 | 17441 | 1.5 | 5.5 | 17571 | 4.8 | 16105 | 6.9% | 14994 | 54.4% | 8156.736 | 28.2% | 4228.308 | 17.4% | 28.44% | 2608.956 | 27.3% | 4093.362 | 47.2% | 7077.168 | 40% | 5997.6 | 0.272% | 40.78368 | 0.2967% | 0.038% | 5.69772 | 21.16% | 37.5308572 | 86.18% | 87.34% | 193 | 8.1% | 21.87% | 20.71% | 38.7901629 | 36.7327057 | 1.55 |  | 2136.36
| Общо |  | 41345 |  | 40477 |  |  | 41234 |  | 49049 | 7.572% | 45335 | 49.71% | 22535.963 | 38.81% | 17594.592 | 11.48% |  | 5204.445 | 27.23% | 12346.495 | 46.93% | 21275.994 | 39.67% | 17982.93 | 0.2723% | 123.46354 | 0.3075% | 0.03833% | 17.37837 | 21.15% | 115.2892572 | 86.08% | 87.68% | 593 | 8.033% | 22.38% | 21.5% | 122.0376509 | 117.2415377 |  | 1049.44 |  | 2136.36 | 0
23 | 1 | Димитър Цончев | 6700 | 0 | 14163 | 0.5 | 4.5 | 15313 | 4.5 | 14826 | 7.4% | 13729 | 55.2% | 7578.408 | 30.2% | 4146.158 | 14.6% | 28.8% | 2004.434 | 27.3% | 3748.017 | 47.8% | 6562.462 | 40% | 5491.6 | 0.273% | 37.48017 | 0.2975% | 0.038% | 5.21702 | 21.65% | 33.588243 | 86.23% | 87.37% | 169 | 8.2% | 22.96% | 22.01% | 35.6206032 | 34.1467542 | 1.5 | 1002.02 | 1303.34
| 2 | Иванка Копаранска | 19924 | 4 | 17817 | 0.3 | 3.7 | 18449 | 3.6 | 14976 | 7.3% | 13883 | 57.4% | 7968.842 | 34.5% | 4789.635 | 8.1% | 27.74% | 1124.523 | 26.1% | 3623.463 | 48.2% | 6691.606 | 39% | 5414.37 | 0.274% | 38.03942 | 0.2867% | 0.038% | 5.27554 | 22.22% | 33.2124562 | 86.28% | 86.89% | 163 | 8.3% | 23.1% | 22.33% | 34.527801 | 33.3768743 | 1.6 |  | 1466.34
| 3 | Георги Томов | 21300 | 1 | 17933 | 0.5 | 4.2 | 18173 | 2.3 | 15029 | 7.6% | 13887 | 36.9% | 5124.303 | 39.5% | 5485.365 | 23.6% | 28.54% | 3277.332 | 26.3% | 3652.281 | 47.5% | 6596.325 | 39% | 5415.93 | 0.279% | 38.74473 | 0.317% | 0.041% | 5.69367 | 21.91% | 35.8460746 | 85.46% | 87.22% | 179 | 8.6% | 23.43% | 22.4% | 38.3328858 | 36.647744 | 1.6 |  | 1645.34
| Общо |  | 47924 |  | 49913 |  |  | 51935 |  | 44831 | 7.434% | 41499 | 49.81% | 20671.553 | 34.75% | 14421.158 | 15.44% |  | 6406.289 | 26.56% | 11023.761 | 47.83% | 19850.393 | 39.33% | 16321.9 | 0.2753% | 114.26432 | 0.3004% | 0.03901% | 16.18623 | 21.93% | 102.6467738 | 85.99% | 87.16% | 511 | 8.372% | 23.16% | 22.25% | 108.48129 | 104.1713725 |  | 1002.02 |  | 1645.34 | 0
24 | 1 | Мария Лачева | 5600 | 1 | 11247 | 0.6 | 3.1 | 11470 | 4.3 | 14935 | 6.4% | 13979 | 50.5% | 7059.395 | 27.8% | 3886.162 | 21.7% | 28.8% | 3033.443 | 27.2% | 3802.288 | 47.8% | 6681.962 | 39% | 5451.81 | 0.277% | 38.72183 | 0.3125% | 0.041% | 5.73139 | 21.83% | 36.111186 | 85.36% | 87.03% | 180 | 8.1% | 22.94% | 21.62% | 37.947348 | 35.763804 | 1.6 | 1004.94 | 828.4 | 8
| 2 | Иванка Копаранска | 20116 | 3 | 18292 | 1 | 5.2 | 19122 | 3 | 14864 | 6.7% | 13868 | 46.9% | 6504.092 | 38.9% | 5394.652 | 14.2% | 28.22% | 1969.256 | 25.3% | 3508.604 | 49.2% | 6823.056 | 40% | 5547.2 | 0.273% | 37.85964 | 0.2993% | 0.041% | 5.68588 | 21.65% | 34.3457765 | 85.14% | 86.46% | 173 | 8.3% | 22.58% | 21.79% | 35.8211378 | 34.5678739 | 1.6 |  | 1001.4
| 3 | Георги Томов | 16600 | 0 | 11259 | 0.4 | 4.3 | 11264 | 4.4 | 14961 | 6.3% | 14018 | 34.6% | 4850.228 | 36.9% | 5172.642 | 28.5% | 29.78% | 3995.13 | 25.4% | 3560.572 | 47.3% | 6630.514 | 39% | 5467.02 | 0.275% | 38.5495 | 0.302% | 0.041% | 5.74738 | 22.06% | 34.539342 | 85.25% | 86.58% | 170 | 7.9% | 23.37% | 22.61% | 36.590409 | 35.400477 | 1.58 |  | 1171.4
| Общо |  | 42316 |  | 40798 |  |  | 41856 |  | 44760 | 6.466% | 41865 | 43.98% | 18413.715 | 34.52% | 14453.456 | 21.49% |  | 8997.829 | 25.97% | 10871.464 | 48.1% | 20135.532 | 39.33% | 16466.03 | 0.275% | 115.13097 | 0.3046% | 0.041% | 17.16465 | 21.85% | 104.9963045 | 85.25% | 86.69% | 523 | 8.101% | 22.96% | 22.01% | 110.3588948 | 105.7321549 |  | 1004.94 |  | 1171.4 | 0
25 | 1 | Мария Лачева | 5300 | 1 | 12887 | 0.6 | 3.6 | 13148 | 5 | 14872 | 6.6% | 13890 | 42.7% | 5931.03 | 36.6% | 5083.74 | 20.7% | 27.5% | 2875.23 | 25.9% | 3597.51 | 49% | 6806.1 | 40% | 5556 | 0.277% | 38.4753 | 0.307% | 0.042% | 5.8338 | 21.27% | 34.8370695 | 85.01% | 86.48% | 179 | 8.5% | 22.47% | 21.6% | 36.8024895 | 35.37756 | 1.6 | 510.54 | 839.86
| 2 | Николинка Мутафова | 19400 | 4 | 18023 | 1.2 | 5.3 | 18586 | 4.4 | 15048 | 6.1% | 14130 | 49.3% | 6966.09 | 36.1% | 5100.93 | 14.6% | 29.29% | 2062.98 | 26% | 3673.8 | 49% | 6923.7 | 40% | 5652 | 0.275% | 38.8575 | 0.2868% | 0.041% | 5.7933 | 21% | 33.663 | 85.26% | 85.87% | 175 | 8.4% | 21.67% | 20.46% | 34.73701 | 32.79738 | 1.55 |  | 1014.86
| 3 | Георги Томов | 20800 | 1 | 16968 | 0.6 | 4.5 | 17769 | 3.7 | 16349 | 6.8% | 15237 | 32.4% | 4936.788 | 35.5% | 5409.135 | 32.5% | 29.9% | 4952.025 | 28% | 4266.36 | 47.9% | 7298.523 | 39% | 5942.43 | 0.274% | 41.74938 | 0.2736% | 0.042% | 6.39954 |  | 0 | 0% | 84.81% | 168 | 8.5% | 22.96% | 21.97% | 35.294112 | 33.772284 | 1.55 |  | 1182.86
| Общо |  | 45500 |  | 47878 |  |  | 49503 |  | 46269 | 6.508% | 43257 | 41.23% | 17833.908 | 36.05% | 15593.805 | 22.86% |  | 9890.235 | 26.67% | 11537.67 | 48.61% | 21028.323 | 39.65% | 17150.43 | 0.2753% | 119.08218 | 0.2886% | 0.04167% | 18.02664 | 13.67% | 68.5000695 | 55.29% | 85.72% | 522 | 8.466% | 22.38% | 21.36% | 106.8336115 | 101.947224 |  | 510.54 |  | 1182.86 | 0
26 | 1 | Мария Лачева | 6700 | 0 | 8635 | 0.6 | 4.2 | 9452 | 6.7 | 15820 | 6.4% | 14808 | 53.4% | 7907.472 | 30.6% | 4531.248 | 16% | 30.07% | 2369.28 | 27.9% | 4131.432 | 47.1% | 6974.568 | 40% | 5923.2 | 0.259% | 38.35272 | 0.2748% | 0.044% | 6.51552 | 21.45% | 32.7050295 | 83.18% | 84.16% | 167 | 8.7% | 22.42% | 21.53% | 34.1839982 | 32.8270063 | 1.6 | 505.26 | 844.6
| 2 | Николинка Мутафова | 19700 | 3 | 17678 | 0.9 | 4.6 | 18080 | 5.4 | 16260 | 6.4% | 15219 | 45.1% | 6863.769 | 40.5% | 6163.695 | 14.4% | 29.75% | 2191.536 | 27.1% | 4124.349 | 47.3% | 7198.587 | 40% | 6087.6 | 0.263% | 40.02597 | 0.2703% | 0.045% | 6.84855 | 21.85% | 32.623798 | 83.06% | 83.51% | 163 | 8.4% | 22.96% | 22.29% | 34.2811168 | 33.2807532 | 1.55 |  | 1007.6
| 3 | Димитър Цончев | 17300 | 1 | 18662 | 0.7 | 3.7 | 18259 | 4.7 | 16546 | 6.7% | 15437 | 53.7% | 8289.669 | 36.7% | 5665.379 | 9.6% | 29.05% | 1481.952 | 26.2% | 4044.494 | 48% | 7409.76 | 40% | 6174.8 | 0.282% | 43.53234 | 0.2713% | 0.049% | 7.56413 | 21.99% | 33.3445365 | 82.81% | 82.12% | 165 | 8.1% | 22.63% | 22.61% | 34.3150005 | 34.2846735 | 1.6 |  | 1172.6
| Общо |  | 43700 |  | 44975 |  |  | 45791 |  | 48626 | 6.502% | 45464 | 50.72% | 23060.91 | 35.99% | 16360.322 | 13.29% |  | 6042.768 | 27.05% | 12300.275 | 47.47% | 21582.915 | 40% | 18185.6 | 0.2681% | 121.91103 | 0.2721% | 0.04604% | 20.9282 | 21.77% | 98.673364 | 83.01% | 83.25% | 495 | 8.401% | 22.67% | 22.15% | 102.7801155 | 100.392433 |  | 505.26 |  | 1172.6 | 0
27 | 1 | Иванка Копаранска | 14460 | 0 | 17289 | 0.7 | 4.1 | 17482 | 5.3 | 16578 | 6.8% | 15451 | 56.6% | 8745.266 | 34.4% | 5315.144 | 9% | 27.82% | 1390.59 | 26.4% | 4079.064 | 47.2% | 7292.872 | 39% | 6025.89 | 0.277% | 42.79927 | 0.2919% | 0.051% | 7.88001 | 21.84% | 36.16704 | 81.78% | 82.72% | 180 | 8% | 22.48% | 22.19% | 37.22688 | 36.74664 | 1.6 |  | 1352.6
| 2 | Николинка Мутафова | 19700 | 4 | 17933 | 1.3 | 4.9 | 18550 | 4 | 16461 | 6.2% | 15440 | 47.2% | 7287.68 | 38.4% | 5928.96 | 14.4% | 28.73% | 2223.36 | 26.4% | 4076.16 | 47.7% | 7364.88 | 40% | 6176 | 0.282% | 43.5408 | 0.3265% | 0.049% | 7.5656 | 20.8% | 39.39624 | 82.82% | 85.18% | 207 | 8.5% | 22.62% | 22.22% | 42.843411 | 42.085791 | 1.7 |  | 1559.6
| 3 | Димитър Цончев | 17040 | 3 | 18275 | 0.8 | 4.6 | 18282 | 3.9 | 16394 | 6.4% | 15345 | 50.5% | 7749.225 | 36.7% | 5631.615 | 12.8% | 28.97% | 1964.16 | 26.2% | 4020.39 | 49.2% | 7549.74 | 41% | 6291.45 | 0.283% | 43.42635 | 0.2737% | 0.049% | 7.51905 | 21.84% | 33.6984648 | 82.87% | 82.28% | 169 | 8.7% | 22.35% | 20.92% | 34.4853795 | 32.2789324 | 1.6 |  | 1728.6
| Общо |  | 51200 |  | 53497 |  |  | 54314 |  | 49433 | 6.468% | 46236 | 51.44% | 23782.171 | 36.5% | 16875.719 | 12.06% |  | 5578.11 | 26.33% | 12175.614 | 48.03% | 22207.492 | 40% | 18493.34 | 0.2807% | 129.76642 | 0.2974% | 0.04967% | 22.96466 | 21.49% | 109.2617448 | 82.49% | 83.48% | 556 | 8.399% | 22.48% | 21.78% | 114.5556705 | 111.1113634 |  | 0 |  | 1728.6 | 0
28 | 1 | Иванка Копаранска | 16080 | 0 | 17441 | 0.6 | 4.6 | 18182 | 3.5 | 16340 | 6.8% | 15229 | 44% | 6700.76 | 46.9% | 7142.401 | 9.1% | 29.56% | 1385.839 | 27% | 4111.83 | 47.3% | 7203.317 | 40% | 6091.6 | 0.28% | 42.6412 | 0.2868% | 0.049% | 7.46221 | 21.84% | 36.2509056 | 82.69% | 83.1% | 182 | 8.8% | 21.82% | 21.29% | 36.2177088 | 35.3379936 | 1.6 |  | 1910.6
| 2 | Георги Томов | 20120 | 3 | 17621 | 0.5 | 4.6 | 18584 | 3.1 | 16657 | 7% | 15491 | 43.2% | 6692.112 | 38.9% | 6025.999 | 17.9% | 30.01% | 2772.889 | 26.9% | 4167.079 | 47.9% | 7420.189 | 40% | 6196.4 | 0.293% | 45.38863 | 0.3069% | 0.051% | 7.90041 | 21.83% | 36.831576 | 82.79% | 83.57% | 185 | 8.8% | 23.5% | 23.34% | 39.6492 | 39.379248 | 1.58 |  | 2095.6
| 3 | Николинка Мутафова | 17400 | 3 | 20029 | 0.6 | 3.3 | 19652 | 2.1 | 16685 | 7.3% | 15467 | 45.3% | 7006.551 | 37.8% | 5846.526 | 16.9% | 29.15% | 2613.923 | 26.6% | 4114.222 | 48.3% | 7470.561 | 40% | 6186.8 | 0.305% | 47.17435 | 0.2969% | 0.052% | 8.04284 | 21.35% | 34.457192 | 83.15% | 82.67% | 176 | 8.3% | 23.47% | 23.09% | 37.8787024 | 37.2654128 | 1.6 |  | 2271.6
| Общо |  | 53600 |  | 55091 |  |  | 56418 |  | 49682 | 7.035% | 46187 | 44.17% | 20399.423 | 41.17% | 19014.926 | 14.66% |  | 6772.651 | 26.83% | 12393.131 | 47.84% | 22094.067 | 40% | 18474.8 | 0.2927% | 135.20418 | 0.2969% | 0.05068% | 23.40546 | 21.67% | 107.5396736 | 82.88% | 83.12% | 543 | 8.638% | 22.94% | 22.58% | 113.7456112 | 111.9826544 |  | 0 |  | 2271.6 | 0
29 | 1 | Иванка Копаранска | 6316 | 1 | 9996 | 1 | 4.1 | 10426 | 5 | 16543 | 7.1% | 15368 | 42.4% | 6516.032 | 52.3% | 8037.464 | 5.3% | 29% | 814.504 | 27.5% | 4226.2 | 47.5% | 7299.8 | 41% | 6300.88 | 0.305% | 46.8724 | 0.2802% | 0.057% | 8.75976 | 19.83% | 32.695704 | 81.55% | 79.87% | 180 | 8.4% | 20.8% | 20.42% | 34.29504 | 33.668496 | 1.6 | 504.54 | 1947.06
| 2 | Георги Томов | 19800 | 6 | 17849 | 0.4 | 3.7 | 18364 | 4.3 | 16392 | 7.3% | 15195 | 38.3% | 5819.685 | 39.4% | 5986.83 | 22.3% | 28.66% | 3388.485 | 26.9% | 4087.455 | 47.8% | 7263.21 | 39% | 5926.05 | 0.303% | 46.04085 | 0.2951% | 0.055% | 8.35725 | 19.85% | 35.378655 | 82.08% | 81.58% | 195 | 8.6% | 20.47% | 20.14% | 36.483681 | 35.895522 | 1.6 |  | 2142.06
| 3 | Цвета Владова | 22200 | 1 | 18776 | 1 | 3.4 | 19451 | 3.5 | 16462 | 7.2% | 15277 | 54.9% | 8387.073 | 33.5% | 5117.795 | 11.6% | 28.35% | 1772.132 | 27.1% | 4140.067 | 48.4% | 7394.068 | 41% | 6263.57 | 0.302% | 46.13654 | 0.2573% | 0.056% | 8.55512 | 20.76% | 29.794752 | 81.68% | 78.44% | 156 | 8% | 21.43% | 21.79% | 30.756336 | 31.273008 | 1.6 |  | 2298.06
| Общо |  | 48316 |  | 46621 |  |  | 48241 |  | 49397 | 7.2% | 45840 | 45.21% | 20722.79 | 41.76% | 19142.089 | 13.03% |  | 5975.121 | 27.17% | 12453.722 | 47.9% | 21957.078 | 40.34% | 18490.5 | 0.3033% | 139.04979 | 0.2775% | 0.056% | 25.67213 | 20.15% | 97.869111 | 81.76% | 80.03% | 531 | 8.356% | 20.9% | 20.78% | 101.535057 | 100.837026 |  | 504.54 |  | 2298.06 | 0
30 | 1 | Николинка Мутафова | 5223 | 0 | 11018 | 0.9 | 4.5 | 11904 | 5.8 | 16422 | 6.7% | 15322 | 39.8% | 6098.156 | 46.2% | 7078.764 | 14% | 28.34% | 2145.08 | 27% | 4136.94 | 48.9% | 7492.458 | 41% | 6282.02 | 0.315% | 48.2643 | 0.3341% | 0.057% | 8.73354 | 19.1% | 40.15011 | 82.15% | 83.18% | 231 | 9% | 20.2% | 20.23% | 42.46242 | 42.525483 | 1.75 | 751.72 | 1795.34 | 18
| 2 | Георги Томов | 19411 | 6 | 20258 | 0.6 | 4.9 | 20256 | 4.6 | 16366 | 8.2% | 15024 | 29.8% | 4477.152 | 39.9% | 5994.576 | 30.3% | 26.68% | 4552.272 | 26.7% | 4011.408 | 48.5% | 7286.64 | 40% | 6009.6 | 0.306% | 45.97344 | 0.3217% | 0.052% | 7.81248 | 21.97% | 43.2791424 | 83.2% | 84.05% | 216 | 8.8% | 20.57% | 20.73% | 40.5212544 | 40.8364416 | 1.6 |  | 2011.34
| 3 | Цвета Владова | 15200 | 4 | 19517 | 0.5 | 3.7 | 20376 | 3.1 | 16303 | 7.5% | 15080 | 52% | 7841.6 | 24.4% | 3679.52 | 23.6% | 27.38% | 3558.88 | 26.1% | 3935.88 | 49.2% | 7419.36 | 41% | 6182.8 | 0.317% | 47.8036 | 0.321% | 0.051% | 7.6908 | 22.28% | 39.5060048 | 84.1% | 84.3% | 194 | 8.6% | 22.96% | 22.74% | 40.7117536 | 40.3216584 | 1.58 |  | 2205.34
| Общо |  | 39834 |  | 50793 |  |  | 52536 |  | 49091 | 7.466% | 45426 | 40.54% | 18416.908 | 36.88% | 16752.86 | 22.58% |  | 10256.232 | 26.6% | 12084.228 | 48.87% | 22198.458 | 40.67% | 18474.42 | 0.3127% | 142.04134 | 0.3257% | 0.05334% | 24.23682 | 21.11% | 122.9352572 | 83.15% | 83.83% | 641 | 8.812% | 21.24% | 21.23% | 123.695428 | 123.683583 |  | 751.72 |  | 2205.34 | 0
31 | 1 | [10 empty] | 0 |  | 0 |  | 0 |  |  | 0 |  | 0 |  | 0 |  | 0 |  | 0 | 0% |  | 0 |  | 0 | 0% | 0% |  |  |  |  | 0 | 0 |  |  | 2205.34
| 2 | [10 empty] | 0 |  | 0 |  | 0 |  |  | 0 |  | 0 |  | 0 |  | 0 |  | 0 | 0% |  | 0 |  | 0 | 0% | 0% |  |  |  |  | 0 | 0 |  |  | 2205.34
| 3 | [10 empty] | 0 |  | 0 |  | 0 |  |  | 0 |  | 0 |  | 0 |  | 0 |  | 0 | 0% |  | 0 |  | 0 | 0% | 0% |  |  |  |  | 0 | 0 |  |  | 2205.34
| Общо |  | 0 |  | 0 |  |  | 0 |  | 0 | 0% | 0 | 0% | 0 | 0% | 0 | 0% |  | 0 | 0% | 0 | 0% | 0 | 0% | 0 | 0% | 0 | 0% | 0% | 0 | 0% | 0 | 0% | 0% | 0 | 0% | 0% | 0% | 0 | 0 |  | 0 |  | 2205.34 | 0
| Общо, до деня |  | 1415710 |  | 1452926 |  |  | 1490690 |  | 1445598 | 6.85% | 1346577 | 49.58% | 667630.982 | 36.64% | 493365.519 | 13.79% |  | 185641.447 | 26.44% | 356084.751 | 47.84% | 644233.137 | 39.87% | 536830.2 | 0.2691% | 3623.3922 | 0.2891% | 0.04009% | 533.27799 | 18.87% | 3115.154 | 85.28% | 86.3% | 16506 | 8.332% | 20.35% | 19.76% | 3359.63558 | 3262.406 |  | 16713.98 |  |  | 0
Note on AJ13: Author: Metso - 52 т Larox - 52 т
Note on AK13: Author: Metso - 8,1 Larox - 8,0
Note on AJ17: Author: Metso - 151 т Larox - 56 т
Note on AK17: Author: Metso - 8,8 Larox - 9,0
Note on AS40: Author: корекция склад концентрат след замер на автомобилна везна
Note on AJ60: Author: ФП Metso - 135 ФП Larox - 77
Note on AK60: Author: ФП Metso - 8,3 ФП Larox - 8,0
Note on AJ61: Author: ФП Metso - 194 ФП Larox - 13
Note on AK61: Author: ФП Metso - 9,0 ФП Larox - 8,3
Note on AS68: Author: корекция склад концентрат след замер на автомобилна везна
Note on AS76: Author: корекция склад концентрат след замер на автомобилна везна
Note on AS96: Author: корекция склад концентрат след замер на автомобилна везна
Note on AJ112: Author: ФП Metso - 175 ФП Larox - 7
Note on AS120: Author: корекция склад концентрат след замер на автомобилна везна

## Май
Дата | Смяна | Диспечер | Подадена руда от МГТЛ за денонощието | Състояние на склад №2 | Натрошена руда от Цех ССТ | Класа + 15,0мм. | Класа + 12,5мм. | Превозена руда до междинни бункери | Състояние на междинни бункери | Преработена руда в цех МФЦ | Влага на преработената руда | Суха преработена руда | Грано диорити |  | Дайки |  | Шисти | Показания на Гранулометър PSI500i руда, +0,20мм |  | Смилане класа + 0,20мм |  | Смилане класа -0,08мм |  | Плътност на пулпа |  | Съдържание на мед в рудите по Куриер | Метал мед в рудите по Куриер | Коригирана съдържание на мед в рудите | Съдържание на мед в отпадъка по Куриер | Метал мед в отпадъка по Куриер | Съдържание на мед в медния к-т Куриер | Метал мед в концентрата по Куриер | Технологично извличане по Куриер | Товарно извличане | Добит меден концентрат | Влага на медния концентрат | Съдържание на мед в медния к-т | Съдържание на мед в медния к-т /химия-товарен/ | Метал мед в медния концентрат | Метал мед в медния концентрат /химия/ | Литрово тегло в сгъстителя | Меден концентра, автомобилна везна | Меден концентрат в склад | Меден концентрат в склад | Добит молибденов концентрат | Съдържание на Мо в молибденовия к-т | последни данни за съдържания в 8-ма пречистка |  | последни данни за съдържания във 2-ра пречистка
|  |  | тона | метра | тона | % | % | тона |  | тона | % | тона | % |  | % |  | % |  |  | % |  | % |  | % |  | % | % | % | % | тона | % | тона | % | % | тона | % | % |  | тона |  | кг/литър | тон | тон | тон | кг. | % | Мо % | Cu % | Мо % | Cu %
2205.34
1 | 1 | Николинка Мутафова | 6700 | 11 | 17867 | 0.6 | 4 | 18090 | 2.9 | 16670 | 7.4% | 15436 | 40.7% | 6282.452 | 47.1% | 7270.356 | 12.2% | 27.36% | 1883.192 | 25.7% | 3967.052 | 49.7% | 7671.692 | 41% | 6328.76 | 0.319% | 49.24084 | 0.3344% | 0.049% | 7.56364 | 22.33% | 42.6094361 | 84.83% | 85.53% | 209 | 8.7% | 23.09% | 22.43% | 44.0596453 | 42.8002531 | 1.58 |  | 2414.34
| 2 | Димитър Цончев | 18800 | 11 | 15732 | 0.7 | 4 | 16020 | 3.2 | 16474 | 7.7% | 15206 | 43.6% | 6629.816 | 42.9% | 6523.374 | 13.5% | 27.06% | 2052.81 | 26.9% | 4090.414 | 47.3% | 7192.438 | 40% | 6082.4 | 0.294% | 44.70564 | 0.3143% | 0.046% | 6.99476 | 21.92% | 38.7942352 | 84.53% | 85.53% | 193 | 8.3% | 23.05% | 22.24% | 40.7941205 | 39.3605744 | 1.6 |  | 2607.34
| 3 | Цвета Владова | 22500 | 5 | 16253 | 0.6 | 3.9 | 17255 | 2.9 | 16533 | 7.7% | 15260 | 45.9% | 7004.34 | 43.4% | 6622.84 | 10.7% | 25.56% | 1632.82 | 27.4% | 4181.24 | 47% | 7172.2 | 40% | 6104 | 0.287% | 43.7962 | 0.2837% | 0.048% | 7.3248 | 22.1% | 33.420946 | 83.46% | 83.25% | 166 | 8.9% | 23.78% | 23.25% | 35.9615428 | 35.160045 | 1.58 |  | 2773.34
| Общо |  | 48000 |  | 49852 |  |  | 51365 |  | 49677 | 7.599% | 45902 | 43.39% | 19916.608 | 44.48% | 20416.57 | 12.13% |  | 5568.822 | 26.66% | 12238.706 | 48.01% | 22036.33 | 40.34% | 18515.16 | 0.3001% | 137.74268 | 0.3109% | 0.04767% | 21.8832 | 22.12% | 114.8246173 | 84.29% | 84.84% | 568 | 8.623% | 23.31% | 22.64% | 120.8153086 | 117.3208725 |  | 0 |  | 2773.34 | 0
2 | 1 | Николинка Мутафова | 9643 | 3 | 10426 | 0.8 | 4.3 | 11070 | 5.2 | 16264 | 7.4% | 15060 | 52.1% | 7846.26 | 39.5% | 5948.7 | 8.4% | 25.23% | 1265.04 | 26.7% | 4021.02 | 47.5% | 7153.5 | 40% | 6024 | 0.292% | 43.9752 | 0.3152% | 0.055% | 8.283 | 20.65% | 36.317568 | 81.38% | 82.75% | 192 | 8.4% | 22.28% | 22.15% | 39.1842816 | 38.955648 | 1.55 | 1251.38 | 1713.96
| 2 | Димитър Цончев | 18607 | 7 | 17925 | 1.2 | 5.6 | 18030 | 4.9 | 16355 | 7.5% | 15128 | 44.7% | 6762.216 | 36.7% | 5551.976 | 18.6% | 26.87% | 2813.808 | 26.7% | 4039.176 | 47.9% | 7246.312 | 40% | 6051.2 | 0.295% | 44.6276 | 0.2953% | 0.055% | 8.3204 | 22% | 35.0262 | 81.56% | 81.57% | 174 | 8.5% | 22.83% | 22.34% | 36.347643 | 35.567514 | 1.62 |  | 1887.96
| 3 | Иванка Копаранска | 21900 | 2 | 16145 | 0.9 | 4.2 | 16668 | 4.5 | 16430 | 6.7% | 15329 | 48% | 7357.92 | 35.8% | 5487.782 | 16.2% | 26.73% | 2483.298 | 27.7% | 4246.133 | 47.5% | 7281.275 | 40% | 6131.6 | 0.274% | 42.00146 | 0.2741% | 0.05% | 7.6645 | 20.38% | 32.74047 | 81.95% | 81.95% | 175 | 8.2% | 21.38% | 21.15% | 34.34697 | 33.977475 | 1.6 |  | 2062.96
| Общо |  | 50150 |  | 44496 |  |  | 45768 |  | 49049 | 7.199% | 45517 | 48.26% | 21966.396 | 37.32% | 16988.458 | 14.42% |  | 6562.146 | 27.04% | 12306.329 | 47.63% | 21681.087 | 40% | 18206.8 | 0.2869% | 130.60426 | 0.2947% | 0.05333% | 24.2679 | 21.01% | 104.084238 | 81.63% | 82.1% | 541 | 8.367% | 22.16% | 21.88% | 109.8788946 | 108.500637 |  | 1251.38 |  | 2062.96 | 0
3 | 1 | Георги Томов | 16500 | 0 | 17047 | 0.7 | 3.8 | 17990 | 4.1 | 16488 | 6.6% | 15400 | 54.5% | 8393 | 30.2% | 4650.8 | 15.3% | 25.93% | 2356.2 | 26.8% | 4127.2 | 48% | 7392 | 40% | 6160 | 0.294% | 45.276 | 0.2753% | 0.05% | 7.7 | 21.57% | 33.4641294 | 83.19% | 82.02% | 169 | 8.2% | 22.36% | 22.4% | 34.6897512 | 34.751808 | 1.6 | 759.38 | 1472.58
| 2 | Димитър Цончев | 19300 | 3 | 18182 | 0.6 | 3.3 | 18136 | 4 | 16580 | 6.9% | 15436 | 59.7% | 9215.292 | 29.9% | 4615.364 | 10.4% | 26.34% | 1605.344 | 25.7% | 3967.052 | 48.8% | 7532.768 | 40% | 6174.4 | 0.334% | 51.55624 | 0.3341% | 0.056% | 8.64416 | 21.5% | 39.19106 | 83.45% | 83.44% | 199 | 8.4% | 23.55% | 23.64% | 42.927882 | 43.0919376 | 1.58 |  | 1671.58
| 3 | Иванка Копаранска | 16104 | 1 | 16729 | 0.7 | 3.7 | 16961 | 4.1 | 16724 | 6.5% | 15637 | 59.5% | 9304.015 | 27.8% | 4347.086 | 12.7% | 25.66% | 1985.899 | 27% | 4221.99 | 46.5% | 7271.205 | 40% | 6254.8 | 0.318% | 49.72566 | 0.3176% | 0.054% | 8.44398 | 20.89% | 38.6531848 | 83.23% | 83.2% | 202 | 8.4% | 22.28% | 22.15% | 41.2251296 | 40.984588 | 1.65 |  | 1873.58
| Общо |  | 51904 |  | 51958 |  |  | 53087 |  | 49792 | 6.666% | 46473 | 57.91% | 26912.307 | 29.29% | 13613.25 | 12.8% |  | 5947.443 | 26.5% | 12316.242 | 47.76% | 22195.973 | 40% | 18589.2 | 0.3154% | 146.5579 | 0.3091% | 0.05334% | 24.78814 | 21.32% | 111.3083742 | 83.3% | 82.94% | 570 | 8.341% | 22.73% | 22.73% | 118.8427628 | 118.8283336 |  | 759.38 |  | 1873.58 | 0
4 | 1 | Георги Томов | 11600 | 0 | 10836 | 0.5 | 3.8 | 11630 | 6.6 | 16689 | 7% | 15521 | 65.1% | 10104.171 | 28.2% | 4376.922 | 6.7% | 25.62% | 1039.907 | 27.3% | 4237.233 | 46.3% | 7186.223 | 40% | 6208.4 | 0.288% | 44.70048 | 0.2947% | 0.047% | 7.29487 | 20.53% | 35.0927502 | 83.87% | 84.23% | 186 | 8.1% | 22.49% | 22.93% | 38.4430566 | 39.1951662 | 1.6 |  | 2059.58
| 2 | Мария Лачева | 19700 | 2 | 16108 | 0.7 | 3.9 | 16024 | 6 | 16448 | 6.7% | 15346 | 65.4% | 10036.284 | 24.9% | 3821.154 | 9.7% | 26.55% | 1488.562 | 27.4% | 4204.804 | 46.8% | 7181.928 | 40% | 6138.4 | 0.274% | 42.04804 | 0.3129% | 0.043% | 6.59878 | 19.65% | 39.03669 | 84.49% | 86.44% | 215 | 7.6% | 20.85% | 20.62% | 41.42061 | 40.963692 | 1.65 |  | 2274.58
| 3 | Иванка Копаранска | 13246 | 0 | 15182 | 0.6 | 4 | 15853 | 6.4 | 16351 | 6.9% | 15223 | 55.8% | 8494.434 | 36.6% | 5571.618 | 7.6% | 27.14% | 1156.948 | 26.3% | 4003.649 | 47.1% | 7170.033 | 41% | 6241.43 | 0.269% | 40.94987 | 0.2838% | 0.041% | 6.24143 | 19.75% | 35.2498 | 84.93% | 85.72% | 194 | 8% | 20.71% | 20.6% | 36.963208 | 36.76688 | 1.65 |  | 2468.58
| Общо |  | 44546 |  | 42126 |  |  | 43507 |  | 49488 | 6.867% | 46090 | 62.13% | 28634.889 | 29.88% | 13769.694 | 7.996% |  | 3685.417 | 27% | 12445.686 | 46.73% | 21538.184 | 40.33% | 18588.23 | 0.2771% | 127.69839 | 0.2972% | 0.04369% | 20.13508 | 19.98% | 109.3792402 | 84.42% | 85.47% | 595 | 7.887% | 21.36% | 21.39% | 116.8268746 | 116.9257382 |  | 0 |  | 2468.58 | 0
5 | 1 | Георги Томов | 14262 | 0 | 16537 | 0.5 | 4.3 | 16414 | 7 | 16313 | 7.3% | 15122 | 59.6% | 9012.712 | 27.5% | 4158.55 | 12.9% | 26.71% | 1950.738 | 25.4% | 3840.988 | 47.1% | 7122.462 | 40% | 6048.8 | 0.277% | 41.88794 | 0.2948% | 0.041% | 6.20002 | 20.54% | 36.5104662 | 85.37% | 86.26% | 193 | 7.9% | 21.59% | 21.7% | 38.3768727 | 38.572401 | 1.6 |  | 2661.58
| 2 | Мария Лачева | 20200 | 2 | 16589 | 0.7 | 3.5 | 16780 | 7.4 | 16297 | 7.2% | 15124 | 54.7% | 8272.828 | 37.7% | 5701.748 | 7.6% | 26.88% | 1149.424 | 25.3% | 3826.372 | 48% | 7259.52 | 40% | 6049.6 | 0.29% | 43.8596 | 0.3065% | 0.04% | 6.0496 | 21.13% | 38.2258604 | 86.37% | 87.11% | 196 | 7.7% | 22.28% | 22.13% | 40.3063024 | 40.0349404 | 1.6 |  | 2857.58
| 3 | Николинка Мутафова | 13612 | 0 | 15641 | 1 | 4.3 | 16548 | 7.1 | 16293 | 7.1% | 15136 | 58.6% | 8869.696 | 33.5% | 5070.56 | 7.9% | 26.72% | 1195.744 | 26.1% | 3950.496 | 47.5% | 7189.6 | 39% | 5903.04 | 0.288% | 43.59168 | 0.3086% | 0.038% | 5.75168 | 21.28% | 38.8057824 | 86.96% | 87.83% | 198 | 7.9% | 22.46% | 22.61% | 40.9576068 | 41.2311438 | 1.55 |  | 3055.58
| Общо |  | 48074 |  | 48767 |  |  | 49742 |  | 48903 | 7.2% | 45382 | 57.63% | 26155.236 | 32.9% | 14930.858 | 9.466% |  | 4295.906 | 25.6% | 11617.856 | 47.53% | 21571.582 | 39.67% | 18001.44 | 0.285% | 129.33922 | 0.3033% | 0.03967% | 18.0013 | 20.98% | 113.542109 | 86.25% | 87.08% | 587 | 7.833% | 22.11% | 22.15% | 119.6407819 | 119.8384852 |  | 0 |  | 3055.58 | 0
6 | 1 | Димитър Цончев | 10810 | 0 | 12911 | 0.9 | 4.6 | 13300 | 7.6 | 15654 | 6.5% | 14636 | 56.6% | 8283.976 | 38.1% | 5576.316 | 5.3% | 26.03% | 775.708 | 24.9% | 3644.364 | 48% | 7025.28 | 40% | 5854.4 | 0.292% | 42.73712 | 0.3105% | 0.037% | 5.41532 | 21.16% | 37.96104 | 87.48% | 88.23% | 195 | 8% | 22.31% | 22.65% | 40.02414 | 40.6341 | 1.62 |  | 3250.58
| 2 | Мария Лачева | 20700 | 2 | 17890 | 0.7 | 4.1 | 17939 | 7 | 16024 | 6.8% | 14934 | 59.9% | 8945.466 | 31.2% | 4659.408 | 8.9% | 26.82% | 1329.126 | 25.3% | 3778.302 | 47.3% | 7063.782 | 40% | 5973.6 | 0.279% | 41.66586 | 0.3245% | 0.037% | 5.52558 | 21.4% | 40.689532 | 86.89% | 88.74% | 206 | 7.7% | 22.58% | 22.02% | 42.9331604 | 41.8683876 | 1.62 |  | 3456.58
| 3 | Николинка Мутафова | 16938 | 0 | 17583 | 0.8 | 3.9 | 18271 | 6.1 | 16200 | 7% | 15066 | 60% | 9039.6 | 27.9% | 4203.414 | 12.1% | 26.21% | 1822.986 | 25.6% | 3856.896 | 47.7% | 7186.482 | 40% | 6026.4 | 0.286% | 43.08876 | 0.3086% | 0.036% | 5.42376 | 21.66% | 39.2992542 | 87.56% | 88.48% | 197 | 7.9% | 22.64% | 22.13% | 41.0773368 | 40.1520081 | 1.55 |  | 3653.58
| Общо |  | 48448 |  | 48384 |  |  | 49510 |  | 47878 | 6.77% | 44636 | 58.85% | 26269.042 | 32.35% | 14439.138 | 8.8% |  | 3927.82 | 25.27% | 11279.562 | 47.66% | 21275.544 | 40% | 17854.4 | 0.2856% | 127.49174 | 0.3145% | 0.03666% | 16.36466 | 21.41% | 117.9498262 | 87.31% | 88.49% | 598 | 7.864% | 22.51% | 22.26% | 124.0346372 | 122.6544957 |  | 0 |  | 3653.58 | 0
7 | 1 | Димитър Цончев | 4618 | 0 | 12315 | 0.7 | 4.3 | 12488 | 8 | 15930 | 7.6% | 14719 | 53.9% | 7933.541 | 33% | 4857.27 | 13.1% | 26.22% | 1928.189 | 23.6% | 3473.684 | 50.1% | 7374.219 | 40% | 5887.6 | 0.283% | 41.65477 | 0.3142% | 0.036% | 5.29884 | 19.14% | 34.5507624 | 87.44% | 88.68% | 196 | 7.9% | 22.68% | 22.43% | 40.9410288 | 40.4897388 | 1.6 | 1004.9 | 2844.68
| 2 | Иванка Копаранска | 21500 | 3 | 16229 | 0.9 | 3.9 | 16481 | 7.3 | 15487 | 6.7% | 14449 | 54.1% | 7816.909 | 37.8% | 5461.722 | 8.1% | 26.95% | 1170.369 | 24.4% | 3525.556 | 48.2% | 6964.418 | 40% | 5779.6 | 0.278% | 40.16822 | 0.288% | 0.035% | 5.05715 | 21.75% | 34.6549275 | 87.55% | 87.98% | 173 | 7.9% | 22.94% | 22.9% | 36.5509902 | 36.487257 | 1.6 |  | 3017.68
| 3 | Николинка Мутафова | 18300 | 1 | 16816 | 1 | 3.9 | 18028 | 6.6 | 15839 | 6.6% | 14794 | 59.1% | 8743.254 | 29.1% | 4305.054 | 11.8% | 23.89% | 1745.692 | 24.4% | 3609.736 | 48.3% | 7145.502 | 40% | 5917.6 | 0.273% | 40.38762 | 0.317% | 0.037% | 5.47378 | 21.83% | 39.333294 | 86.59% | 88.47% | 195 | 7.6% | 22.99% | 22.74% | 41.423382 | 40.972932 | 1.55 |  | 3212.68
| Общо |  | 44418 |  | 45360 |  |  | 46997 |  | 47256 | 6.97% | 43962 | 55.72% | 24493.704 | 33.27% | 14624.046 | 11.02% |  | 4844.25 | 24.13% | 10608.976 | 48.87% | 21484.139 | 40% | 17584.8 | 0.278% | 122.21061 | 0.3065% | 0.03601% | 15.82977 | 20.9% | 108.5389839 | 87.2% | 88.39% | 564 | 7.796% | 22.87% | 22.69% | 118.915401 | 117.9499278 |  | 1004.9 |  | 3212.68 | 0
8 | 1 | Димитър Цончев | 6089 | 0 | 12135 | 0.9 | 4.4 | 12124 | 8 | 14411 | 7% | 13402 | 66% | 8845.32 | 27.1% | 3631.942 | 6.9% | 23.09% | 924.738 | 22.2% | 2975.244 | 49.9% | 6687.598 | 39% | 5226.78 | 0.25% | 33.505 | 0.2996% | 0.038% | 5.09276 | 21.52% | 33.0273896 | 84.95% | 87.46% | 167 | 8.1% | 22.84% | 22.43% | 35.0532332 | 34.4239939 | 1.6 | 872.88 | 2506.8
| 2 | Иванка Копаранска | 22387 | 2 | 18164 | 0.4 | 3.1 | 17636 | 6.5 | 14446 | 6.9% | 13449 | 55.4% | 7450.746 | 34.2% | 4599.558 | 10.4% | 22.56% | 1398.696 | 21.3% | 2864.637 | 50.9% | 6845.541 | 38% | 5110.62 | 0.249% | 33.48801 | 0.307% | 0.04% | 5.3796 | 21.72% | 33.2428944 | 84.09% | 87.12% | 166 | 7.8% | 23.46% | 22.59% | 35.9059992 | 34.5744468 | 1.6 |  | 2672.8
| 3 | Георги Томов | 18700 | 2 | 18056 | 0.7 | 4.8 | 18260 | 5.4 | 15160 | 6.9% | 14114 | 53.1% | 7494.534 | 33.1% | 4671.734 | 13.5% | 22.9% | 1905.39 | 21.4% | 3020.396 | 50.4% | 7113.456 | 39% | 5504.46 | 0.266% | 37.54324 | 0.2994% | 0.039% | 5.50446 | 21.7% | 35.890932 | 85.49% | 87.13% | 179 | 7.6% | 22.22% | 20.9% | 36.7509912 | 34.567764 | 1.6 |  | 2851.8
| Общо |  | 47176 |  | 48355 |  |  | 48020 |  | 44017 | 6.933% | 40965 | 58.08% | 23790.6 | 31.5% | 12903.234 | 10.32% |  | 4228.824 | 21.63% | 8860.277 | 50.4% | 20646.595 | 38.67% | 15841.86 | 0.2552% | 104.53625 | 0.3019% | 0.039% | 15.97682 | 21.65% | 102.161216 | 84.87% | 87.23% | 512 | 7.828% | 22.83% | 21.96% | 107.7102236 | 103.5662047 |  | 872.88 |  | 2851.8 | 0
9 | 1 | Цвета Владова | 5923 | 0 | 16791 | 0.4 | 3.3 | 16830 | 5 | 14839 | 5.9% | 13963 | 68.9% | 9620.507 | 22.6% | 3155.638 | 8.5% | 23.35% | 1186.855 | 20.8% | 2904.304 | 51.2% | 7149.056 | 39% | 5445.57 | 0.276% | 38.53788 | 0.3402% | 0.039% | 5.44557 | 21.8% | 41.003184 | 86.02% | 88.69% | 204 | 7.8% | 22.36% | 21.51% | 42.0564768 | 40.4577288 | 1.6 | 813.26 | 2242.54
| 2 | Юлияна Цветкова | 18221 | 3 | 15451 | 0.9 | 4.2 | 16030 | 5 | 14985 | 6.8% | 13966 | 57.5% | 8030.45 | 37.6% | 5251.216 | 4.9% | 23.55% | 684.334 | 21.5% | 3002.69 | 50.7% | 7080.762 | 38% | 5307.08 | 0.26% | 36.3116 | 0.3013% | 0.038% | 5.30708 | 21.92% | 35.694528 | 85.53% | 87.53% | 177 | 8% | 22.58% | 21.37% | 36.769272 | 34.798908 | 1.6 |  | 2419.54
| 3 | Георги Томов | 20900 | 2 | 17920 | 0.5 | 5.1 | 17250 | 4.4 | 14841 | 7.2% | 13772 | 55.5% | 7643.46 | 35.9% | 4944.148 | 8.6% | 23.58% | 1184.392 | 19.2% | 2644.224 | 52.6% | 7244.072 | 38% | 5233.36 | 0.277% | 38.14844 | 0.3333% | 0.039% | 5.37108 | 22.05% | 38.179134 | 86.07% | 88.45% | 188 | 7.9% | 23.41% | 22.61% | 40.5339468 | 39.1487628 | 1.6 |  | 2607.54
| Общо |  | 45044 |  | 50162 |  |  | 50110 |  | 44665 | 6.634% | 41701 | 60.66% | 25294.417 | 32.02% | 13351.002 | 7.327% |  | 3055.581 | 20.51% | 8551.218 | 51.49% | 21473.89 | 38.33% | 15986.01 | 0.271% | 112.99792 | 0.3249% | 0.03866% | 16.12373 | 21.92% | 114.876846 | 85.88% | 88.25% | 569 | 7.895% | 22.78% | 21.83% | 119.3596956 | 114.4053996 |  | 813.26 |  | 2607.54 | 0
10 | 1 | Цвета Владова | 5676 | 1 | 11023 | 0.5 | 3.6 | 11377 | 6.1 | 14918 | 6.6% | 13933 | 58% | 8081.14 | 31.6% | 4402.828 | 10.4% | 23.81% | 1449.032 | 19.5% | 2716.935 | 52.3% | 7286.959 | 38% | 5294.54 | 0.284% | 39.56972 | 0.3244% | 0.039% | 5.43387 | 22.22% | 38.671688 | 86.42% | 88.13% | 190 | 8.4% | 22.85% | 21.92% | 39.76814 | 38.149568 | 1.6 | 1015.3 | 1741.24 | -41
| 2 | Николинка Мутафова | 20158 | 3 | 16552 | 0.3 | 3.7 | 17123 | 5 | 14829 | 6.7% | 13835 | 56.3% | 7789.105 | 33.1% | 4579.385 | 10.6% | 23.96% | 1466.51 | 20.2% | 2794.67 | 51.4% | 7111.19 | 38% | 5257.3 | 0.291% | 40.25985 | 0.356% | 0.037% | 5.11895 | 21.79% | 43.911208 | 87.43% | 89.76% | 220 | 8.4% | 21.9% | 20.12% | 44.13288 | 40.545824 | 1.6 |  | 1961.24
| 3 | Георги Томов | 17200 | 4 | 18093 | 0.5 | 3.7 | 17859 | 4.2 | 14847 | 6% | 13956 | 62.5% | 8722.5 | 31.8% | 4438.008 | 5.7% | 23.47% | 795.492 | 19.8% | 2763.288 | 50.4% | 7033.824 | 38% | 5303.28 | 0.29% | 40.4724 | 0.3155% | 0.038% | 5.30328 | 22.28% | 37.1434336 | 87.05% | 88.1% | 182 | 8.4% | 23.23% | 22.65% | 38.7271976 | 37.760268 | 1.6 |  | 2143.24
| Общо |  | 43034 |  | 45668 |  |  | 46359 |  | 44594 | 6.433% | 41724 | 58.94% | 24592.745 | 32.16% | 13420.221 | 8.894% |  | 3711.034 | 19.83% | 8274.893 | 51.37% | 21431.973 | 38% | 15855.12 | 0.2883% | 120.30197 | 0.3319% | 0.038% | 15.8561 | 22.1% | 119.7263296 | 86.97% | 88.7% | 592 | 8.4% | 22.66% | 21.56% | 122.6282176 | 116.45566 |  | 1015.3 |  | 2143.24 | 0
11 | 1 | Цвета Владова | 17100 | 1 | 17710 | 0.6 | 4.6 | 17949 | 3.6 | 14888 | 5.8% | 14024 | 64.7% | 9073.528 | 25.1% | 3520.024 | 10.2% | 24.17% | 1430.448 | 21.2% | 2973.088 | 50% | 7012 | 38% | 5329.12 | 0.269% | 37.72456 | 0.3007% | 0.039% | 5.46936 | 21.85% | 35.091537 | 85.65% | 87.18% | 174 | 7.7% | 22.85% | 23% | 36.697557 | 36.93846 | 1.6 |  | 2317.24
| 2 | Николинка Мутафова | 19126 | 5 | 19692 | 0.7 | 5.1 | 19511 | 2.3 | 15172 | 5.9% | 14277 | 68.5% | 9779.745 | 21.6% | 3083.832 | 9.9% | 24.35% | 1413.423 | 21.2% | 3026.724 | 50.7% | 7238.439 | 39% | 5568.03 | 0.284% | 40.54668 | 0.3138% | 0.042% | 5.99634 | 20.99% | 35.7971856 | 85.38% | 86.77% | 187 | 8.8% | 22.75% | 22.9% | 38.79876 | 39.054576 | 1.65 |  | 2504.24
| 3 | Димитър Цончев | 17227 | 4 | 18220 | 0.4 | 3.6 | 18826 | 1.7 | 15109 | 6.1% | 14187 | 54.5% | 7731.915 | 32% | 4539.84 | 13.5% | 24.55% | 1915.245 | 20.3% | 2879.961 | 52.7% | 7476.549 | 39% | 5532.93 | 0.273% | 38.73051 | 0.2922% | 0.042% | 5.95854 | 20.93% | 33.9804829 | 84.79% | 85.79% | 179 | 9.3% | 21.86% | 21.56% | 35.4903658 | 35.0033068 | 1.6 |  | 2683.24
| Общо |  | 53453 |  | 55622 |  |  | 56286 |  | 45169 | 5.934% | 42488 | 62.57% | 26585.188 | 26.23% | 11143.696 | 11.2% |  | 4759.116 | 20.9% | 8879.773 | 51.14% | 21726.988 | 38.67% | 16430.08 | 0.2754% | 117.00175 | 0.3022% | 0.04101% | 17.42424 | 21.25% | 104.8692055 | 85.27% | 86.59% | 540 | 8.611% | 22.49% | 22.48% | 110.9866828 | 110.9963428 |  | 0 |  | 2683.24 | 0
12 | 1 | Иванка Копаранска | 18100 | 1 | 15243 | 0.6 | 3.4 | 15062 | 1.8 | 15392 | 6.1% | 14453 | 56.3% | 8137.039 | 34.4% | 4971.832 | 9.3% | 25.06% | 1344.129 | 21.5% | 3107.395 | 51.2% | 7399.936 | 39% | 5636.67 | 0.271% | 39.16763 | 0.3177% | 0.043% | 6.21479 | 20.4% | 37.809156 | 84.31% | 86.64% | 203 | 8.7% | 21.42% | 21.3% | 39.6996138 | 39.477207 | 1.65 |  | 2886.24
| 2 | Николинка Мутафова | 20000 | 4 | 17029 | 0.7 | 4.3 | 17471 | 1.6 | 15677 | 6.3% | 14689 | 52.9% | 7770.481 | 33.9% | 4979.571 | 13.2% | 25.89% | 1938.948 | 23.7% | 3481.293 | 50% | 7344.5 | 39% | 5728.71 | 0.268% | 39.36652 | 0.2876% | 0.043% | 6.31627 | 21.12% | 35.3257344 | 84.13% | 85.22% | 183 | 8.6% | 21.48% | 21.63% | 35.9278776 | 36.1787706 | 1.6 |  | 3069.24
| 3 | Димитър Цончев | 16393 | 3 | 17251 | 0.2 | 3.9 | 17126 | 0.8 | 15314 | 6.1% | 14380 | 48.2% | 6931.16 | 39.3% | 5651.34 | 12.5% | 25.33% | 1797.5 | 24.5% | 3523.1 | 49.7% | 7146.86 | 39% | 5608.2 | 0.271% | 38.9698 | 0.2961% | 0.043% | 6.1834 | 21.46% | 35.933697 | 84.3% | 85.65% | 183 | 8.5% | 21.74% | 21.61% | 36.402543 | 36.1848645 | 1.6 |  | 3252.24
| Общо |  | 54493 |  | 49523 |  |  | 49659 |  | 46383 | 6.168% | 43522 | 52.48% | 22838.68 | 35.85% | 15602.743 | 11.67% |  | 5080.577 | 23.23% | 10111.788 | 50.3% | 21891.296 | 39% | 16973.58 | 0.27% | 117.50395 | 0.3004% | 0.043% | 18.71446 | 20.99% | 109.0685874 | 84.25% | 85.86% | 569 | 8.604% | 21.55% | 21.51% | 112.0300344 | 111.8408421 |  | 0 |  | 3252.24 | 0
13 | 1 | Иванка Копаранска | 6583 | 0 | 7316 | 0.6 | 3.5 | 7689 | 4.5 | 13750 | 6.7% | 12829 | 48.5% | 6222.065 | 43.4% | 5567.786 | 8.1% | 26.09% | 1039.149 | 24.9% | 3194.421 | 49.1% | 6299.039 | 39% | 5003.31 | 0.267% | 34.25343 | 0.3309% | 0.042% | 5.38818 | 20.49% | 35.800128 | 84.44% | 87.48% | 192 | 9% | 21.21% | 20.09% | 37.058112 | 35.101248 | 1.65 | 1011.3 | 2432.94
| 2 | Георги Томов | 20000 | 3 | 17365 | 0.4 | 4.4 | 17744 | 1.6 | 13680 | 6.2% | 12832 | 56.1% | 7198.752 | 23.1% | 2964.192 | 20.8% | 26.33% | 2669.056 | 23.1% | 2964.192 | 49.6% | 6364.672 | 39% | 5004.48 | 0.27% | 34.6464 | 0.2806% | 0.042% | 5.38944 | 21.14% | 30.202718 | 84.61% | 85.2% | 157 | 9% | 21.43% | 20.82% | 30.617041 | 29.745534 | 1.6 |  | 2589.94
| 3 | Димитър Цончев | 20467 | 0 | 17858 | 0.6 | 3.7 | 18111 | 0.6 | 13199 | 6.5% | 12341 | 49.1% | 6059.431 | 43.6% | 5380.676 | 7.3% | 26.03% | 900.893 | 21.9% | 2702.679 | 51.3% | 6330.933 | 39% | 4812.99 | 0.284% | 35.04844 | 0.2976% | 0.045% | 5.55345 | 20.66% | 29.172953 | 84.34% | 85.05% | 155 | 8.9% | 22.08% | 22.51% | 31.178064 | 31.7852455 | 1.6 |  | 2744.94
| Общо |  | 47050 |  | 42539 |  |  | 43544 |  | 40629 | 6.467% | 38002 | 51.26% | 19480.248 | 36.61% | 13912.654 | 12.13% |  | 4609.098 | 23.32% | 8861.292 | 49.98% | 18994.644 | 39% | 14820.78 | 0.2735% | 103.94827 | 0.3031% | 0.04297% | 16.33107 | 20.76% | 95.175799 | 84.46% | 85.99% | 504 | 8.969% | 21.57% | 21.12% | 98.853217 | 96.6320275 |  | 1011.3 |  | 2744.94 | 0
14 | 1 | Иванка Копаранска | 3652 | 0 | 6413 | 1 | 3.9 | 6920 | 3.8 | 13217 | 7.1% | 12279 | 53.4% | 6556.986 | 41.7% | 5120.343 | 4.9% | 26.6% | 601.671 | 23% | 2824.17 | 50.3% | 6176.337 | 39% | 4788.81 | 0.285% | 34.99515 | 0.2972% | 0.046% | 5.64834 | 20.43% | 30.0306699 | 84.05% | 84.71% | 161 | 8.7% | 20.98% | 21.35% | 30.8391314 | 31.3830055 | 1.65 | 815.62 | 2090.32
| 2 | Георги Томов | 19500 | 2 | 18358 | 0.4 | 4.9 | 17824 | 2.5 | 13590 | 7.2% | 12612 | 61% | 7693.32 | 27.1% | 3417.852 | 11.9% | 26.37% | 1500.828 | 22.9% | 2888.148 | 48.9% | 6167.268 | 40% | 5044.8 | 0.292% | 36.82704 | 0.299% | 0.047% | 5.92764 | 20.74% | 30.4863482 | 84.09% | 84.46% | 161 | 8.7% | 21.62% | 22.49% | 31.7798866 | 33.0587257 | 1.62 |  | 2251.32
| 3 | Мария Лачева | 17778 | 1 | 16576 | 0.6 | 4.5 | 17014 | 0.9 | 13740 | 6.9% | 12792 | 57.9% | 7406.568 | 33.7% | 4310.904 | 8.4% | 25.15% | 1074.528 | 23% | 2942.16 | 49.4% | 6319.248 | 40% | 5116.8 | 0.283% | 36.20136 | 0.2739% | 0.047% | 6.01224 | 20.83% | 28.464195 | 83.58% | 83.02% | 150 | 8.9% | 21.24% | 21.56% | 29.02446 | 29.46174 | 1.58 |  | 2401.32
| Общо |  | 40930 |  | 41347 |  |  | 41758 |  | 40547 | 7.066% | 37683 | 57.47% | 21656.874 | 34.1% | 12849.099 | 8.431% |  | 3177.027 | 22.97% | 8654.478 | 49.53% | 18662.853 | 39.67% | 14950.41 | 0.2867% | 108.02355 | 0.2899% | 0.04667% | 17.58822 | 20.67% | 88.9812131 | 83.91% | 84.08% | 472 | 8.764% | 21.28% | 21.8% | 91.643478 | 93.9034712 |  | 815.62 |  | 2401.32 | 0
15 | 1 | Николинка Мутафова | 4038 | 0 | 5628 | 0.7 | 4.8 | 5961 | 5.1 | 13833 | 6.2% | 12975 | 58.9% | 7642.275 | 29.4% | 3814.65 | 11.7% | 25.85% | 1518.075 | 23.6% | 3062.1 | 49% | 6357.75 | 39% | 5060.25 | 0.274% | 35.5515 | 0.3278% | 0.043% | 5.57925 | 21.36% | 36.72852 | 84.48% | 87.06% | 190 | 9.5% | 21.49% | 21.7% | 36.952055 | 37.31315 | 1.7 | 812.94 | 1734.38 | -44
| 2 | Георги Томов | 19400 | 1 | 17274 | 0.8 | 5.7 | 16230 | 2.7 | 13997 | 6.5% | 13087 | 53.5% | 7001.545 | 29.5% | 3860.665 | 17% | 26.28% | 2224.79 | 24.1% | 3153.967 | 48.5% | 6347.195 | 39% | 5103.93 | 0.28% | 36.6436 | 0.2928% | 0.041% | 5.36567 | 22.14% | 32.7463884 | 85.52% | 86.16% | 162 | 8.7% | 22.28% | 22.38% | 32.9534568 | 33.1013628 | 1.65 |  | 1896.38
| 3 | Мария Лачева | 16400 | 0 | 17110 | 0.9 | 3.8 | 16792 | 1.7 | 14637 | 6.3% | 13715 | 56% | 7680.4 | 28.7% | 3936.205 | 15.3% | 26.82% | 2098.395 | 24.6% | 3373.89 | 49.1% | 6734.065 | 39% | 5348.85 | 0.271% | 37.16765 | 0.3034% | 0.04% | 5.486 | 22.17% | 35.6245296 | 85.39% | 86.97% | 176 | 8.7% | 22.48% | 22.19% | 36.1226624 | 35.6566672 | 1.6 |  | 2072.38
| Общо |  | 39838 |  | 40012 |  |  | 38983 |  | 42467 | 6.333% | 39777 | 56.12% | 22324.22 | 29.19% | 11611.52 | 14.69% |  | 5841.26 | 24.11% | 9589.957 | 48.87% | 19439.01 | 39% | 15513.03 | 0.2749% | 109.36275 | 0.3079% | 0.04131% | 16.43092 | 21.9% | 105.099438 | 85.14% | 86.74% | 528 | 8.988% | 22.09% | 22.09% | 106.0281742 | 106.07118 |  | 812.94 |  | 2072.38 | 0
16 | 1 | Николинка Мутафова | 2998 | 1 | 6695 | 1.6 | 3.9 | 7883 | 5.1 | 13986 | 6.1% | 13133 | 58.1% | 7630.273 | 30.5% | 4005.565 | 11.4% | 26.56% | 1497.162 | 26.4% | 3467.112 | 48.1% | 6316.973 | 40% | 5253.2 | 0.265% | 34.80245 | 0.307% | 0.039% | 5.12187 | 22.28% | 34.2113856 | 85.43% | 87.44% | 168 | 8.6% | 22.92% | 22.75% | 35.1941184 | 34.93308 | 1.65 | 872.86 | 1367.52
| 2 | Димитър Цончев | 20402 | 1 | 16960 | 1.3 | 5.8 | 16932 | 3.7 | 14049 | 6.9% | 13080 | 51.1% | 6683.88 | 29.8% | 3897.84 | 19.1% | 25.63% | 2498.28 | 23.9% | 3126.12 | 48.3% | 6317.64 | 40% | 5232 | 0.272% | 35.5776 | 0.3057% | 0.038% | 4.9704 | 21.8% | 32.044474 | 86.18% | 87.71% | 161 | 8.7% | 23.82% | 23.84% | 35.0137326 | 35.0431312 | 1.6 |  | 1528.52
| 3 | Мария Лачева | 15300 | 0 | 17119 | 1.1 | 3.7 | 16671 | 2.7 | 14616 | 6.9% | 13607 | 56.1% | 7633.527 | 23.5% | 3197.645 | 20.4% | 26.24% | 2775.828 | 25.5% | 3469.785 | 47.9% | 6517.753 | 40% | 5442.8 | 0.275% | 37.41925 | 0.2804% | 0.036% | 4.89852 | 21.71% | 31.386147 | 87.05% | 87.3% | 158 | 8.5% | 23% | 22.68% | 33.2511 | 32.788476 | 1.58 |  | 1686.52
| Общо |  | 38700 |  | 40774 |  |  | 41486 |  | 42651 | 6.638% | 39820 | 55.12% | 21947.68 | 27.88% | 11101.05 | 17% |  | 6771.27 | 25.27% | 10063.017 | 48.1% | 19152.366 | 40% | 15928 | 0.2707% | 107.7993 | 0.2975% | 0.03764% | 14.99079 | 21.93% | 97.6420066 | 86.24% | 87.49% | 487 | 8.601% | 23.24% | 23.09% | 103.458951 | 102.7646872 |  | 872.86 |  | 1686.52 | 0
17 | 1 | Николинка Мутафова | 2443 | 1 | 5239 | 1.2 | 4.3 | 6053 | 6.4 | 14521 | 7.1% | 13490 | 52.8% | 7122.72 | 31% | 4181.9 | 16.2% | 26.79% | 2185.38 | 25.8% | 3480.42 | 48% | 6475.2 | 40% | 5396 | 0.275% | 37.0975 | 0.3009% | 0.036% | 4.8564 | 21.02% | 32.311944 | 87.06% | 88.17% | 168 | 8.5% | 23.25% | 22.94% | 35.7399 | 35.263368 | 1.55 | 1064.36 | 790.16
| 2 | Димитър Цончев | 18719 | 1 | 16383 | 0.8 | 4.9 | 16543 | 5.1 | 15077 | 7% | 14022 | 49.8% | 6982.956 | 34.1% | 4781.502 | 16.1% | 26.11% | 2257.542 | 25% | 3505.5 | 49.2% | 6898.824 | 40% | 5608.8 | 0.278% | 38.98116 | 0.2935% | 0.036% | 5.04792 | 21.09% | 33.1551672 | 87.2% | 87.87% | 172 | 8.6% | 22.97% | 22.64% | 36.1106776 | 35.5918912 | 1.6 |  | 962.16
| 3 | Иванка Копаранска | 16200 | 1 | 16827 | 0.6 | 4.9 | 16553 | 4.4 | 15857 | 7.4% | 14684 | 44.2% | 6490.328 | 42.9% | 6299.436 | 12.9% | 26.56% | 1894.236 | 24.8% | 3641.632 | 48.7% | 7151.108 | 40% | 5873.6 | 0.277% | 40.67468 | 0.2947% | 0.037% | 5.43308 | 20.85% | 34.759452 | 86.8% | 87.59% | 182 | 8.4% | 22.7% | 22.3% | 37.843624 | 37.176776 | 1.6 |  | 1144.16
| Общо |  | 37362 |  | 38449 |  |  | 39149 |  | 45455 | 7.171% | 42196 | 48.81% | 20596.004 | 36.17% | 15262.838 | 15.02% |  | 6337.158 | 25.19% | 10627.552 | 48.64% | 20525.132 | 40% | 16878.4 | 0.2767% | 116.75334 | 0.2963% | 0.03635% | 15.3374 | 20.98% | 100.2265632 | 87.01% | 87.87% | 522 | 8.498% | 22.97% | 22.62% | 109.6942016 | 108.0320352 |  | 1064.36 |  | 1144.16 | 0
18 | 1 | Георги Томов | 8800 | 0 | 13254 | 0.9 | 4.7 | 13875 | 5.6 | 15867 | 6.9% | 14772 | 51.8% | 7651.896 | 24.1% | 3560.052 | 24.1% | 24.61% | 3560.052 | 24.9% | 3678.228 | 48.6% | 7179.192 | 40% | 5908.8 | 0.278% | 41.06616 | 0.2874% | 0.036% | 5.31792 | 20.78% | 33.7704092 | 87.2% | 87.61% | 178 | 8.7% | 22.85% | 23.11% | 37.134449 | 37.5569854 | 1.6 |  | 1322.16
| 2 | Димитър Цончев | 17865 | 2 | 14689 | 0.9 | 5 | 15511 | 5.5 | 15772 | 7% | 14668 | 48.1% | 7055.308 | 26% | 3813.68 | 25.9% | 24.25% | 3799.012 | 25% | 3667 | 49% | 7187.32 | 40% | 5867.2 | 0.281% | 41.21708 | 0.2926% | 0.037% | 5.42716 | 19.8% | 34.830378 | 87% | 87.51% | 191 | 7.9% | 21.31% | 21.48% | 37.4866341 | 37.7856828 | 1.6 |  | 1513.16
| 3 | Иванка Копаранска | 16500 | 1 | 16319 | 1 | 5.4 | 16050 | 4.9 | 15561 | 7.4% | 14409 | 47.4% | 6829.866 | 29.1% | 4193.019 | 23.5% | 24.91% | 3386.115 | 23.1% | 3328.479 | 49.7% | 7161.273 | 40% | 5763.6 | 0.277% | 39.91293 | 0.277% | 0.037% | 5.33133 | 20.93% | 33.7793456 | 86.8% | 86.79% | 176 | 8.3% | 21.43% | 21.59% | 34.5863056 | 34.8445328 | 1.6 |  | 1689.16
| Общо |  | 43165 |  | 44262 |  |  | 45436 |  | 47200 | 7.098% | 43849 | 49.12% | 21537.07 | 26.38% | 11566.751 | 24.5% |  | 10745.179 | 24.34% | 10673.707 | 49.1% | 21527.785 | 40% | 17539.6 | 0.2787% | 122.19617 | 0.2857% | 0.03666% | 16.07641 | 20.5% | 102.3801328 | 87% | 87.31% | 545 | 8.29% | 21.87% | 22.06% | 109.2073887 | 110.187201 |  | 0 |  | 1689.16 | 0
19 | 1 | Георги Томов | 11100 | 0 | 14528 | 0.8 | 4.4 | 15303 | 5.1 | 15573 | 7.6% | 14389 | 48.2% | 6935.498 | 30.7% | 4417.423 | 21.1% | 24.6% | 3036.079 | 22.7% | 3266.303 | 49.8% | 7165.722 | 40% | 5755.6 | 0.278% | 40.00142 | 0.2921% | 0.036% | 5.18004 | 20.82% | 33.1731306 | 87.2% | 87.81% | 173 | 7.9% | 23.13% | 23.66% | 36.8537229 | 37.6981878 | 1.6 |  | 1862.16
| 2 | Мария Лачева | 18205 | 2 | 16511 | 0.8 | 3.5 | 16321 | 4.7 | 15730 | 7.3% | 14582 | 45.6% | 6649.392 | 32.6% | 4753.732 | 21.8% | 24.5% | 3178.876 | 21.3% | 3105.966 | 52.4% | 7640.968 | 40% | 5832.8 | 0.283% | 41.26706 | 0.2978% | 0.035% | 5.1037 | 20.68% | 34.5860592 | 87.78% | 88.38% | 181 | 7.6% | 22.91% | 23.12% | 38.3156004 | 38.6668128 | 1.58 |  | 2043.16
| 3 | Иванка Копаранска | 15574 | 2 | 16674 | 1.3 | 3.8 | 16221 | 4.8 | 15925 | 7.6% | 14715 | 49.4% | 7269.21 | 34.2% | 5032.53 | 16.4% | 24.34% | 2413.26 | 22.9% | 3369.735 | 50.2% | 7386.93 | 41% | 6033.15 | 0.289% | 42.52635 | 0.2921% | 0.035% | 5.15025 | 21.18% | 35.9704176 | 88.03% | 88.16% | 184 | 7.7% | 22.28% | 22.57% | 37.8385696 | 38.3310824 | 1.6 |  | 2227.16
| Общо |  | 44879 |  | 47713 |  |  | 47845 |  | 47228 | 7.5% | 43686 | 47.74% | 20854.1 | 32.51% | 14203.685 | 19.75% |  | 8628.215 | 22.3% | 9742.004 | 50.8% | 22193.62 | 40.34% | 17621.55 | 0.2834% | 123.79483 | 0.294% | 0.03533% | 15.43399 | 20.89% | 103.7296074 | 87.68% | 88.12% | 538 | 7.731% | 22.77% | 23.11% | 113.0078929 | 114.696083 |  | 0 |  | 2227.16 | 0
20 | 1 | Георги Томов | 4826 | 0 | 10620 | 0.6 | 4.4 | 11347 | 6.7 | 15838 | 7.3% | 14682 | 58.7% | 8618.334 | 25.1% | 3685.182 | 15.9% | 27.49% | 2334.438 | 23.8% | 3494.316 | 49.6% | 7282.272 | 40% | 5872.8 | 0.288% | 42.28416 | 0.2472% | 0.035% | 5.1387 | 19.97% | 26.9403288 | 88% | 85.97% | 146 | 7.6% | 23.09% | 23.57% | 31.1493336 | 31.7968728 | 1.6 | 1029.94 | 1343.22
| 2 | Юлияна Цветкова | 20400 | 3 | 16523 | 0.8 | 4.6 | 16542 | 6.1 | 15661 | 6.2% | 14690 | 46.4% | 6816.16 | 34.8% | 5112.12 | 18.8% | 27.38% | 2761.72 | 23.6% | 3466.84 | 50% | 7345 | 41% | 6022.9 | 0.292% | 42.8948 | 0.3278% | 0.034% | 4.9946 | 20.98% | 43.6728072 | 88.5% | 89.77% | 228 | 8.7% | 20.73% | 20.84% | 43.1523972 | 43.3813776 | 1.65 |  | 1571.22
| 3 | Мария Лачева | 20104 | 1 | 16806 | 1.2 | 5.3 | 17165 | 5.2 | 15651 | 6.4% | 14649 | 59.8% | 8760.102 | 25.4% | 3720.846 | 14.8% | 26.97% | 2168.052 | 23.7% | 3471.813 | 49.1% | 7192.659 | 40% | 5859.6 | 0.296% | 43.36104 | 0.3089% | 0.034% | 4.98066 | 20.96% | 36.8709456 | 88.66% | 89.12% | 191 | 7.9% | 22.89% | 23.02% | 40.2660279 | 40.4947122 | 1.6 |  | 1762.22
| Общо |  | 45330 |  | 43949 |  |  | 45054 |  | 47150 | 6.636% | 44021 | 54.96% | 24194.596 | 28.44% | 12518.148 | 16.5% |  | 7264.21 | 23.7% | 10432.969 | 49.57% | 21819.931 | 40.33% | 17755.3 | 0.292% | 128.54 | 0.2946% | 0.03434% | 15.11396 | 20.63% | 107.4840816 | 88.39% | 88.48% | 565 | 8.145% | 22.24% | 22.48% | 114.5677587 | 115.6729626 |  | 1029.94 |  | 1762.22 | 0
21 | 1 | Димитър Цончев | 5660 | 0 | 14374 | 0.6 | 4.4 | 13683 | 7.4 | 15408 | 6.9% | 14345 | 60.2% | 8635.69 | 28.7% | 4117.015 | 11.1% | 26.24% | 1592.295 | 23.6% | 3385.42 | 47.4% | 6799.53 | 40% | 5738 | 0.298% | 42.7481 | 0.3285% | 0.034% | 4.8773 | 20.31% | 36.7424148 | 88.74% | 89.78% | 196 | 7.7% | 23.35% | 23.42% | 42.242018 | 42.3686536 | 1.6 | 813 | 1136.22 | -9
| 2 | Мария Лачева | 21200 | 3 | 16095 | 0.9 | 4.4 | 16152 | 6.3 | 15418 | 6.7% | 14385 | 58% | 8343.3 | 30.6% | 4401.81 | 11.4% | 27.24% | 1639.89 | 24.2% | 3481.17 | 47.5% | 6832.875 | 40% | 5754 | 0.283% | 40.70955 | 0.2981% | 0.032% | 4.6032 | 20.77% | 35.8103878 | 88.83% | 89.39% | 187 | 7.8% | 22.2% | 22.25% | 38.275908 | 38.362115 | 1.58 |  | 1323.22
| 3 | Цвета Владова | 19521 | 1 | 17451 | 1.3 | 5.2 | 17393 | 5.5 | 15275 | 6.2% | 14328 | 53.9% | 7722.792 | 33.4% | 4785.552 | 12.7% | 28.45% | 1819.656 | 23.3% | 3338.424 | 48.9% | 7006.392 | 39% | 5587.92 | 0.278% | 39.83184 | 0.3033% | 0.033% | 4.72824 | 20.81% | 35.4571185 | 88.27% | 89.25% | 185 | 7.9% | 22.73% | 22.62% | 38.7285105 | 38.541087 | 1.58 |  | 1508.22
| Общо |  | 46381 |  | 47920 |  |  | 47228 |  | 46101 | 6.601% | 43058 | 57.37% | 24701.782 | 30.9% | 13304.377 | 11.73% |  | 5051.841 | 23.7% | 10205.014 | 47.93% | 20638.797 | 39.67% | 17079.92 | 0.2863% | 123.28949 | 0.3099% | 0.033% | 14.20874 | 20.63% | 108.0099211 | 88.62% | 89.48% | 568 | 7.798% | 22.76% | 22.76% | 119.2464365 | 119.2718556 |  | 813 |  | 1508.22 | 0
22 | 1 | Димитър Цончев | 4615 | 0 | 13458 | 0.6 | 4.4 | 14000 | 6 | 14922 | 6.1% | 14012 | 53.4% | 7482.408 | 36.6% | 5128.392 | 10% | 24.61% | 1401.2 | 22.8% | 3194.736 | 50.9% | 7132.108 | 40% | 5604.8 | 0.277% | 38.81324 | 0.2908% | 0.033% | 4.62396 | 20.46% | 33.5470344 | 88.23% | 88.78% | 179 | 8.4% | 22.03% | 21.77% | 36.1212692 | 35.6949628 | 1.62 | 505.24 | 1181.98
| 2 | Иванка Копаранска | 22500 | 4 | 17006 | 0.6 | 4 | 16720 | 5.2 | 14891 | 6.4% | 13938 | 46% | 6411.48 | 42.2% | 5881.836 | 11.8% | 24.06% | 1644.684 | 22.6% | 3149.988 | 49.5% | 6899.31 | 41% | 5714.58 | 0.276% | 38.46888 | 0.2813% | 0.033% | 4.59954 | 20.54% | 33.3072532 | 88.19% | 88.4% | 178 | 8.9% | 21.34% | 20.49% | 34.6045172 | 33.2261742 | 1.6 |  | 1359.98
| 3 | Цвета Владова | 20493 | 1 | 17108 | 1 | 4.7 | 17546 | 4.7 | 15036 | 6.1% | 14119 | 48.5% | 6847.715 | 38.8% | 5478.172 | 12.7% | 24.7% | 1793.113 | 22.6% | 3190.894 | 50.2% | 7087.738 | 40% | 5647.6 | 0.274% | 38.68606 | 0.3383% | 0.033% | 4.65927 | 20.57% | 40.2069448 | 88.1% | 90.38% | 212 | 7.8% | 22.05% | 21.54% | 43.099812 | 42.1029456 | 1.6 |  | 1571.98
| Общо |  | 47608 |  | 47572 |  |  | 48266 |  | 44849 | 6.2% | 42069 | 49.3% | 20741.603 | 39.19% | 16488.4 | 11.5% |  | 4838.997 | 22.67% | 9535.618 | 50.2% | 21119.156 | 40.33% | 16966.98 | 0.2757% | 115.96818 | 0.3036% | 0.033% | 13.88277 | 20.52% | 107.0612324 | 88.17% | 89.26% | 569 | 8.333% | 21.81% | 21.27% | 113.8255984 | 111.0240826 |  | 505.24 |  | 1571.98 | 0
23 | 1 | Димитър Цончев | 4909 | 0 | 9337 | 0.8 | 4.5 | 9803 | 7.3 | 14951 | 6.5% | 13979 | 62% | 8666.98 | 25.1% | 3508.729 | 12.9% | 24.14% | 1803.291 | 23.5% | 3285.065 | 48.5% | 6779.815 | 40% | 5591.6 | 0.262% | 36.62498 | 0.3066% | 0.033% | 4.61307 | 20.85% | 34.873293 | 87.54% | 89.37% | 182 | 8.1% | 22.87% | 22.13% | 38.2519046 | 37.0141954 | 1.6 | 1014.34 | 739.64
| 2 | Иванка Копаранска | 20000 | 2 | 16512 | 1.1 | 5.1 | 16355 | 5.9 | 15051 | 6% | 14148 | 55.1% | 7795.548 | 30.4% | 4300.992 | 14.5% | 23.53% | 2051.46 | 23.2% | 3282.336 | 49.4% | 6989.112 | 39% | 5517.72 | 0.251% | 35.51148 | 0.2845% | 0.032% | 4.52736 | 20.7% | 33.290775 | 87.39% | 88.88% | 175 | 8.1% | 22.21% | 21.49% | 35.7192325 | 34.5612925 | 1.6 |  | 914.64
| 3 | Георги Томов | 16900 | 2 | 18027 | 0.7 | 4 | 17535 | 4.8 | 14457 | 6.3% | 13546 | 59.2% | 8019.232 | 28.8% | 3901.248 | 12% | 23.94% | 1625.52 | 22.5% | 3047.85 | 48.2% | 6529.172 | 39% | 5282.94 | 0.25% | 33.865 | 0.275% | 0.032% | 4.33472 | 20.79% | 31.2105717 | 87.33% | 88.49% | 163 | 7.9% | 21.93% | 21.18% | 32.9219739 | 31.7960514 | 1.55 |  | 1077.64
| Общо |  | 41809 |  | 43876 |  |  | 43693 |  | 44459 | 6.266% | 41673 | 58.75% | 24481.76 | 28.1% | 11710.969 | 13.15% |  | 5480.271 | 23.07% | 9615.251 | 48.71% | 20298.099 | 39.34% | 16392.26 | 0.2544% | 106.00146 | 0.2888% | 0.03234% | 13.47515 | 20.78% | 99.3746397 | 87.42% | 88.93% | 520 | 8.037% | 22.34% | 21.6% | 106.893111 | 103.3715393 |  | 1014.34 |  | 1077.64 | 0
24 | 1 | Мария Лачева | 14890 | 0 | 17515 | 1 | 4.9 | 17248 | 5 | 15364 | 6.3% | 14396 | 57.2% | 8234.512 | 31.2% | 4491.552 | 11.6% | 23.91% | 1669.936 | 21.4% | 3080.744 | 49.4% | 7111.624 | 39% | 5614.44 | 0.253% | 36.42188 | 0.2871% | 0.032% | 4.60672 | 20.7% | 33.553872 | 87.49% | 88.98% | 176 | 7.9% | 22.66% | 22.1% | 36.7309536 | 35.823216 | 1.55 |  | 1253.64
| 2 | Иванка Копаранска | 19600 | 3 | 17757 | 1.4 | 4.6 | 18027 | 4.3 | 16251 | 7.4% | 15048 | 47.2% | 7102.656 | 40.8% | 6139.584 | 12% | 24.7% | 1805.76 | 24.7% | 3716.856 | 47.9% | 7207.992 | 39% | 5868.72 | 0.267% | 40.17816 | 0.2815% | 0.033% | 4.96584 | 21.18% | 36.165909 | 87.78% | 88.41% | 185 | 7.7% | 21.9% | 21.57% | 37.395345 | 36.8318535 | 1.6 |  | 1438.64
| 3 | Георги Томов | 16479 | 2 | 18053 | 0.8 | 4.6 | 18212 | 3.4 | 16198 | 6.8% | 15097 | 61.8% | 9329.946 | 22.6% | 3411.922 | 15.6% | 24.55% | 2355.132 | 24.5% | 3698.765 | 47.8% | 7216.366 | 39% | 5887.83 | 0.258% | 38.95026 | 0.2764% | 0.033% | 4.98201 | 21.35% | 34.214229 | 87.34% | 88.19% | 174 | 7.9% | 22.93% | 22.89% | 36.7462422 | 36.6821406 | 1.55 |  | 1612.64
| Общо |  | 50969 |  | 53325 |  |  | 53487 |  | 47813 | 6.843% | 44541 | 55.38% | 24667.114 | 31.53% | 14043.058 | 13.09% |  | 5830.828 | 23.57% | 10496.365 | 48.35% | 21535.982 | 39% | 17370.99 | 0.2594% | 115.5503 | 0.2816% | 0.03268% | 14.55457 | 21.08% | 103.93401 | 87.54% | 88.52% | 535 | 7.831% | 22.49% | 22.19% | 110.8725408 | 109.3372101 |  | 0 |  | 1612.64 | 0
25 | 1 | Мария Лачева | 14300 | 1 | 17598 | 1 | 4.9 | 18003 | 3.2 | 15874 | 6.7% | 14810 | 56.3% | 8338.03 | 30.5% | 4517.05 | 13.2% | 25.9% | 1954.92 | 23.9% | 3539.59 | 49% | 7256.9 | 40% | 5924 | 0.241% | 35.6921 | 0.2746% | 0.033% | 4.8873 | 20.73% | 34.0581462 | 86.44% | 88.12% | 178 | 7.7% | 21.78% | 21.18% | 35.7832332 | 34.7974692 | 1.6 |  | 1790.64
| 2 | Цвета Владова | 18079 | 4 | 18478 | 0.6 | 3.9 | 18113 | 2.6 | 15881 | 6.2% | 14896 | 52.4% | 7805.504 | 34% | 5064.64 | 13.6% | 25.26% | 2025.856 | 24.1% | 3589.936 | 49.1% | 7313.936 | 39% | 5809.44 | 0.248% | 36.94208 | 0.2766% | 0.034% | 5.06464 | 20.46% | 33.4257066 | 86.43% | 87.84% | 177 | 7.7% | 22.12% | 21.53% | 36.1376652 | 35.1737763 | 1.6 |  | 1967.64
| 3 | Георги Томов | 20800 | 2 | 17398 | 0.5 | 4.5 | 18444 | 2.5 | 15997 | 6.2% | 15005 | 58.8% | 8822.94 | 17.3% | 2595.865 | 23.9% | 24.11% | 3586.195 | 24.8% | 3721.24 | 48.3% | 7247.415 | 40% | 6002 | 0.259% | 38.86295 | 0.2575% | 0.035% | 5.25175 | 20.67% | 31.757388 | 86.63% | 86.55% | 167 | 8% | 21.73% | 21.48% | 33.385972 | 33.001872 | 1.6 |  | 2134.64
| Общо |  | 53179 |  | 53474 |  |  | 54560 |  | 47752 | 6.366% | 44711 | 55.84% | 24966.474 | 27.24% | 12177.555 | 16.92% |  | 7566.971 | 24.27% | 10850.766 | 48.8% | 21818.251 | 39.67% | 17735.44 | 0.2494% | 111.49713 | 0.2695% | 0.034% | 15.20369 | 20.62% | 99.2412408 | 86.51% | 87.52% | 522 | 7.796% | 21.88% | 21.4% | 105.3068704 | 102.9731175 |  | 0 |  | 2134.64 | 0
26 | 1 | Мария Лачева | 12800 | 1 | 16200 | 0.6 | 5.1 | 16450 | 1.9 | 16154 | 6.3% | 15136 | 56.8% | 8597.248 | 22.7% | 3435.872 | 20.5% | 23.65% | 3102.88 | 23.7% | 3587.232 | 49.2% | 7446.912 | 39% | 5903.04 | 0.265% | 40.1104 | 0.2731% | 0.035% | 5.2976 | 21.19% | 34.1529825 | 86.94% | 87.32% | 175 | 7.9% | 22.36% | 22.82% | 36.03873 | 36.780135 | 1.6 |  | 2309.64
| 2 | Цвета Владова | 19301 | 3 | 18038 | 0.9 | 5.1 | 17686 | 2.5 | 16153 | 6.2% | 15152 | 58.7% | 8894.224 | 30.3% | 4591.056 | 11% | 23.44% | 1666.72 | 21.8% | 3303.136 | 54% | 8182.08 | 40% | 6060.8 | 0.261% | 39.54672 | 0.3058% | 0.036% | 5.45472 | 21.38% | 39.535896 | 86.35% | 88.37% | 201 | 8% | 22.11% | 21.73% | 40.885812 | 40.183116 | 1.6 |  | 2510.64
| 3 | Димитър Цончев | 17200 | 4 | 17965 | 0.7 | 3.9 | 18095 | 0.9 | 15766 | 6.5% | 14741 | 50.2% | 7399.982 | 35.7% | 5262.537 | 14.1% | 22.84% | 2078.481 | 23.6% | 3478.876 | 50.2% | 7399.982 | 40% | 5896.4 | 0.27% | 39.8007 | 0.2934% | 0.038% | 5.60158 | 21.76% | 36.835328 | 86.08% | 87.2% | 184 | 8% | 22.24% | 21.71% | 37.647872 | 36.750688 | 1.6 |  | 2694.64
| Общо |  | 49301 |  | 52203 |  |  | 52231 | 1 | 48073 | 6.332% | 45029 | 55.28% | 24891.454 | 29.51% | 13289.465 | 15.21% |  | 6848.081 | 23.03% | 10369.244 | 51.14% | 23028.974 | 39.66% | 17860.24 | 0.2653% | 119.45782 | 0.2908% | 0.03632% | 16.3539 | 21.44% | 110.5242065 | 86.46% | 87.65% | 560 | 7.969% | 22.24% | 22.09% | 114.572414 | 113.713939 |  | 0 |  | 2694.64 | 0
27 | 1 | Иванка Копаранска | 5900 | 1 | 6709 | 0.8 | 5 | 7028 | 6 | 15734 | 6.7% | 14680 | 48.5% | 7119.8 | 41.6% | 6106.88 | 9.9% | 23.47% | 1453.32 | 24.6% | 3611.28 | 49.1% | 7207.88 | 40% | 5872 | 0.28% | 41.104 | 0.3267% | 0.039% | 5.7252 | 21.13% | 39.677914 | 86.23% | 88.21% | 205 | 8.4% | 22.49% | 22% | 42.231722 | 41.3116 | 1.65 | 1004.66 | 1894.98
| 2 | Цвета Владова | 18669 | 2 | 19079 | 0.9 | 4.3 | 18746 | 3.6 | 15860 | 6.1% | 14893 | 49.9% | 7431.607 | 34.6% | 5152.978 | 15.5% | 24.14% | 2308.415 | 24.2% | 3604.106 | 49.7% | 7401.821 | 40% | 5957.2 | 0.287% | 42.74291 | 0.2998% | 0.041% | 6.10613 | 21.47% | 36.8968391 | 85.88% | 86.48% | 187 | 8.1% | 22.43% | 21.75% | 38.5466279 | 37.3780275 | 1.65 |  | 2081.98
| 3 | Димитър Цончев | 20910 | 0 | 15911 | 0.6 | 4.5 | 16402 | 3.5 | 15844 | 6% | 14893 | 47.9% | 7133.747 | 31.6% | 4706.188 | 20.5% | 23.42% | 3053.065 | 24.7% | 3678.571 | 49.4% | 7357.142 | 40% | 5957.2 | 0.276% | 41.10468 | 0.2972% | 0.039% | 5.80827 | 21.61% | 35.9067438 | 86.02% | 87.02% | 181 | 8.2% | 23.14% | 22.62% | 38.4489612 | 37.5849396 | 1.6 |  | 2262.98
| Общо |  | 45479 |  | 41699 |  |  | 42176 |  | 47438 | 6.266% | 44466 | 48.77% | 21685.154 | 35.91% | 15966.046 | 15.33% |  | 6814.8 | 24.5% | 10893.957 | 49.4% | 21966.843 | 40% | 17786.4 | 0.281% | 124.95159 | 0.3078% | 0.03967% | 17.6396 | 21.4% | 112.4814969 | 86.04% | 87.26% | 573 | 8.239% | 22.69% | 22.12% | 119.2273111 | 116.2745671 |  | 1004.66 |  | 2262.98 | 0
28 | 1 | Иванка Копаранска | 3822 | 0 | 12477 | 0.9 | 4.9 | 12907 | 4.2 | 15818 | 6.5% | 14790 | 46.6% | 6892.14 | 33.4% | 4939.86 | 20% | 22.16% | 2958 | 23.4% | 3460.86 | 49.8% | 7365.42 | 40% | 5916 | 0.263% | 38.8977 | 0.291% | 0.042% | 6.2118 | 20.96% | 34.0629344 | 84.2% | 85.73% | 178 | 8.7% | 22.66% | 21.62% | 36.8256724 | 35.1355268 | 1.65 | 1008.06 | 1382.92 | -50
| 2 | Георги Томов | 19808 | 3 | 17458 | 0.6 | 4.7 | 17623 | 3.7 | 15340 | 6.3% | 14374 | 39.6% | 5692.104 | 35.9% | 5160.266 | 24.5% | 22.23% | 3521.63 | 22.6% | 3248.524 | 50.6% | 7273.244 | 39% | 5605.86 | 0.255% | 36.6537 | 0.2768% | 0.041% | 5.89334 | 21.48% | 31.4550972 | 84.08% | 85.34% | 159 | 7.9% | 23.15% | 22.52% | 33.9006285 | 32.9780628 | 1.6 |  | 1541.92
| 3 | Димитър Цончев | 20180 | 1 | 18173 | 0.5 | 4.8 | 18354 | 3.5 | 15732 | 6.5% | 14709 | 45.6% | 6707.304 | 40.8% | 6001.272 | 13.6% | 22.36% | 2000.424 | 22.5% | 3309.525 | 50% | 7354.5 | 40% | 5883.6 | 0.265% | 38.97885 | 0.2894% | 0.04% | 5.8836 | 20.81% | 32.7738771 | 85.07% | 86.33% | 171 | 7.9% | 23.29% | 22.48% | 36.6796539 | 35.4039768 | 1.6 |  | 1712.92
| Общо |  | 43810 |  | 48108 |  |  | 48884 |  | 46890 | 6.435% | 43873 | 43.97% | 19291.548 | 36.7% | 16101.398 | 19.33% |  | 8480.054 | 22.84% | 10018.909 | 50.13% | 21993.164 | 39.67% | 17405.46 | 0.261% | 114.53025 | 0.2858% | 0.041% | 17.98874 | 21.08% | 98.2919087 | 84.46% | 85.81% | 508 | 8.18% | 23.03% | 22.2% | 107.4059548 | 103.5175664 |  | 1008.06 |  | 1712.92 | 0
29 | 1 | Иванка Копаранска | 6966 | 0 | 10561 | 0.9 | 4.3 | 11055 | 4.9 | 15769 | 6.8% | 14697 | 49.8% | 7319.106 | 45.4% | 6672.438 | 4.8% | 22.45% | 705.456 | 22.6% | 3321.522 | 50.6% | 7436.682 | 39% | 5731.83 | 0.268% | 39.38796 | 0.2955% | 0.04% | 5.8788 | 20.47% | 34.1632018 | 85.24% | 86.62% | 182 | 8.3% | 22.5% | 21.94% | 37.55115 | 36.6165436 | 1.6 | 505.56 | 1389.36
| 2 | Георги Томов | 23200 | 5 | 19253 | 0.8 | 5.5 | 18682 | 4 | 15679 | 7.3% | 14534 | 40% | 5813.6 | 38.3% | 5566.522 | 21.7% | 22.75% | 3153.878 | 22.5% | 3270.15 | 52.4% | 7615.816 | 39% | 5668.26 | 0.265% | 38.5151 | 0.2784% | 0.043% | 6.24962 | 20.44% | 32.6030264 | 83.95% | 84.72% | 173 | 7.8% | 21.45% | 21.11% | 34.214037 | 33.6717166 | 1.6 |  | 1562.36
| 3 | Цвета Владова | 19222 | 1 | 18982 | 0.9 | 3.4 | 19161 | 2.7 | 15592 | 5.7% | 14703 | 54.2% | 7969.026 | 38% | 5587.14 | 7.8% | 21.94% | 1146.834 | 21.5% | 3161.145 | 51.7% | 7601.451 | 40% | 5881.2 | 0.269% | 39.55107 | 0.2858% | 0.042% | 6.17526 | 21.03% | 32.8751475 | 84.56% | 85.46% | 169 | 7.5% | 22.93% | 22.95% | 35.8453225 | 35.8765875 | 1.6 |  | 1731.36
| Общо |  | 49388 |  | 48796 |  |  | 48898 |  | 47040 | 6.602% | 43934 | 48.03% | 21101.732 | 40.57% | 17826.1 | 11.39% |  | 5006.168 | 22.2% | 9752.817 | 51.56% | 22653.949 | 39.33% | 17281.29 | 0.2673% | 117.45413 | 0.2866% | 0.04166% | 18.30368 | 20.65% | 99.6413757 | 84.59% | 85.62% | 524 | 7.877% | 22.29% | 22% | 107.6105095 | 106.1648477 |  | 505.56 |  | 1731.36 | 0
30 | 1 | Николинка Мутафова | 6581 | 1 | 10371 | 0.9 | 4.9 | 11093 | 4.8 | 15643 | 6.6% | 14611 | 49.1% | 7174.001 | 40.5% | 5917.455 | 10.4% | 22.36% | 1519.544 | 21.4% | 3126.754 | 51.5% | 7524.665 | 39% | 5698.29 | 0.271% | 39.59581 | 0.3047% | 0.043% | 6.28273 | 20.85% | 36.8200575 | 84.31% | 86.06% | 193 | 8.5% | 21.65% | 21.29% | 38.2328175 | 37.5970755 | 1.65 | 477.06 | 1447.3
| 2 | Георги Томов | 19200 | 5 | 16887 | 0.7 | 4.1 | 17249 | 2.7 | 13009 | 5.7% | 12267 | 45.6% | 5593.752 | 42.1% | 5164.407 | 12.3% | 22.22% | 1508.841 | 22.4% | 2747.808 | 50.8% | 6231.636 | 39% | 4784.13 | 0.251% | 30.79017 | 0.2832% | 0.042% | 5.15214 | 20.9% | 27.76774 | 83.43% | 85.33% | 146 | 9% | 22.27% | 21.84% | 29.587922 | 29.016624 | 1.6 |  | 1593.3
| 3 | Цвета Владова | 20870 | 1 | 17831 | 1 | 4.4 | 17753 | 2.4 | 15115 | 5.9% | 14223 | 54.7% | 7779.981 | 28.8% | 4096.224 | 16.5% | 24.03% | 2346.795 | 21.5% | 3057.945 | 52% | 7395.96 | 41% | 5831.43 | 0.246% | 34.98858 | 0.2626% | 0.041% | 5.83143 | 20.74% | 28.9082416 | 83.5% | 84.54% | 152 | 8.3% | 22.61% | 22.2% | 31.5147224 | 30.943248 | 1.6 |  | 1745.3
| Общо |  | 46651 |  | 45089 |  |  | 46095 |  | 43767 | 6.091% | 41101 | 49.99% | 20547.734 | 36.93% | 15178.086 | 13.08% |  | 5375.18 | 21.73% | 8932.507 | 51.46% | 21152.261 | 39.69% | 16313.85 | 0.2564% | 105.37456 | 0.2837% | 0.04201% | 17.2663 | 20.83% | 93.4960391 | 83.78% | 85.35% | 491 | 8.587% | 22.17% | 21.77% | 99.3354619 | 97.5569475 |  | 477.06 |  | 1745.3 | 0
31 | 1 | Николинка Мутафова | 4104 | 1 | 8810 | 0.9 | 4.5 | 9002 | 5.3 | 14674 | 7% | 13647 | 42.8% | 5840.916 | 41% | 5595.27 | 16.2% | 23.85% | 2210.814 | 23.3% | 3179.751 | 50% | 6823.5 | 41% | 5595.27 | 0.252% | 34.39044 | 0.2842% | 0.041% | 5.59527 | 20.69% | 30.312919 | 83.9% | 85.73% | 161 | 9% | 22.65% | 21.48% | 33.184515 | 31.470348 | 1.55 | 481.82 | 1403.48 | -21
| 2 | Димитър Цончев | 16500 | 8 | 16825 | 1 | 5.4 | 16957 | 4.7 | 15561 | 6.2% | 14596 | 40.4% | 5896.784 | 42.1% | 6144.916 | 17.5% | 23.42% | 2554.3 | 23.5% | 3430.06 | 48.3% | 7049.868 | 41% | 5984.36 | 0.257% | 37.51172 | 0.2711% | 0.039% | 5.69244 | 21.3% | 32.935764 | 84.98% | 85.77% | 172 | 10.1% | 21.91% | 20.48% | 33.8789948 | 31.6678144 | 1.6 |  | 1575.48
| 3 | Цвета Владова | 20800 | 1 | 18665 | 0.9 | 4.9 | 19359 | 3.5 | 15923 | 6.3% | 14920 | 42.4% | 6326.08 | 40.4% | 6027.68 | 17.2% | 23.5% | 2566.24 | 22.8% | 3401.76 | 50% | 7460 | 39% | 5818.8 | 0.256% | 38.1952 | 0.2713% | 0.042% | 6.2664 | 20.56% | 31.0920656 | 83.76% | 84.67% | 166 | 8.9% | 22.62% | 21.61% | 34.2073212 | 32.6799386 | 1.55 |  | 1741.48
| Общо |  | 41404 |  | 44300 |  |  | 45318 |  | 46158 | 6.489% | 43163 | 41.85% | 18063.78 | 41.16% | 17767.866 | 16.99% |  | 7331.354 | 23.19% | 10011.571 | 49.43% | 21333.368 | 40.31% | 17398.43 | 0.2551% | 110.09736 | 0.2753% | 0.04067% | 17.55411 | 20.85% | 94.3407486 | 84.22% | 85.38% | 499 | 9.346% | 22.39% | 21.19% | 101.270831 | 95.818101 |  | 481.82 |  | 1741.48 | 0
| Общо, до деня |  | 1431973 |  | 1445680 |  |  | 1464501 |  | 1430538 | 6.677% | 1335014 | 53.57% | 715180.739 | 33.11% | 442081.975 | 13.31% |  | 177664.898 | 23.73% | 316818.301 | 49.35% | 658807.766 | 39.63% | 529025.01 | 0.2755% | 3678.57712 | 0.2983% | 0.04014% | 529.09941 | 19.35% | 3257.445 | 85.61% | 86.72% | 16835 | 8.248% | 20.51% | 20.23% | 3453.698 | 3406.266 |  | 17133.86 |  |  | 0
Note on AS40: Author: корекция склад концентрат след замер на автомобилна везна
Note on AS60: Author: корекция склад концентрат след замер на автомобилна везна
Note on AJ80: Author: ФП "Metso" - 128 т ФП "Larox" - 18 т
Note on AJ81: Author: ФП "Metso" - 169 т ФП "Larox" - 59 т
Note on AK81: Author: ФП "Metso" - 8,0 ФП "Larox" - 9,0
Note on AJ84: Author: ФП "Metso" -186 т ФП "Larox" - 10 т
Note on AS84: Author: корекция склад концентрат след замер на автомобилна везна
Note on AJ88: Author: ФП "Metso" - 47 т ФП "Larox" - 132 т
Note on AK88: Author: ФП "Metso" - 8,0 ФП "Larox" - 8,6
Note on AJ89: Author: ФП "Metso" -10т. ФП "Larox" -168т.
Note on AJ90: Author: ФП "Metso" - 201т. ФП "Larox" -11т.
Note on AJ108: Author: ФП "Metso" - 152 ФП "Larox" - 53 т.
Note on AJ112: Author: ФП "Metso" - 66 т. ФП "Larox" - 112 т.
Note on AK112: Author: ФП "Metso" - 8,6 ФП "Larox" - 8,7
Note on AS112: Author: корекция склад концентрат след замер на автомобилна везна
Note on AJ120: Author: ФП Metso - 135 ФП Larox - 58
Note on AK120: Author: ФП Metso - 8,1 ФП Larox - 9,5
Note on AS124: Author: корекция склад концентрат след замер на автомобилна везна

## Юни
Дата | Смяна | Диспечер | Подадена руда от МГТЛ за денонощието | Състояние на склад №2 | Натрошена руда от Цех ССТ | Класа + 15,0мм. | Класа + 12,5мм. | Превозена руда до междинни бункери | Състояние на междинни бункери | Преработена руда в цех МФЦ | Влага на преработената руда | Суха преработена руда | Грано диорити |  | Дайки |  | Шисти | Показания на Гранулометър PSI500i руда, +0,20мм |  | Смилане класа + 0,20мм |  | Смилане класа -0,08мм |  | Плътност на пулпа |  | Съдържание на мед в рудите по Куриер | Метал мед в рудите по Куриер | Коригирана съдържание на мед в рудите | Съдържание на мед в отпадъка по Куриер | Метал мед в отпадъка по Куриер | Съдържание на мед в медния к-т Куриер | Метал мед в концентрата по Куриер | Технологично извличане по Куриер | Товарно извличане | Добит меден концентрат | Влага на медния концентрат | Съдържание на мед в медния к-т | Съдържание на мед в медния к-т /химия-товарен/ | Метал мед в медния концентрат | Метал мед в медния концентрат /химия/ | Литрово тегло в сгъстителя | Меден концентра, автомобилна везна | Меден концентрат в склад | Меден концентрат в склад | Добит молибденов концентрат | Съдържание на Мо в молибденовия к-т | последни данни за съдържания в 8-ма пречистка |  | последни данни за съдържания във 2-ра пречистка
|  |  | тона | метра | тона | % | % | тона |  | тона | % | тона | % |  | % |  | % |  |  | % |  | % |  | % |  | % | % | % | % | тона | % | тона | % | % | тона | % | % |  | тона |  | кг/литър | тон | тон | тон | кг. | % | Мо % | Cu % | Мо % | Cu %
1741.48
1 | 1 | Николинка Мутафова | 16272 | 1 | 19225 | 1 | 4.3 | 20122 | 1.9 | 15948 | 6.4% | 14927 | 41.1% | 6134.997 | 42.8% | 6388.756 | 16.1% | 24.26% | 2403.247 | 25.3% | 3776.531 | 48.3% | 7209.741 | 39% | 5821.53 | 0.254% | 37.91458 | 0.2473% | 0.044% | 6.56788 | 21.28% | 29.2087152 | 82.85% | 82.37% | 151 | 9.1% | 22.11% | 21.34% | 30.3479649 | 29.2910706 | 1.55 |  | 1892.48
| 2 | Димитър Цончев | 18430 | 5 | 19222 | 0.9 | 4.3 | 19651 | 1.9 | 16065 | 6.6% | 15005 | 44.2% | 6632.21 | 40.3% | 6047.015 | 15.5% | 24.35% | 2325.775 | 25% | 3751.25 | 49.2% | 7382.46 | 40% | 6002 | 0.255% | 38.26275 | 0.2668% | 0.046% | 6.9023 | 20.24% | 30.1729824 | 82.15% | 82.93% | 164 | 9.1% | 22.22% | 21.25% | 33.1246872 | 31.67865 | 1.55 |  | 2056.48
| 3 | Иванка Копаранска | 17500 | 3 | 16799 | 0.7 | 4.5 | 17545 | 1.4 | 16205 | 6.8% | 15103 | 43.2% | 6524.496 | 44% | 6645.32 | 12.8% | 24.91% | 1933.184 | 25.8% | 3896.574 | 49% | 7400.47 | 40% | 6041.2 | 0.248% | 37.45544 | 0.2624% | 0.042% | 6.34326 | 20.71% | 29.776838 | 83.23% | 84.15% | 158 | 9% | 23.15% | 22.39% | 33.28507 | 32.192342 | 1.55 |  | 2214.48
| Общо |  | 52202 |  | 55246 |  |  | 57318 |  | 48218 | 6.601% | 45035 | 42.84% | 19291.703 | 42.37% | 19081.091 | 14.79% |  | 6662.206 | 25.37% | 11424.355 | 48.83% | 21992.671 | 39.67% | 17864.73 | 0.2523% | 113.63277 | 0.2588% | 0.04399% | 19.81344 | 20.74% | 89.1585356 | 82.74% | 83.17% | 473 | 9.067% | 22.5% | 21.66% | 96.7577221 | 93.1620626 |  | 0 |  | 2214.48 | 0
2 | 1 | Георги Томов | 10000 | 0 | 5326 | 0.5 | 4.2 | 5546 | 7.3 | 15708 | 6.5% | 14687 | 30.3% | 4450.161 | 44.5% | 6535.715 | 25.2% | 24% | 3701.124 | 25% | 3671.75 | 49.4% | 7255.378 | 39% | 5727.93 | 0.244% | 35.83628 | 0.2552% | 0.041% | 6.02167 | 20.54% | 28.8178254 | 83.36% | 84.09% | 153 | 8.3% | 22.42% | 21.48% | 31.4554842 | 30.1366548 | 1.6 |  | 2367.48
| 2 | Димитър Цончев | 18025 | 1 | 16534 | 0.5 | 4 | 17207 | 5 | 15908 | 6.8% | 14826 | 28.9% | 4284.714 | 48.1% | 7131.306 | 23% | 23.73% | 3409.98 | 25.2% | 3736.152 | 49.2% | 7294.392 | 40% | 5930.4 | 0.251% | 37.21326 | 0.2569% | 0.042% | 6.22692 | 20.33% | 29.0507568 | 83.44% | 83.81% | 156 | 8.4% | 22.3% | 21.29% | 31.865808 | 30.4225584 | 1.55 |  | 2523.48
| 3 | Иванка Копаранска | 14775 | 0 | 18854 | 0.7 | 4.2 | 19314 | 3.9 | 16101 | 6.8% | 15006 | 37.2% | 5582.232 | 40% | 6002.4 | 22.8% | 24.12% | 3421.368 | 24.9% | 3736.494 | 49.4% | 7412.964 | 40% | 6002.4 | 0.268% | 40.21608 | 0.2738% | 0.044% | 6.60264 | 20.37% | 32.2094514 | 83.76% | 84.1% | 173 | 8.6% | 21.81% | 21.07% | 34.4864082 | 33.3163054 | 1.55 |  | 2696.48
| Общо |  | 42800 |  | 40714 |  |  | 42067 |  | 47717 | 6.701% | 44519 | 32.16% | 14317.107 | 44.18% | 19669.421 | 23.66% |  | 10532.472 | 25.03% | 11144.396 | 49.33% | 21962.734 | 39.67% | 17660.73 | 0.2544% | 113.26562 | 0.262% | 0.04235% | 18.85123 | 20.41% | 90.0780336 | 83.53% | 84% | 482 | 8.44% | 22.17% | 21.28% | 97.8077004 | 93.8755186 |  | 0 |  | 2696.48 | 0
3 | 1 | Георги Томов | 4200 | 0 | 12644 | 0.7 | 5.5 | 13073 | 5.5 | 16214 | 6.6% | 15144 | 37% | 5603.28 | 41.5% | 6284.76 | 21.5% | 23.68% | 3255.96 | 24% | 3634.56 | 50.2% | 7602.288 | 40% | 6057.6 | 0.274% | 41.49456 | 0.2733% | 0.047% | 7.11768 | 20.83% | 32.2808759 | 83.03% | 82.98% | 169 | 8.3% | 22.11% | 21.2% | 34.2645303 | 32.854276 | 1.6 | 1002.2 | 1863.28
| 2 | Мария Лачева | 19005 | 4 | 17921 | 0.7 | 4.7 | 18210 | 4.5 | 15802 | 6.3% | 14806 | 42.8% | 6336.968 | 38.9% | 5759.534 | 18.3% | 24.58% | 2709.498 | 25% | 3701.5 | 49.8% | 7373.388 | 40% | 5922.4 | 0.241% | 35.68246 | 0.2372% | 0.042% | 6.21852 | 20.71% | 25.5820275 | 82.74% | 82.44% | 135 | 8.5% | 23.4% | 22.86% | 28.90485 | 28.237815 | 1.55 |  | 1998.28
| 3 | Иванка Копаранска | 20400 | 2 | 17908 | 0.9 | 4.7 | 18868 | 3.6 | 16130 | 6.8% | 15033 | 47.1% | 7080.543 | 40.8% | 6133.464 | 12.1% | 26.22% | 1818.993 | 26.5% | 3983.745 | 48.2% | 7245.906 | 41% | 6163.53 | 0.236% | 35.47788 | 0.2395% | 0.039% | 5.86287 | 20.65% | 27.646633 | 83.63% | 83.86% | 146 | 8.3% | 22.51% | 21.79% | 30.1368382 | 29.1728878 | 1.55 |  | 2144.28
| Общо |  | 43605 |  | 48473 |  |  | 50151 |  | 48146 | 6.569% | 44983 | 42.28% | 19020.791 | 40.41% | 18177.758 | 17.31% |  | 7784.451 | 25.16% | 11319.805 | 49.4% | 22221.582 | 40.33% | 18143.53 | 0.2504% | 112.6549 | 0.2501% | 0.04268% | 19.19907 | 20.73% | 85.5095364 | 83.13% | 83.09% | 450 | 8.36% | 22.67% | 21.94% | 93.3062185 | 90.2649788 |  | 1002.2 |  | 2144.28 | 0
4 | 1 | Георги Томов | 6515 | 1 | 15037 | 0.7 | 4.9 | 15091 | 4.8 | 16501 | 6.9% | 15362 | 41.1% | 6313.782 | 44.6% | 6851.452 | 14.3% | 26.18% | 2196.766 | 26.6% | 4086.292 | 47.7% | 7327.674 | 40% | 6144.8 | 0.25% | 38.405 | 0.2435% | 0.041% | 6.29842 | 20.26% | 29.5396878 | 83.77% | 83.33% | 159 | 8.3% | 21.34% | 20.34% | 31.1143602 | 29.6563302 | 1.58 | 1005 | 1298.28
| 2 | Мария Лачева | 16795 | 9 | 17402 | 0.8 | 3.4 | 18479 | 4 | 16608 | 7.4% | 15379 | 49% | 7535.71 | 35.2% | 5413.408 | 15.8% | 25.77% | 2429.882 | 26.6% | 4090.814 | 47.4% | 7289.646 | 41% | 6305.39 | 0.256% | 39.37024 | 0.2675% | 0.039% | 5.99781 | 21.13% | 33.0249222 | 84.92% | 85.57% | 171 | 8.6% | 22.48% | 21.57% | 35.1348912 | 33.7126158 | 1.56 |  | 1469.28
| 3 | Николинка Мутафова | 19413 | 7 | 20941 | 0.7 | 5.6 | 20767 | 2.5 | 16745 | 6% | 15740 | 38.7% | 6091.38 | 39% | 6138.6 | 22.3% | 26.12% | 3510.02 | 26.4% | 4155.36 | 48.1% | 7570.94 | 41% | 6453.4 | 0.272% | 42.8128 | 0.282% | 0.043% | 6.7682 | 20.5% | 35.34487 | 84.37% | 84.92% | 187 | 7.8% | 21.82% | 21.05% | 37.6207348 | 36.293147 | 1.55 |  | 1656.28
| Общо |  | 42723 |  | 53380 |  |  | 54337 |  | 49854 | 6.764% | 46481 | 42.9% | 19940.872 | 39.59% | 18403.46 | 17.51% |  | 8136.668 | 26.53% | 12332.466 | 47.74% | 22188.26 | 40.67% | 18903.59 | 0.2594% | 120.58804 | 0.2645% | 0.04101% | 19.06443 | 20.63% | 97.90948 | 84.36% | 84.65% | 517 | 8.218% | 21.88% | 20.99% | 103.8699862 | 99.662093 |  | 1005 |  | 1656.28 | 0
5 | 1 | Цвета Владова | 6122 | 6 | 4811 | 1.1 | 5.5 | 5132 | 8.6 | 16256 | 6.7% | 15167 | 49.3% | 7477.331 | 29% | 4398.43 | 21.7% | 24.83% | 3291.239 | 27.1% | 4110.257 | 47.4% | 7189.158 | 41% | 6218.47 | 0.279% | 42.31593 | 0.2761% | 0.047% | 7.12849 | 20.35% | 34.148928 | 83.35% | 83.17% | 184 | 8.8% | 20.71% | 19.5% | 34.7530368 | 32.72256 | 1.58 | 502.56 | 1337.72
| 2 | Мария Лачева | 14800 | 0 | 578 | 2 | 6.1 | 2065 | 11 | 14232 | 6.1% | 13364 | 51.6% | 6895.824 | 26.4% | 3528.096 | 22% | 23.16% | 2940.08 | 23.6% | 3153.904 | 50.1% | 6695.364 | 41% | 5479.24 | 0.261% | 34.88004 | 0.2751% | 0.046% | 6.14744 | 19.73% | 28.2502032 | 82.57% | 83.46% | 157 | 8.8% | 21.38% | 20.93% | 30.6127392 | 29.9684112 | 1.55 |  | 1494.72
| 3 | Николинка Мутафова | 17245 | 1 | 20073 | 1.8 | 5.5 | 20449 | 7.3 | 15308 | 5.4% | 14481 | 48% | 6950.88 | 34.7% | 5024.907 | 17.3% | 24.21% | 2505.213 | 23.1% | 3345.111 | 49.9% | 7226.019 | 41% | 5937.21 | 0.278% | 40.25718 | 0.2599% | 0.05% | 7.2405 | 21.47% | 29.534132 | 82.21% | 80.95% | 152 | 9.5% | 22.1% | 22.52% | 30.40076 | 30.978512 | 1.55 |  | 1646.72
| Общо |  | 38167 |  | 25462 |  |  | 27646 |  | 45796 | 6.079% | 43012 | 49.58% | 21324.035 | 30.11% | 12951.433 | 20.31% |  | 8736.532 | 24.67% | 10609.272 | 49.08% | 21110.541 | 41% | 17634.92 | 0.2731% | 117.45315 | 0.2704% | 0.04769% | 20.51643 | 20.53% | 91.9332632 | 82.72% | 82.54% | 493 | 9.016% | 21.38% | 20.95% | 95.766536 | 93.6694832 |  | 502.56 |  | 1646.72 | 0
6 | 1 | Цвета Владова | 6106 | 0 | 17449 | 0.8 | 4 | 18095 | 7.4 | 16213 | 7% | 15078 | 29.1% | 4387.698 | 48.8% | 7358.064 | 22.1% | 24.39% | 3332.238 | 22.2% | 3347.316 | 50.4% | 7599.312 | 41% | 6181.98 | 0.282% | 42.51996 | 0.2851% | 0.048% | 7.23744 | 21.13% | 33.9083675 | 83.17% | 83.34% | 175 | 8.3% | 22.28% | 21.57% | 35.75383 | 34.6144575 | 1.6 | 871 | 950.72
| 2 | Иванка Копаранска | 23300 | 4 | 18479 | 1 | 3.7 | 19432 | 6.7 | 16313 | 7.4% | 15106 | 34.3% | 5181.358 | 42.8% | 6465.368 | 22.9% | 24.01% | 3459.274 | 23.8% | 3595.228 | 50.1% | 7568.106 | 41% | 6193.46 | 0.274% | 41.39044 | 0.2902% | 0.043% | 6.49558 | 21.27% | 34.9132161 | 84.48% | 85.34% | 179 | 8.3% | 22.75% | 22.04% | 37.3425325 | 36.1771172 | 1.6 |  | 1129.72
| 3 | Николинка Мутафова | 20094 | 2 | 20099 | 0.8 | 3.6 | 20131 | 5.8 | 16313 | 7.3% | 15122 | 38.4% | 5806.848 | 38.8% | 5867.336 | 22.8% | 22.96% | 3447.816 | 24% | 3629.28 | 49.3% | 7455.146 | 41% | 6200.02 | 0.286% | 43.24892 | 0.2939% | 0.046% | 6.95612 | 21.08% | 36.1477732 | 84.1% | 84.53% | 187 | 8.3% | 21.86% | 21.08% | 37.4853094 | 36.1477732 | 1.55 |  | 1316.72
| Общо |  | 49500 |  | 56027 |  |  | 57658 |  | 48839 | 7.234% | 45306 | 33.94% | 15375.904 | 43.46% | 19690.768 | 22.6% |  | 10239.328 | 23.33% | 10571.824 | 49.93% | 22622.564 | 41% | 18575.46 | 0.2807% | 127.15932 | 0.2897% | 0.04566% | 20.68914 | 21.16% | 104.9693568 | 83.91% | 84.41% | 541 | 8.3% | 22.3% | 21.56% | 110.5816719 | 106.9393479 |  | 871 |  | 1316.72 | 0
7 | 1 | Цвета Владова | 6105 | 2 | 8576 | 0.7 | 3.8 | 9183 | 8.8 | 16406 | 7.6% | 15159 | 46.4% | 7033.776 | 20.8% | 3153.072 | 32.8% | 22.67% | 4972.152 | 25.4% | 3850.386 | 48.6% | 7367.274 | 41% | 6215.19 | 0.285% | 43.20315 | 0.3061% | 0.044% | 6.66996 | 21.03% | 36.6727449 | 84.74% | 85.79% | 191 | 8.7% | 22.78% | 21.85% | 39.7244474 | 38.1026855 | 1.6 | 873.14 | 630.58 | -4
| 2 | Иванка Копаранска | 23900 | 1 | 18673 | 0.9 | 4.6 | 19702 | 7.4 | 16779 | 6.9% | 15621 | 51.7% | 8076.057 | 31.7% | 4951.857 | 16.6% | 23.88% | 2593.086 | 26.2% | 4092.702 | 47.8% | 7466.838 | 41% | 6404.61 | 0.295% | 46.08195 | 0.2996% | 0.043% | 6.71703 | 21.22% | 37.820406 | 85.6% | 85.81% | 195 | 8.6% | 22.49% | 21.31% | 40.083927 | 37.980813 | 1.6 |  | 825.58
| 3 | Георги Томов | 16885 | 1 | 19241 | 1.1 | 4.9 | 19606 | 6.8 | 16853 | 5.7% | 15892 | 43.3% | 6881.236 | 29.6% | 4704.032 | 27.1% | 24.92% | 4306.732 | 25.6% | 4068.352 | 48% | 7628.16 | 40% | 6356.8 | 0.3% | 47.676 | 0.2929% | 0.044% | 6.99248 | 21.17% | 39.2568012 | 85.51% | 85.15% | 202 | 8.2% | 21.33% | 20.31% | 39.5534988 | 37.6620516 | 1.6 |  | 1027.58
| Общо |  | 46890 |  | 46490 |  |  | 48491 |  | 50038 | 6.725% | 46672 | 47.12% | 21991.069 | 27.44% | 12808.961 | 25.44% |  | 11871.97 | 25.74% | 12011.44 | 48.13% | 22462.272 | 40.66% | 18976.6 | 0.2935% | 136.9611 | 0.2994% | 0.04366% | 20.37947 | 21.14% | 113.7499521 | 85.3% | 85.58% | 588 | 8.495% | 22.19% | 21.15% | 119.3618732 | 113.7455501 |  | 873.14 |  | 1027.58 | 0
8 | 1 | Мария Лачева | 16799 | 2 | 18417 | 0.8 | 4 | 18976 | 6.7 | 16903 | 7.1% | 15703 | 48.7% | 7647.361 | 25.2% | 3957.156 | 26.1% | 25.17% | 4098.483 | 24.8% | 3894.344 | 49.2% | 7725.876 | 41% | 6438.23 | 0.302% | 47.42306 | 0.3026% | 0.044% | 6.90932 | 21.21% | 40.197192 | 85.61% | 85.64% | 206 | 8% | 21.43% | 19.99% | 40.614136 | 37.885048 | 1.6 |  | 1233.58
| 2 | Иванка Копаранска | 20500 | 2 | 19065 | 0.7 | 4.7 | 20046 | 5.8 | 17037 | 7.3% | 15793 | 47.3% | 7470.089 | 26.3% | 4153.559 | 26.4% | 25.14% | 4169.352 | 25% | 3948.25 | 49.2% | 7770.156 | 41% | 6475.13 | 0.305% | 48.16865 | 0.3135% | 0.046% | 7.26478 | 22.07% | 40.0279176 | 85.1% | 85.49% | 198 | 8.4% | 23.29% | 22.59% | 42.2406072 | 40.9710312 | 1.6 |  | 1431.58
| 3 | Георги Томов | 16800 | 3 | 17890 | 0.5 | 3.1 | 17685 | 5.9 | 17095 | 7.2% | 15864 | 44% | 6980.16 | 33.1% | 5250.984 | 22.9% | 25.31% | 3632.856 | 25.5% | 4045.32 | 48.3% | 7662.312 | 40% | 6345.6 | 0.29% | 46.0056 | 0.3087% | 0.045% | 7.1388 | 21.51% | 38.8575999 | 84.66% | 85.59% | 197 | 8.3% | 23.16% | 22.34% | 41.8383084 | 40.3569866 | 1.6 |  | 1628.58
| Общо |  | 54099 |  | 55372 |  |  | 56707 |  | 51035 | 7.2% | 47360 | 46.66% | 22097.61 | 28.21% | 13361.699 | 25.13% |  | 11900.691 | 25.1% | 11887.914 | 48.9% | 23158.344 | 40.67% | 19258.96 | 0.299% | 141.59731 | 0.3083% | 0.045% | 21.3129 | 21.6% | 119.0827095 | 85.13% | 85.57% | 601 | 8.23% | 22.63% | 21.65% | 124.6930516 | 119.2130658 |  | 0 |  | 1628.58 | 0
9 | 1 | Мария Лачева | 15683 | 1 | 16312 | 1.2 | 3.5 | 16512 | 6.1 | 16845 | 6.9% | 15683 | 42.7% | 6696.641 | 30.4% | 4767.632 | 26.9% | 25.91% | 4218.727 | 26.9% | 4218.727 | 48.1% | 7543.523 | 41% | 6430.03 | 0.29% | 45.4807 | 0.2768% | 0.045% | 7.05735 | 21.47% | 35.6352619 | 84.66% | 83.91% | 181 | 8.3% | 21.9% | 20.84% | 36.348963 | 34.5896068 | 1.6 |  | 1809.58
| 2 | Николинка Мутафова | 18551 | 3 | 17179 | 0.8 | 5.3 | 18774 | 5.5 | 16588 | 6.6% | 15493 | 34.3% | 5314.099 | 37.3% | 5778.889 | 28.4% | 25.82% | 4400.012 | 27.1% | 4198.603 | 47.9% | 7421.147 | 41% | 6352.13 | 0.293% | 45.39449 | 0.2893% | 0.045% | 6.97185 | 21.51% | 36.1746576 | 84.82% | 84.62% | 184 | 8.6% | 22.51% | 22.34% | 37.8564176 | 37.5705184 | 1.65 |  | 1993.58
| 3 | Димитър Цончев | 18400 | 2 | 17927 | 0.5 | 4.2 | 19081 | 5.7 | 16431 | 7.2% | 15248 | 30.9% | 4711.632 | 37.5% | 5718 | 31.6% | 25.23% | 4818.368 | 26.8% | 4086.464 | 48% | 7319.04 | 40% | 6099.2 | 0.295% | 44.9816 | 0.29% | 0.042% | 6.40416 | 22.02% | 37.5577524 | 85.93% | 85.68% | 186 | 8.3% | 22.17% | 21.98% | 37.8135954 | 37.4895276 | 1.6 |  | 2179.58
| Общо |  | 52634 |  | 51418 |  |  | 54367 |  | 49864 | 6.899% | 46424 | 36.02% | 16722.372 | 35.03% | 16264.521 | 28.94% |  | 13437.107 | 26.93% | 12503.794 | 48% | 22283.71 | 40.67% | 18881.36 | 0.2926% | 135.85679 | 0.2853% | 0.04401% | 20.43336 | 21.66% | 109.3676719 | 85.13% | 84.74% | 551 | 8.4% | 22.19% | 21.71% | 112.018976 | 109.6496528 |  | 0 |  | 2179.58 | 0
10 | 1 | Мария Лачева | 5821 | 0 | 14516 | 0.6 | 3.7 | 14753 | 5.9 | 16329 | 6.7% | 15235 | 46.7% | 7114.745 | 27.1% | 4128.685 | 26.2% | 25.35% | 3991.57 | 25.5% | 3884.925 | 48.4% | 7373.74 | 41% | 6246.35 | 0.306% | 46.6191 | 0.2886% | 0.044% | 6.7034 | 21.45% | 35.9954595 | 85.8% | 84.92% | 183 | 8.3% | 22.21% | 21.25% | 37.2708231 | 35.6598375 | 1.6 | 1001.86 | 1360.72
| 2 | Николинка Мутафова | 19436 | 3 | 16273 | 0.5 | 4 | 16267 | 6.1 | 16126 | 7.1% | 14981 | 42.2% | 6321.982 | 41.2% | 6172.172 | 16.6% | 27.57% | 2486.846 | 25.5% | 3820.155 | 47.9% | 7175.899 | 41% | 6142.21 | 0.298% | 44.64338 | 0.3318% | 0.043% | 6.44183 | 21.17% | 41.4076732 | 85.74% | 87.21% | 214 | 8.6% | 22.12% | 21.47% | 43.2658352 | 41.9944612 | 1.6 |  | 1574.72
| 3 | Димитър Цончев | 11600 | 0 | 2364 | 1.3 | 4.2 | 2383 | 11 | 15681 | 6.6% | 14646 | 42.4% | 6209.904 | 37.1% | 5433.666 | 20.5% | 27.29% | 3002.43 | 27.2% | 3983.712 | 45.8% | 6707.868 | 41% | 6004.86 | 0.292% | 42.76632 | 0.2948% | 0.045% | 6.5907 | 21.56% | 35.1962688 | 84.77% | 84.91% | 179 | 8.8% | 22.41% | 21.93% | 36.5838768 | 35.8002864 | 1.6 |  | 1753.72
| Общо |  | 36857 |  | 33153 |  |  | 33403 |  | 48136 | 6.801% | 44862 | 43.79% | 19646.631 | 35.07% | 15734.523 | 21.13% |  | 9480.846 | 26.05% | 11688.792 | 47.38% | 21257.507 | 41% | 18393.42 | 0.2988% | 134.0288 | 0.3051% | 0.04399% | 19.73593 | 21.39% | 112.5994015 | 85.45% | 85.75% | 576 | 8.567% | 22.25% | 21.55% | 117.1205351 | 113.4545851 |  | 1001.86 |  | 1753.72 | 0
11 | 1 | Иванка Копаранска | 1400 | 0 | 4894 | 1.4 | 4.5 | 5375 | 10.4 | 11203 | 7.2% | 10396 | 48.8% | 5073.248 | 38.8% | 4033.648 | 12.4% | 22.92% | 1289.104 | 24.1% | 2505.436 | 47.7% | 4958.892 | 40% | 4158.4 | 0.272% | 28.27712 | 0.2954% | 0.049% | 5.09404 | 19.1% | 23.560232 | 82.2% | 83.61% | 136 | 9.3% | 20.77% | 20.16% | 25.6202104 | 24.8677632 | 1.6 | 828.28 | 1061.44
| 2 | Николинка Мутафова | 20687 | 2 | 16724 | 2 | 6.4 | 17504 | 9.6 | 13439 | 5.9% | 12646 | 50% | 6323 | 35.1% | 4438.746 | 14.8% | 24.5% | 1871.608 | 20.4% | 2579.784 | 51.6% | 6525.336 | 41% | 5184.86 | 0.277% | 35.02942 | 0.3015% | 0.046% | 5.81716 | 19.71% | 30.4119387 | 83.59% | 84.93% | 169 | 8.7% | 20.94% | 20.52% | 32.3097918 | 31.6617444 | 1.55 |  | 1230.44
| 3 | Димитър Цончев | 14700 | 1 | 17490 | 0.7 | 3.7 | 17701 | 9 | 15134 | 6.7% | 14120 | 42.6% | 6015.12 | 36.6% | 5167.92 | 20.8% | 27.2% | 2936.96 | 23.2% | 3275.84 | 50.1% | 7074.12 | 41% | 5789.2 | 0.306% | 43.2072 | 0.2983% | 0.054% | 7.6248 | 20.8% | 34.06728 | 82.57% | 82.11% | 179 | 8.5% | 21.06% | 20.09% | 34.493121 | 32.9044065 | 1.6 |  | 1409.44
| Общо |  | 36787 |  | 39108 |  |  | 40580 |  | 39776 | 6.571% | 37162 | 46.85% | 17411.368 | 36.71% | 13640.314 | 16.41% |  | 6097.672 | 22.5% | 8361.06 | 49.94% | 18558.348 | 40.72% | 15132.46 | 0.2866% | 106.51374 | 0.2986% | 0.04989% | 18.536 | 19.95% | 88.0394507 | 82.8% | 83.49% | 484 | 8.795% | 20.94% | 20.25% | 92.4231232 | 89.4339141 |  | 828.28 |  | 1409.44 | 0
12 | 1 | Иванка Копаранска | 5400 | 0 | 15758 | 1.3 | 4.7 | 16079 | 9 | 15581 | 7.1% | 14475 | 42.1% | 6093.975 | 29.8% | 4313.55 | 28.1% | 27.63% | 4067.475 | 24.8% | 3589.8 | 48.4% | 7005.9 | 41% | 5934.75 | 0.303% | 43.85925 | 0.2969% | 0.05% | 7.2375 | 21.51% | 35.504406 | 83.69% | 83.35% | 180 | 8.3% | 21.65% | 21.02% | 35.73549 | 34.695612 | 1.6 | 862.88 | 726.56
| 2 | Цвета Владова | 20168 | 2 | 14883 | 1.7 | 7.4 | 15537 | 9 | 15259 | 7.7% | 14084 | 53.1% | 7478.604 | 18.1% | 2549.204 | 28.8% | 25.39% | 4056.192 | 23% | 3239.32 | 50.3% | 7084.252 | 41% | 5774.44 | 0.295% | 41.5478 | 0.3051% | 0.045% | 6.3378 | 22.02% | 35.5385184 | 84.92% | 85.42% | 176 | 8.3% | 22.7% | 21.98% | 36.635984 | 35.4739616 | 1.6 |  | 902.56
| 3 | Димитър Цончев | 20870 | 1 | 16867 | 3.2 | 6.7 | 17522 | 9 | 15091 | 6.8% | 14065 | 54.2% | 7623.23 | 33.2% | 4669.58 | 12.6% | 23.33% | 1772.19 | 25% | 3516.25 | 49% | 6891.85 | 41% | 5766.65 | 0.309% | 43.46085 | 0.3143% | 0.047% | 6.61055 | 21.51% | 37.3202802 | 84.98% | 85.23% | 189 | 8.2% | 21.67% | 20.36% | 37.5978834 | 35.3250072 | 1.6 |  | 1091.56
| Общо |  | 46438 |  | 47508 |  |  | 49138 |  | 45931 | 7.201% | 42624 | 49.73% | 21195.809 | 27.06% | 11532.334 | 23.22% |  | 9895.857 | 24.27% | 10345.37 | 49.23% | 20982.002 | 41% | 17475.84 | 0.3023% | 128.8679 | 0.3054% | 0.04735% | 20.18585 | 21.68% | 108.3632046 | 84.52% | 84.67% | 545 | 8.265% | 22.01% | 21.12% | 109.9693574 | 105.4945808 |  | 862.88 |  | 1091.56 | 0
13 | 1 | Иванка Копаранска | 5500 | 0 | 15135 | 2 | 5.2 | 15493 | 8.5 | 15521 | 6.5% | 14512 | 49.2% | 7139.904 | 30.9% | 4484.208 | 19.9% | 24.82% | 2887.888 | 23.9% | 3468.368 | 49.5% | 7183.44 | 42% | 6095.04 | 0.321% | 46.58352 | 0.3234% | 0.048% | 6.96576 | 22.01% | 39.5590132 | 85.23% | 85.34% | 196 | 8.3% | 22.24% | 21.11% | 39.9723968 | 37.9414252 | 1.65 | 871.2 | 416.36
| 2 | Цвета Владова | 20400 | 5 | 15243 | 1.7 | 5.1 | 16151 | 9 | 15517 | 7.6% | 14338 | 38.7% | 5548.806 | 32.7% | 4688.526 | 28.6% | 26.39% | 4100.668 | 24.7% | 3541.486 | 49.1% | 7039.958 | 41% | 5878.58 | 0.298% | 42.72724 | 0.3041% | 0.042% | 6.02196 | 21.45% | 35.32815 | 86.07% | 86.35% | 180 | 8.5% | 22.82% | 22.64% | 37.58454 | 37.28808 | 1.6 |  | 596.36
| 3 | Мария Лачева | 19749 | 1 | 17718 | 3.2 | 6.6 | 17300 | 8.3 | 15464 | 7% | 14382 | 42.5% | 6112.35 | 26.5% | 3811.23 | 31% | 26.99% | 4458.42 | 24% | 3451.68 | 50.2% | 7219.764 | 41% | 5896.62 | 0.306% | 44.00892 | 0.2933% | 0.044% | 6.32808 | 21.15% | 35.685972 | 85.8% | 85.17% | 184 | 8.3% | 21.25% | 20.38% | 35.8547 | 34.3867664 | 1.6 |  | 780.36
| Общо |  | 45649 |  | 48096 |  |  | 48944 |  | 46502 | 7.033% | 43232 | 43.49% | 18801.06 | 30.03% | 12983.964 | 26.48% |  | 11446.976 | 24.2% | 10461.534 | 49.6% | 21443.162 | 41.34% | 17870.24 | 0.3084% | 133.31968 | 0.307% | 0.04467% | 19.3158 | 21.54% | 110.5731352 | 85.69% | 85.62% | 560 | 8.364% | 22.1% | 21.38% | 113.4116368 | 109.6162716 |  | 871.2 |  | 780.36 | 0
14 | 1 | Николинка Мутафова | 5623 | 0 | 11214 | 2.3 | 4.8 | 12051 | 9.9 | 15462 | 6.8% | 14411 | 49.2% | 7090.212 | 32.5% | 4683.575 | 18.3% | 24.49% | 2637.213 | 22.6% | 3256.886 | 50.6% | 7291.966 | 41% | 5908.51 | 0.334% | 48.13274 | 0.3425% | 0.047% | 6.77317 | 20.86% | 42.5172692 | 86.12% | 86.47% | 223 | 8.6% | 20.89% | 19.82% | 42.5784158 | 40.3975204 | 1.6 | 966.12 | 2.621903e-12 | -37.24
| 2 | Цвета Владова | 19400 | 3 | 13338 | 1.4 | 4.5 | 15403 | 10.3 | 15761 | 5.9% | 14831 | 59.7% | 8854.107 | 25.1% | 3722.581 | 15.2% | 26.61% | 2254.312 | 23.5% | 3485.285 | 49.2% | 7296.852 | 42% | 6229.02 | 0.302% | 44.78962 | 0.2972% | 0.047% | 6.97057 | 21.95% | 37.0746475 | 84.62% | 84.37% | 185 | 8.7% | 21.97% | 22.11% | 37.1084285 | 37.3448955 | 1.6 |  | 185
| 3 | Мария Лачева | 17553 | 1 | 15122 | 2.2 | 4.2 | 17219 | 10 | 16009 | 7.1% | 14872 | 51.7% | 7688.824 | 33% | 4907.76 | 15.3% | 27.31% | 2275.416 | 26.6% | 3955.952 | 46.7% | 6945.224 | 41% | 6097.52 | 0.284% | 42.23648 | 0.2961% | 0.04% | 5.9488 | 21.73% | 35.791483 | 86.07% | 86.64% | 181 | 9% | 23.12% | 23.07% | 38.080952 | 37.998597 | 1.6 |  | 366
| Общо |  | 42576 |  | 39674 |  |  | 44673 |  | 47232 | 6.601% | 44114 | 53.57% | 23633.143 | 30.18% | 13313.916 | 16.25% |  | 7166.941 | 24.25% | 10698.123 | 48.81% | 21534.042 | 41.34% | 18235.05 | 0.3064% | 135.15884 | 0.3116% | 0.04463% | 19.69254 | 21.52% | 115.3833997 | 85.61% | 85.85% | 589 | 8.754% | 22.01% | 21.69% | 117.7677963 | 115.7410129 |  | 966.12 |  | 366 | 0
15 | 1 | Николинка Мутафова | 13279 | 0 | 14065 | 1.5 | 5.2 | 17260 | 9.3 | 16267 | 7.9% | 14982 | 57.9% | 8674.578 | 22% | 3296.04 | 20.1% | 28.96% | 3011.382 | 27.1% | 4060.122 | 47% | 7041.54 | 41% | 6142.62 | 0.285% | 42.6987 | 0.3055% | 0.041% | 6.14262 | 21.57% | 39.55938 | 85.78% | 86.75% | 200 | 8.3% | 21.61% | 20.75% | 39.63274 | 38.0555 | 1.6 |  | 566
| 2 | Димитър Цончев | 20500 | 1 | 13166 | 2.3 | 4.9 | 16608 | 9.8 | 16119 | 7.5% | 14910 | 41.6% | 6202.56 | 34.8% | 5188.68 | 23.6% | 29.45% | 3518.76 | 27.4% | 4085.34 | 46.5% | 6933.15 | 41% | 6113.1 | 0.273% | 40.7043 | 0.314% | 0.041% | 6.1131 | 22.13% | 39.6445672 | 85.14% | 87.1% | 196 | 8.6% | 22.72% | 22.25% | 40.7015168 | 39.85954 | 1.6 |  | 762
| 3 | Мария Лачева | 13325 | 0 | 13544 | 1.3 | 3.6 | 16908 | 9.4 | 15971 | 7.6% | 14757 | 45.5% | 6714.435 | 27.2% | 4013.904 | 27.3% | 25.96% | 4028.661 | 26.1% | 3851.577 | 47.7% | 7039.089 | 41% | 6050.37 | 0.277% | 40.87689 | 0.308% | 0.041% | 6.05037 | 21.29% | 37.053116 | 85.36% | 86.85% | 190 | 8.4% | 22.64% | 22.05% | 39.402656 | 38.37582 | 1.55 |  | 952
| Общо |  | 47104 |  | 40775 |  |  | 50776 |  | 48357 | 7.668% | 44649 | 48.36% | 21591.573 | 27.99% | 12498.624 | 23.65% |  | 10558.803 | 26.87% | 11997.039 | 47.06% | 21013.779 | 41% | 18306.09 | 0.2783% | 124.27989 | 0.3092% | 0.041% | 18.30609 | 21.66% | 116.2570632 | 85.43% | 86.9% | 586 | 8.433% | 22.32% | 21.68% | 119.7369128 | 116.29086 |  | 0 |  | 952 | 0
16 | 1 | Николинка Мутафова | 14133 | 0 | 14264 | 2.2 | 4.8 | 16943 | 9.3 | 16202 | 7% | 15068 | 40% | 6027.2 | 39.4% | 5936.792 | 20.6% | 29.7% | 3104.008 | 26.4% | 3977.952 | 48.3% | 7277.844 | 41% | 6177.88 | 0.292% | 43.99856 | 0.3004% | 0.044% | 6.62992 | 21.33% | 37.9870236 | 85.11% | 85.52% | 194 | 8.2% | 21.69% | 20.84% | 38.6281548 | 37.1143728 | 1.55 |  | 1146
| 2 | Димитър Цончев | 20300 | 2 | 14284 | 1.9 | 5 | 18132 | 9.2 | 16158 | 7% | 15027 | 42.2% | 6341.394 | 36.3% | 5454.801 | 21.5% | 31.86% | 3230.805 | 26.7% | 4012.209 | 48% | 7212.96 | 41% | 6161.07 | 0.289% | 43.42803 | 0.3078% | 0.042% | 6.31134 | 22.24% | 38.1318144 | 85.63% | 86.51% | 188 | 8.8% | 23.3% | 22.71% | 39.949248 | 38.9376576 | 1.6 |  | 1334
| 3 | Иванка Копаранска | 15900 | 0 | 14226 | 2.1 | 4.7 | 17868 | 8 | 16188 | 6.8% | 15087 | 45.4% | 6849.498 | 32.7% | 4933.449 | 21.9% | 30.38% | 3304.053 | 26.7% | 4028.229 | 47.8% | 7211.586 | 41% | 6185.67 | 0.273% | 41.18751 | 0.3159% | 0.04% | 6.0348 | 18.01% | 39.1409529 | 85.54% | 87.52% | 237 | 8.3% | 19.15% | 17.84% | 41.6185035 | 38.7714936 | 1.65 |  | 1571
| Общо |  | 50333 |  | 42774 |  |  | 52943 |  | 48548 | 6.933% | 45182 | 42.53% | 19218.092 | 36.13% | 16325.042 | 21.33% |  | 9638.866 | 26.6% | 12018.39 | 48.03% | 21702.39 | 41% | 18524.62 | 0.2847% | 128.6141 | 0.308% | 0.042% | 18.97606 | 20.53% | 115.2597909 | 85.42% | 86.53% | 619 | 8.421% | 21.38% | 20.46% | 120.1959063 | 114.823524 |  | 0 |  | 1571 | 0
17 | 1 | Георги Томов | 4078 | 0 | 10971 | 3.7 | 7.4 | 12372 | 10.1 | 16065 | 7.5% | 14860 | 51.2% | 7608.32 | 20.7% | 3076.02 | 28.1% | 28.27% | 4175.66 | 24.8% | 3685.28 | 47.7% | 7088.22 | 41% | 6092.6 | 0.26% | 38.636 | 0.2586% | 0.037% | 5.4982 | 21.9% | 32.367762 | 85.91% | 85.83% | 161 | 8.2% | 22.28% | 21.8% | 32.9293944 | 32.219964 | 1.6 | 813.18 | 918.82
| 2 | Димитър Цончев | 18589 | 4 | 13778 | 1.6 | 4.6 | 16619 | 10.1 | 16073 | 6.7% | 14996 | 49.5% | 7423.02 | 37.2% | 5578.512 | 13.3% | 28.4% | 1994.468 | 24.7% | 3704.012 | 49.9% | 7483.004 | 41% | 6148.36 | 0.263% | 39.43948 | 0.3007% | 0.037% | 5.54852 | 21.83% | 36.4726908 | 86.08% | 87.83% | 182 | 8.2% | 23.67% | 23.02% | 39.5468892 | 38.4608952 | 1.6 |  | 1100.82
| 3 | Иванка Копаранска | 22200 | 1 | 13896 | 1.3 | 3.3 | 17517 | 9.4 | 15971 | 7.2% | 14821 | 45.4% | 6728.734 | 37.7% | 5587.517 | 16.9% | 25.63% | 2504.749 | 25.9% | 3838.639 | 48.6% | 7203.006 | 42% | 6224.82 | 0.267% | 39.57207 | 0.3015% | 0.036% | 5.33556 | 22.5% | 37.881 | 86.66% | 88.19% | 183 | 8% | 23.37% | 22.23% | 39.345732 | 37.426428 | 1.6 |  | 1283.82
| Общо |  | 44867 |  | 38645 |  |  | 46508 |  | 48109 | 7.133% | 44677 | 48.71% | 21760.074 | 31.88% | 14242.049 | 19.42% |  | 8674.877 | 25.13% | 11227.931 | 48.74% | 21774.23 | 41.33% | 18465.78 | 0.2633% | 117.64755 | 0.287% | 0.03667% | 16.38228 | 22.08% | 106.7214528 | 86.22% | 87.36% | 526 | 8.13% | 23.11% | 22.35% | 111.8220156 | 108.1072872 |  | 813.18 |  | 1283.82 | 0
18 | 1 | Георги Томов | 5100 | 0 | 13631 | 2.3 | 5.9 | 17295 | 9.1 | 15845 | 7.7% | 14625 | 51.4% | 7517.25 | 25.9% | 3787.875 | 22.7% | 28.1% | 3319.875 | 25.8% | 3773.25 | 47.8% | 6990.75 | 41% | 5996.25 | 0.275% | 40.21875 | 0.3126% | 0.037% | 5.41125 | 21.95% | 37.3995075 | 86.69% | 88.3% | 185 | 7.9% | 23.66% | 22.5% | 40.313091 | 38.336625 | 1.58 | 820.86 | 647.96
| 2 | Мария Лачева | 18502 | 5 | 15082 | 3.6 | 6.8 | 17032 | 9 | 15828 | 7% | 14720 | 54.5% | 8022.4 | 22.7% | 3341.44 | 22.8% | 26.72% | 3356.16 | 24.5% | 3606.4 | 49.5% | 7286.4 | 41% | 6035.2 | 0.286% | 42.0992 | 0.3172% | 0.037% | 5.4464 | 21.86% | 38.412392 | 87.21% | 88.47% | 191 | 8% | 23.47% | 22.07% | 41.241484 | 38.781404 | 1.6 |  | 838.96
| 3 | Иванка Копаранска | 21000 | 2 | 15584 | 4 | 6.2 | 19100 | 7.7 | 15663 | 7.1% | 14551 | 52.5% | 7639.275 | 26.6% | 3870.566 | 20.9% | 27.73% | 3041.159 | 25.1% | 3652.301 | 49% | 7129.99 | 42% | 6111.42 | 0.289% | 42.05239 | 0.3345% | 0.041% | 5.96591 | 22.28% | 40.380272 | 85.97% | 87.89% | 197 | 8% | 23.56% | 21.89% | 42.700144 | 39.673436 | 1.6 |  | 1035.96
| Общо |  | 44602 |  | 44297 |  |  | 53427 |  | 47336 | 7.267% | 43896 | 52.8% | 23178.925 | 25.06% | 10999.881 | 22.14% |  | 9717.194 | 25.13% | 11031.951 | 48.77% | 21407.14 | 41.33% | 18142.87 | 0.2833% | 124.37034 | 0.3214% | 0.03832% | 16.82356 | 22.03% | 116.1921715 | 86.62% | 88.22% | 573 | 7.968% | 23.56% | 22.15% | 124.254719 | 116.791465 |  | 820.86 |  | 1035.96 | 0
19 | 1 | Георги Томов | 5100 | 1 | 11965 | 4.4 | 9.1 | 13837 | 8.7 | 15330 | 7% | 14257 | 46.2% | 6586.734 | 20.5% | 2922.685 | 33.3% | 24.82% | 4747.581 | 26.2% | 3735.334 | 47.8% | 6814.846 | 41% | 5845.37 | 0.286% | 40.77502 | 0.326% | 0.046% | 6.55822 | 21.95% | 38.16666 | 84.09% | 86.06% | 189 | 8% | 22.96% | 21.07% | 39.922848 | 36.636516 | 1.58 | 873.24 | 351.72
| 2 | Мария Лачева | 22200 | 4 | 14254 | 2.7 | 6 | 17216 | 8.1 | 14768 | 7.1% | 13719 | 46.2% | 6338.178 | 34.1% | 4678.179 | 19.7% | 27.5% | 2702.643 | 26.5% | 3635.535 | 47.2% | 6475.368 | 41% | 5624.79 | 0.31% | 42.5289 | 0.3413% | 0.043% | 5.89917 | 22.02% | 38.1219048 | 86.3% | 87.56% | 189 | 8.4% | 23.64% | 22.43% | 40.9265136 | 38.8317132 | 1.55 |  | 540.72
| 3 | Николинка Мутафова | 21100 | 1 | 13811 | 1.6 | 4.6 | 18707 | 7.4 | 15056 | 6.6% | 14062 | 47% | 6609.14 | 34.1% | 4795.142 | 18.9% | 29.92% | 2657.718 | 27.3% | 3838.926 | 47.3% | 6651.326 | 41% | 5765.42 | 0.308% | 43.31096 | 0.3202% | 0.039% | 5.48418 | 22.02% | 38.239932 | 87.49% | 87.97% | 190 | 8.6% | 22.77% | 21.06% | 39.542382 | 36.572796 | 1.6 |  | 730.72
| Общо |  | 48400 |  | 40030 |  |  | 49760 |  | 45154 | 6.899% | 42038 | 46.47% | 19534.052 | 29.49% | 12396.006 | 24.04% |  | 10107.942 | 26.67% | 11209.795 | 47.44% | 19941.54 | 41% | 17235.58 | 0.3012% | 126.61488 | 0.3291% | 0.04268% | 17.94157 | 22% | 114.5284968 | 86% | 87.19% | 568 | 8.334% | 23.12% | 21.51% | 120.3917436 | 112.0410252 |  | 873.24 |  | 730.72 | 0
20 | 1 | Димитър Цончев | 5900 | 0 | 14646 | 1.9 | 4.3 | 18590 | 7 | 16047 | 6.8% | 14956 | 54.8% | 8195.888 | 25.9% | 3873.604 | 19.3% | 28.58% | 2886.508 | 27.4% | 4097.944 | 46.7% | 6984.452 | 41% | 6131.96 | 0.313% | 46.81228 | 0.3107% | 0.039% | 5.83284 | 22.46% | 39.1664218 | 87.69% | 87.59% | 191 | 8.7% | 23.3% | 21.2% | 40.631239 | 36.969196 | 1.6 | 900.56 | 24.16 | 3
| 2 | Мария Лачева | 18498 | 5 | 12211 | 3.3 | 3.8 | 16626 | 7.3 | 16257 | 6.7% | 15168 | 56.6% | 8585.088 | 26.3% | 3989.184 | 17.1% | 24.28% | 2593.728 | 27.2% | 4125.696 | 46.2% | 7007.616 | 41% | 6218.88 | 0.3% | 45.504 | 0.3513% | 0.038% | 5.76384 | 22.17% | 45.29331 | 87.48% | 89.33% | 225 | 9.2% | 23.26% | 21.34% | 47.52018 | 43.59762 | 1.6 |  | 249.16
| 3 | Николинка Мутафова | 19490 | 1 | 13404 | 2.6 | 5.3 | 16944 | 7.4 | 16344 | 6.5% | 15282 | 54.9% | 8389.818 | 33.9% | 5180.598 | 11.2% | 23.79% | 1711.584 | 26.9% | 4110.858 | 47.5% | 7258.95 | 41% | 6265.62 | 0.291% | 44.47062 | 0.2935% | 0.039% | 5.95998 | 21.97% | 37.586276 | 86.75% | 86.86% | 188 | 9% | 22.73% | 20.64% | 38.886484 | 35.310912 | 1.55 |  | 437.16
| Общо |  | 43888 |  | 40261 |  |  | 52160 |  | 48648 | 6.666% | 45406 | 55.43% | 25170.794 | 28.73% | 13043.386 | 15.84% |  | 7191.82 | 27.16% | 12334.498 | 46.8% | 21251.018 | 41% | 18616.46 | 0.3013% | 136.7869 | 0.3184% | 0.03867% | 17.55666 | 22.2% | 122.0460078 | 87.32% | 88.01% | 604 | 8.98% | 23.1% | 21.06% | 127.037903 | 115.877728 |  | 900.56 |  | 437.16 | 0
21 | 1 | Димитър Цончев | 6187 | 1 | 8610 | 1.1 | 4.6 | 10824 | 10 | 16219 | 7.9% | 14938 | 51.9% | 7752.822 | 32.5% | 4854.85 | 15.5% | 23.66% | 2315.39 | 25.5% | 3809.19 | 48.5% | 7244.93 | 41% | 6124.58 | 0.291% | 43.46958 | 0.2856% | 0.037% | 5.52706 | 21.23% | 35.6228785 | 87.44% | 87.19% | 185 | 9.3% | 22.13% | 20.09% | 37.1330335 | 33.7100155 | 1.6 | 532.1 | 98.06 | 8
| 2 | Иванка Копаранска | 24400 | 2 | 12103 | 1.9 | 4.4 | 16367 | 9.8 | 16129 | 7.5% | 14919 | 52.5% | 7832.475 | 31.4% | 4684.566 | 16.1% | 24.25% | 2401.959 | 27.4% | 4087.806 | 46.3% | 6907.497 | 42% | 6265.98 | 0.282% | 42.07158 | 0.3356% | 0.039% | 5.81841 | 22.18% | 43.5490992 | 86.32% | 88.53% | 216 | 9.1% | 22.54% | 21.18% | 44.2559376 | 41.5856592 | 1.65 |  | 314.06
| 3 | Николинка Мутафова | 10801 | 0 | 7765 | 2.4 | 4.4 | 10010 | 12.5 | 15105 | 6.7% | 14093 | 54.5% | 7680.685 | 33.4% | 4707.062 | 12.1% | 23.81% | 1705.253 | 26.2% | 3692.366 | 46.8% | 6595.524 | 42% | 5919.06 | 0.268% | 37.76924 | 0.3191% | 0.04% | 5.6372 | 21.28% | 37.116576 | 85.23% | 87.62% | 190 | 8.2% | 22.55% | 21.07% | 39.33171 | 36.750294 | 1.6 |  | 504.06
| Общо |  | 41388 |  | 28478 |  |  | 37201 |  | 47453 | 7.382% | 43950 | 52.94% | 23265.982 | 32.42% | 14246.478 | 14.61% |  | 6422.602 | 26.37% | 11589.362 | 47.21% | 20747.951 | 41.66% | 18309.62 | 0.2806% | 123.3104 | 0.3133% | 0.03863% | 16.98267 | 21.57% | 116.2885537 | 86.38% | 87.82% | 591 | 8.873% | 22.4% | 20.77% | 120.7206811 | 112.0459687 |  | 532.1 |  | 504.06 | 0
22 | 1 | Димитър Цончев | 9896 | 1 | 12837 | 1.1 | 4.9 | 16979 | 10 | 13174 | 6.7% | 12291 | 58.1% | 7141.071 | 27.4% | 3367.734 | 14.5% | 23.5% | 1782.195 | 22.3% | 2740.893 | 50.9% | 6256.119 | 40% | 4916.4 | 0.265% | 32.57115 | 0.3089% | 0.041% | 5.03931 | 20.99% | 30.2789146 | 84.69% | 86.89% | 158 | 8.7% | 22.83% | 21.59% | 32.9331882 | 31.1444386 | 1.6 |  | 662.06
| 2 | Иванка Копаранска | 19800 | 1 | 12897 | 2 | 4.3 | 16889 | 9.3 | 15271 | 7.5% | 14126 | 53.9% | 7613.914 | 29.8% | 4209.548 | 16.3% | 24.52% | 2302.538 | 26.6% | 3757.516 | 47.7% | 6738.102 | 42% | 5932.92 | 0.276% | 38.98776 | 0.2787% | 0.039% | 5.50914 | 21.08% | 32.6683084 | 86.03% | 86.16% | 169 | 8.3% | 21.85% | 20.38% | 33.8616005 | 31.5834974 | 1.6 |  | 831.06
| 3 | Георги Томов | 6000 | 0 | 5828 | 2.9 | 5.4 | 8339 | 12.8 | 15192 | 7.4% | 14068 | 51.8% | 7287.224 | 18.1% | 2546.308 | 30.1% | 21.3% | 4234.468 | 25% | 3517 | 48% | 6752.64 | 42% | 5908.56 | 0.272% | 38.26496 | 0.3015% | 0.039% | 5.48652 | 21% | 34.77915 | 85.82% | 87.22% | 181 | 8.5% | 22.3% | 20.66% | 36.932145 | 34.216059 | 1.6 |  | 1012.06
| Общо |  | 35696 |  | 31562 |  |  | 42207 |  | 43637 | 7.224% | 40485 | 54.45% | 22042.209 | 25.01% | 10123.59 | 20.55% |  | 8319.201 | 24.74% | 10015.409 | 48.78% | 19746.861 | 41.39% | 16757.88 | 0.2713% | 109.82387 | 0.2958% | 0.0396% | 16.03497 | 21.02% | 97.726373 | 85.56% | 86.77% | 508 | 8.496% | 22.3% | 20.84% | 103.7269337 | 96.943995 |  | 0 |  | 1012.06 | 0
23 | 1 | Мария Лачева | 3810 | 3 | 8323 | 4.5 | 4.6 | 9734 | 11.5 | 11146 | 6.7% | 10399 | 51.6% | 5365.884 | 24% | 2495.76 | 24.4% | 19.32% | 2537.356 | 24% | 2495.76 | 48.9% | 5085.111 | 42% | 4367.58 | 0.258% | 26.82942 | 0.3085% | 0.046% | 4.78354 | 19.51% | 25.3046651 | 82.36% | 85.28% | 143 | 9.3% | 21.05% | 19.84% | 27.3020605 | 25.7326784 | 1.55 |  | 1155.06
| 2 | Иванка Копаранска | 22600 | 1 | 10643 | 2.8 | 5.6 | 16777 | 11.4 | 12992 | 6.5% | 12148 | 51.7% | 6280.516 | 31.1% | 3778.028 | 17.25% | 20.7% | 2095.53 | 22.2% | 2696.856 | 51.2% | 6219.776 | 41% | 4980.68 | 0.268% | 32.55664 | 0.2824% | 0.038% | 4.61624 | 20.82% | 28.9881024 | 85.98% | 86.7% | 152 | 8.4% | 21.32% | 20.07% | 29.6842624 | 27.9438624 | 1.6 |  | 1307.06
| 3 | Георги Томов | 13921 | 0 | 13304 | 3.2 | 7.8 | 17612 | 10.4 | 15239 | 6.4% | 14264 | 44.8% | 6390.272 | 18.6% | 2653.104 | 36.6% | 22.29% | 5220.624 | 24.1% | 3437.624 | 48.7% | 6946.568 | 41% | 5848.24 | 0.267% | 38.08488 | 0.287% | 0.039% | 5.56296 | 21.07% | 32.5103779 | 85.55% | 86.56% | 169 | 8.7% | 22.93% | 21.11% | 35.3803021 | 32.5720967 | 1.52 |  | 1476.06
| Общо |  | 40331 |  | 32270 |  |  | 44123 |  | 39377 | 6.518% | 36811 | 49% | 18036.672 | 24.25% | 8926.892 | 26.77% |  | 9853.51 | 23.44% | 8630.24 | 49.58% | 18251.455 | 41.28% | 15196.5 | 0.2648% | 97.47094 | 0.2916% | 0.04065% | 14.96274 | 20.55% | 86.8031454 | 84.82% | 86.22% | 464 | 8.787% | 21.87% | 20.41% | 92.366625 | 86.2486375 |  | 0 |  | 1476.06 | 0
24 | 1 | Мария Лачева | 5133 | 1 | 12259 | 2.6 | 6.5 | 16034 | 10.7 | 15253 | 7.1% | 14170 | 47% | 6659.9 | 23.4% | 3315.78 | 29.6% | 24.58% | 4194.32 | 24.4% | 3457.48 | 48.5% | 6872.45 | 42% | 5951.4 | 0.273% | 38.6841 | 0.2957% | 0.04% | 5.668 | 21.72% | 36.2895588 | 85.51% | 86.63% | 183 | 8.7% | 21.69% | 20.23% | 36.2394351 | 33.8000817 | 1.65 | 1046.64 | 589.42 | -23
| 2 | Николинка Мутафова | 22300 | 1 | 12358 | 4.6 | 9.1 | 17346 | 10.2 | 15385 | 6.6% | 14370 | 42.1% | 6049.77 | 34.8% | 5000.76 | 23.1% | 23.66% | 3319.47 | 24.3% | 3491.91 | 48.8% | 7012.56 | 42% | 6035.4 | 0.277% | 39.8049 | 0.2971% | 0.038% | 5.4606 | 21.69% | 35.4473163 | 86.43% | 87.35% | 179 | 8.7% | 22.78% | 21.2% | 37.2286706 | 34.646524 | 1.6 |  | 768.42
| 3 | Георги Томов | 17348 | 2 | 14550 | 4.9 | 8 | 18476 | 9.6 | 14982 | 7.8% | 13813 | 50.2% | 6934.126 | 20.3% | 2804.039 | 29.5% | 25.75% | 4074.835 | 25.1% | 3467.063 | 48.2% | 6657.866 | 42% | 5801.46 | 0.284% | 39.22892 | 0.3241% | 0.039% | 5.38707 | 20.98% | 36.8066826 | 86.43% | 88.12% | 193 | 9.1% | 22.45% | 20.4% | 39.3856065 | 35.789148 | 1.6 |  | 961.42
| Общо |  | 44781 |  | 39167 |  |  | 51856 |  | 45620 | 7.161% | 42353 | 46.38% | 19643.796 | 26.26% | 11120.579 | 27.36% |  | 11588.625 | 24.59% | 10416.453 | 48.5% | 20542.876 | 42% | 17788.26 | 0.2779% | 117.71792 | 0.3055% | 0.039% | 16.51567 | 21.47% | 108.5435577 | 86.13% | 87.39% | 555 | 8.839% | 22.31% | 20.61% | 112.8537122 | 104.2357537 |  | 1046.64 |  | 961.42 | 0
25 | 1 | Мария Лачева | 8355 | 1 | 12618 | 4 | 5.9 | 17060 | 8.8 | 13930 | 7% | 12955 | 48.9% | 6334.995 | 24.7% | 3199.885 | 26.4% | 23.68% | 3420.12 | 25.2% | 3264.66 | 48.5% | 6283.175 | 41% | 5311.55 | 0.276% | 35.7558 | 0.2373% | 0.039% | 5.05245 | 21.75% | 27.432405 | 86.02% | 83.73% | 143 | 11.8% | 20.37% | 17.69% | 25.6918662 | 22.3116894 | 1.55 | 1064.94 | 34.48 | -5
| 2 | Николинка Мутафова | 18180 | 6 | 14124 | 3.2 | 5.2 | 17743 | 8.4 | 15551 | 6.9% | 14478 | 51.2% | 7412.736 | 35.2% | 5096.256 | 13.6% | 25.31% | 1969.008 | 25.5% | 3691.89 | 48.4% | 7007.352 | 41% | 5935.98 | 0.284% | 41.11752 | 0.3431% | 0.036% | 5.21208 | 22.08% | 43.400448 | 87.47% | 89.65% | 216 | 9% | 22.62% | 20.38% | 44.461872 | 40.058928 | 1.65 |  | 250.48
| 3 | Димитър Цончев | 22300 | 2 | 15349 | 1.6 | 5.1 | 19678 | 8 | 16228 | 7% | 15092 | 46.7% | 7047.964 | 33.4% | 5040.728 | 19.9% | 24.42% | 3003.308 | 25.5% | 3848.46 | 48.5% | 7319.62 | 41% | 6187.72 | 0.3% | 45.276 | 0.273% | 0.037% | 5.58404 | 21.97% | 32.8792035 | 87.81% | 86.58% | 165 | 9.3% | 23.8% | 21.75% | 35.61789 | 32.5499625 | 1.6 |  | 415.48
| Общо |  | 48835 |  | 42091 |  |  | 54481 |  | 45709 | 6.966% | 42525 | 48.9% | 20795.695 | 31.36% | 13336.869 | 19.74% |  | 8392.436 | 25.41% | 10805.01 | 48.47% | 20610.147 | 41% | 17435.25 | 0.2872% | 122.14932 | 0.286% | 0.03727% | 15.84857 | 21.94% | 103.7120565 | 87.17% | 87.11% | 524 | 9.859% | 22.35% | 20.05% | 105.7716282 | 94.9205799 |  | 1064.94 |  | 415.48 | 0
26 | 1 | Мария Лачева | 6452 | 1 | 8643 | 1.7 | 4.6 | 11758 | 10.8 | 16793 | 7.2% | 15584 | 57.5% | 8960.8 | 31.6% | 4924.544 | 10.9% | 26.22% | 1698.656 | 27.4% | 4270.016 | 46.4% | 7230.976 | 44% | 6856.96 | 0.298% | 46.44032 | 0.3169% | 0.035% | 5.4544 | 21.15% | 40.8598965 | 88.4% | 89.09% | 213 | 9.3% | 22.74% | 20.51% | 43.9316334 | 39.6234741 | 1.65 | 532.3 | 106.18 | 10
| 2 | Николинка Мутафова | 17213 | 0 | 8264 | 3.3 | 6.6 | 11153 | 10.3 | 14903 | 6.6% | 13919 | 51.7% | 7196.123 | 32.3% | 4495.837 | 16% | 24.43% | 2227.04 | 24% | 3340.56 | 48.8% | 6792.472 | 42% | 5845.98 | 0.28% | 38.9732 | 0.3667% | 0.037% | 5.15003 | 21.71% | 44.5977675 | 86.93% | 90.06% | 225 | 8.7% | 22.34% | 20.93% | 45.891945 | 42.9954525 | 1.6 |  | 331.18
| 3 | Димитър Цончев | 15900 | 1 | 14101 | 2.7 | 3.8 | 17840 | 10 | 15414 | 7% | 14335 | 50.4% | 7224.84 | 35% | 5017.25 | 14.6% | 25.42% | 2092.91 | 25.8% | 3698.43 | 48.3% | 6923.805 | 41% | 5877.35 | 0.298% | 42.7183 | 0.3104% | 0.038% | 5.4473 | 21.73% | 37.0631226 | 87.4% | 87.9% | 186 | 8.3% | 22.89% | 21.48% | 39.0416418 | 36.6367176 | 1.6 |  | 517.18
| Общо |  | 39565 |  | 31008 |  |  | 40751 |  | 47110 | 6.945% | 43838 | 53.34% | 23381.763 | 32.93% | 14437.631 | 13.73% |  | 6018.606 | 25.8% | 11309.006 | 47.78% | 20947.253 | 42.38% | 18580.29 | 0.2923% | 128.13182 | 0.3306% | 0.03661% | 16.05173 | 21.52% | 122.5207866 | 87.62% | 89.07% | 624 | 8.786% | 22.66% | 20.96% | 128.8652202 | 119.2556442 |  | 532.3 |  | 517.18 | 0
27 | 1 | Георги Томов | 2900 | 1 | 13642 | 1.9 | 5.6 | 18041 | 10.2 | 15790 | 7.3% | 14637 | 45% | 6586.65 | 42.1% | 6162.177 | 12.9% | 23.52% | 1888.173 | 25.5% | 3732.435 | 48.3% | 7069.671 | 42% | 6147.54 | 0.301% | 44.05737 | 0.3059% | 0.037% | 5.41569 | 20.82% | 37.2977808 | 87.86% | 88.05% | 196 | 8.6% | 21.97% | 20.43% | 39.3579368 | 36.5991192 | 1.6 | 534.4 | 170.78 | -8
| 2 | Юлияна Цветкова | 22545 | 6 | 12941 | 1.5 | 5 | 17588 | 10.8 | 16417 | 7.2% | 15235 | 48.6% | 7404.21 | 28.8% | 4387.68 | 22.6% | 25.98% | 3443.11 | 29% | 4418.15 | 45.5% | 6931.925 | 44% | 6703.4 | 0.299% | 45.55265 | 0.3039% | 0.034% | 5.1799 | 22.04% | 38.6023988 | 88.77% | 88.94% | 191 | 8.3% | 23.48% | 22.38% | 41.1245156 | 39.1978986 | 1.6 |  | 361.78
| 3 | Димитър Цончев | 21300 | 1 | 14837 | 3.8 | 6.3 | 18869 | 10 | 16566 | 7.2% | 15373 | 56.7% | 8716.491 | 21.5% | 3305.195 | 21.8% | 27.11% | 3351.314 | 28% | 4304.44 | 47.4% | 7286.802 | 42% | 6456.66 | 0.303% | 46.58019 | 0.2858% | 0.033% | 5.07309 | 21.57% | 35.2512039 | 89.25% | 88.58% | 179 | 8.7% | 23.78% | 22.49% | 38.8629406 | 36.7547323 | 1.6 |  | 540.78
| Общо |  | 46745 |  | 41420 |  |  | 54498 |  | 48773 | 7.232% | 45245 | 50.19% | 22707.351 | 30.62% | 13855.052 | 19.19% |  | 8682.597 | 27.53% | 12455.025 | 47.05% | 21288.398 | 42.67% | 19307.6 | 0.301% | 136.19021 | 0.2984% | 0.03463% | 15.66868 | 21.49% | 111.1513835 | 88.64% | 88.53% | 566 | 8.53% | 23.09% | 21.79% | 119.345393 | 112.5517501 |  | 534.4 |  | 540.78 | 0
28 | 1 | Юлияна Цветкова | 5800 | 1 | 13585 | 2.6 | 5.9 | 17181 | 9.7 | 16747 | 7% | 15575 | 57.5% | 8955.625 | 24% | 3738 | 18.5% | 27.44% | 2881.375 | 27.8% | 4329.85 | 46% | 7164.5 | 45% | 7008.75 | 0.303% | 47.19225 | 0.3261% | 0.033% | 5.13975 | 21.14% | 44.2430604 | 89.25% | 90.02% | 231 | 9.4% | 21.81% | 20.23% | 45.6452766 | 42.3385578 | 1.65 | 630.24 | 141.54
| 2 | Георги Томов | 24505 | 4 | 12601 | 4 | 5.2 | 17919 | 10 | 16895 | 7.5% | 15628 | 65% | 10158.2 | 14.5% | 2266.06 | 20.5% | 27.3% | 3203.74 | 27.8% | 4344.584 | 45.7% | 7141.996 | 46% | 7188.88 | 0.296% | 46.25888 | 0.3054% | 0.033% | 5.15724 | 22.04% | 39.93648 | 88.98% | 89.32% | 200 | 9.4% | 23.49% | 22.24% | 42.56388 | 40.29888 | 1.58 |  | 341.54
| 3 | Мария Лачева | 18066 | 2 | 13245 | 8 | 7.3 | 18421 | 9.6 | 16879 | 6.6% | 15765 | 66.1% | 10420.665 | 17% | 2680.05 | 16.9% | 26.58% | 2664.285 | 27.3% | 4303.845 | 45.6% | 7188.84 | 46% | 7251.9 | 0.298% | 46.9797 | 0.2926% | 0.033% | 5.20245 | 22.17% | 38.416176 | 89.06% | 88.85% | 190 | 8.8% | 23.62% | 22.45% | 40.928736 | 38.90136 | 1.58 |  | 531.54
| Общо |  | 48371 |  | 39431 |  |  | 53521 |  | 50521 | 7.034% | 46968 | 62.88% | 29534.49 | 18.49% | 8684.11 | 18.63% |  | 8749.4 | 27.63% | 12978.279 | 45.77% | 21495.336 | 45.67% | 21449.53 | 0.299% | 140.43083 | 0.3079% | 0.033% | 15.49944 | 21.79% | 122.5957164 | 89.1% | 89.41% | 621 | 9.216% | 22.98% | 21.64% | 129.1378926 | 121.5387978 |  | 630.24 |  | 531.54 | 0
29 | 1 | Димитър Цончев | 16700 | 0 | 14385 | 3.4 | 4.4 | 18258 | 9.5 | 16931 | 7.1% | 15729 | 79.3% | 12473.097 | 11.9% | 1871.751 | 8.8% | 26.55% | 1384.152 | 28% | 4404.12 | 46.3% | 7282.527 | 42% | 6606.18 | 0.308% | 48.44532 | 0.3164% | 0.036% | 5.66244 | 21.11% | 40.533311 | 88.46% | 88.76% | 211 | 9% | 22.97% | 21.24% | 44.104697 | 40.782924 | 1.65 |  | 742.54
| 2 | Георги Томов | 20000 | 3 | 13054 | 0.5 | 2.4 | 17513 | 10.2 | 17083 | 7.1% | 15870 | 53.2% | 8442.84 | 20.5% | 3253.35 | 26.3% | 27.16% | 4173.81 | 28.5% | 4522.95 | 45.3% | 7189.11 | 45% | 7141.5 | 0.309% | 49.0383 | 0.3192% | 0.038% | 6.0306 | 21.8% | 42.195208 | 87.86% | 88.24% | 212 | 8.7% | 23.06% | 21.6% | 44.6340136 | 41.808096 | 1.6 |  | 954.54
| 3 | Мария Лачева | 13246 | 0 | 12722 | 1.1 | 4.4 | 16933 | 10.2 | 16918 | 6.9% | 15751 | 51.5% | 8111.765 | 25.3% | 3985.003 | 23.2% | 25.61% | 3654.232 | 29.1% | 4583.541 | 45.5% | 7166.705 | 43% | 6772.93 | 0.28% | 44.1028 | 0.2819% | 0.039% | 6.14289 | 22.18% | 37.3014368 | 86.22% | 86.31% | 184 | 8.6% | 22.75% | 21.24% | 38.26004 | 35.7205824 | 1.56 |  | 1138.54
| Общо |  | 49946 |  | 40161 |  |  | 52704 |  | 50932 | 7.034% | 47350 | 61.3% | 29027.702 | 19.24% | 9110.104 | 19.46% |  | 9212.194 | 28.53% | 13510.611 | 45.7% | 21638.342 | 43.34% | 20520.61 | 0.299% | 141.58642 | 0.3059% | 0.03767% | 17.83593 | 21.7% | 120.0299558 | 87.55% | 87.83% | 607 | 8.774% | 22.93% | 21.36% | 126.9987506 | 118.3116024 |  | 0 |  | 1138.54 | 0
30 | 1 | Цвета Владова | 15000 | 0 | 13436 | 1.1 | 3.5 | 16892 | 10.5 | 16591 | 7% | 15430 | 62% | 9566.6 | 20.7% | 3194.01 | 17.3% | 23.54% | 2669.39 | 25.7% | 3965.51 | 48.6% | 7498.98 | 43% | 6634.9 | 0.278% | 42.8954 | 0.3087% | 0.041% | 6.3263 | 22.04% | 38.8790008 | 85.41% | 86.87% | 193 | 8.6% | 23.42% | 21.72% | 41.3133484 | 38.3145144 | 1.6 |  | 1326.54 | -5
| 2 | Димитър Цончев | 19800 | 1 | 11519 | 0.6 | 3.8 | 16122 | 11.1 | 16392 | 7.8% | 15113 | 33% | 4987.29 | 40.3% | 6090.539 | 26.7% | 23.72% | 4035.171 | 25.6% | 3868.928 | 48% | 7254.24 | 41% | 6196.33 | 0.264% | 39.89832 | 0.3017% | 0.039% | 5.89407 | 22.29% | 37.6094712 | 85.38% | 87.22% | 184 | 8.3% | 23.53% | 21.65% | 39.7016984 | 36.529612 | 1.6 |  | 1510.54
| 3 | Мария Лачева | 14209 | 1 | 12825 | 5.8 | 6.2 | 17497 | 10.5 | 16169 | 6.5% | 15118 | 41.9% | 6334.442 | 22.1% | 3341.078 | 36% | 24.9% | 5442.48 | 24.8% | 3749.264 | 48.4% | 7317.112 | 43% | 6500.74 | 0.257% | 38.85326 | 0.2975% | 0.038% | 5.74484 | 21.81% | 37.3180005 | 85.36% | 87.37% | 187 | 8.5% | 22.93% | 20.66% | 39.2343765 | 35.350293 | 1.56 |  | 1697.54
| Общо |  | 49009 |  | 37780 |  |  | 50511 |  | 49152 | 7.102% | 45661 | 45.75% | 20888.332 | 27.65% | 12625.627 | 26.6% |  | 12147.041 | 25.37% | 11583.702 | 48.34% | 22070.332 | 42.34% | 19331.97 | 0.2664% | 121.64698 | 0.3027% | 0.03935% | 17.96521 | 22.05% | 113.8064725 | 85.38% | 87.15% | 564 | 8.469% | 23.3% | 21.35% | 120.2494233 | 110.1944194 |  | 0 |  | 1697.54 | 0
31 | 1 | [10 empty] | 0 |  | 0 |  | 0 |  |  | 0 |  | 0 |  | 0 |  | 0 |  | 0 | 0% |  | 0 |  | 0 | 0% | 0% |  |  |  |  | 0 | 0 |  |  | 1697.54
| 2 | [10 empty] | 0 |  | 0 |  | 0 |  |  | 0 |  | 0 |  | 0 |  | 0 |  | 0 | 0% |  | 0 |  | 0 | 0% | 0% |  |  |  |  | 0 | 0 |  |  | 1697.54
| 3 | [10 empty] | 0 |  | 0 |  | 0 |  |  | 0 |  | 0 |  | 0 |  | 0 |  | 0 | 0% |  | 0 |  | 0 | 0% | 0% |  |  |  |  | 0 | 0 |  |  | 1697.54
| Общо |  | 0 |  | 0 |  |  | 0 |  | 0 | 0% | 0 | 0% | 0 | 0% | 0 | 0% |  | 0 | 0% | 0 | 0% | 0 | 0% | 0 | 0% | 0 | 0% | 0% | 0 | 0% | 0 | 0% | 0% | 0 | 0% | 0% | 0% | 0 | 0 |  | 0 |  | 1697.54 | 0
| Общо, до деня |  | 1354788 |  | 1250271 |  |  | 1452907 |  | 1421520 | 6.943% | 1322820 | 47.67% | 630546.976 | 31.27% | 413586.083 | 21.07% |  | 278665.431 | 25.59% | 338472.846 | 48.25% | 638206.787 | 41.35% | 546975.8 | 0.2838% | 3753.83033 | 0.2975% | 0.04188% | 547.07742 | 19.52% | 3230.9 | 85.42% | 86.1% | 16550 | 8.605% | 20.47% | 19.42% | 3388.332 | 3214.101 |  | 16532.7 |  |  | 0
Note on AJ13: Author: ФП Metso - 108 т. ФП Larox - 27 т.
Note on AK13: Author: ФП Metso - 8,3 ФП Larox - 10,0
Note on AS28: Author: корекция склад концентрат след замер на автомобилна везна
Note on AJ44: Author: ФП Metso - 91 ФП Larox - 45
Note on AK44: Author: ФП Metso - 9,0 ФП Larox - 9,7
Note on AJ45: Author: ФП Metso -153т ФП Larox - 16т
Note on AK45: Author: ФП Metso - 8,5 ФП Larox - 10,0
Note on AJ56: Author: ФП Metso - 189 ФП Larox - 34
Note on AK56: Author: ФП Metso - 8,7 ФП Larox - 8,5
Note on AS56: Author: корекция склад концентрат след замер на автомобилна везна
Note on AS80: Author: корекция склад концентрат след замер на автомобилна везна
Note on AS84: Author: корекция склад концентрат след замер на автомобилна везна
Note on AS96: Author: корекция склад концентрат след замер на автомобилна везна
Note on AJ100: Author: ФП Metso - 134 ФП Larox - 9
Note on AS100: Author: корекция склад концентрат след замер на автомобилна везна
Note on AS104: Author: корекция склад концентрат след замер на автомобилна везна
Note on AS108: Author: корекция склад концентрат след замер на автомобилна везна
Note on AS120: Author: корекция склад концентрат след замер на автомобилна везна

## Юли
Дата | Смяна | Диспечер | Подадена руда от МГТЛ за денонощието | Състояние на склад №2 | Натрошена руда от Цех ССТ | Класа + 15,0мм. | Класа + 12,5мм. | Превозена руда до междинни бункери | Състояние на междинни бункери | Преработена руда в цех МФЦ | Влага на преработената руда | Суха преработена руда | Грано диорити |  | Дайки |  | Шисти | Показания на Гранулометър PSI500i руда, +0,20мм |  | Смилане класа + 0,20мм |  | Смилане класа -0,08мм |  | Плътност на пулпа |  | Съдържание на мед в рудите по Куриер | Метал мед в рудите по Куриер | Коригирана съдържание на мед в рудите | Съдържание на мед в отпадъка по Куриер | Метал мед в отпадъка по Куриер | Съдържание на мед в медния к-т Куриер | Метал мед в концентрата по Куриер | Технологично извличане по Куриер | Товарно извличане | Добит меден концентрат | Влага на медния концентрат | Съдържание на мед в медния к-т (Bruker) | Съдържание на мед в медния к-т /химия-товарен/ | Метал мед в медния концентрат (Bruker) | Метал мед в медния концентрат /химия/ | Литрово тегло в сгъстителя | Меден концентра, автомобилна везна | Меден концентрат в склад | Меден концентрат в склад | Добит молибденов концентрат | Съдържание на Мо в молибденовия к-т | последни данни за съдържания в 8-ма пречистка |  | последни данни за съдържания във 2-ра пречистка
|  |  | тона | метра | тона | % | % | тона |  | тона | % | тона | % |  | % |  | % |  |  | % |  | % |  | % |  | % | % | % | % | тона | % | тона | % | % | тона | % | % |  | тона |  | кг/литър | тон | тон | тон | кг. | % | Мо % | Cu % | Мо % | Cu %
1697.54
1 | 1 | Георги Томов | 4380 | 0 | 10444 | 10.4 | 8.5 | 13510 | 11.1 | 14306 | 7.3% | 13262 | 49.9% | 6617.738 | 36.4% | 4827.368 | 13.7% | 20.05% | 1816.894 | 22% | 2917.64 | 50.6% | 6710.572 | 42% | 5570.04 | 0.245% | 32.4919 | 0.2821% | 0.034% | 4.50908 | 21.23% | 30.9202212 | 86.26% | 88.08% | 159 | 8.4% | 22.59% | 20.82% | 32.9009796 | 30.3230808 | 1.55 | 499.96 | 1356.58
| 2 | Цвета Владова | 19800 | 5 | 12662 | 1.4 | 6.7 | 16651 | 11 | 14743 | 6.4% | 13799 | 58.1% | 8017.219 | 24.6% | 3394.554 | 17.3% |  | 2387.227 | 25.9% | 3573.941 | 48.1% | 6637.319 | 42% | 5795.58 | 0.236% | 32.56564 | 0.2677% | 0.034% | 4.69166 | 21.54% | 30.0230982 | 85.73% | 87.43% | 153 | 8.9% | 23.14% | 21.44% | 32.2532262 | 29.8837152 | 1.55 |  | 1509.58
| 3 | Мария Лачева | 18876 | 0 | 13833 | 2.3 | 6.3 | 18703 | 9.4 | 15102 | 7.2% | 14015 | 58.7% | 8226.805 | 31.5% | 4414.725 | 9.8% |  | 1373.47 | 26.1% | 3657.915 | 48.3% | 6769.245 | 42% | 5886.3 | 0.266% | 37.2799 | 0.296% | 0.037% | 5.18555 | 22.13% | 34.347973 | 86.23% | 87.64% | 170 | 8.7% | 23.39% | 21.48% | 36.303619 | 33.339108 | 1.6 |  | 1679.58
| Общо |  | 43056 |  | 36939 |  |  | 48864 |  | 44151 | 6.965% | 41076 | 55.66% | 22861.762 | 30.76% | 12636.647 | 13.58% |  | 5577.591 | 24.71% | 10149.496 | 48.98% | 20117.136 | 42% | 17251.92 | 0.2491% | 102.33744 | 0.282% | 0.03503% | 14.38629 | 21.64% | 95.2912924 | 86.08% | 87.71% | 482 | 8.665% | 23.05% | 21.25% | 101.4578248 | 93.545904 |  | 499.96 |  | 1679.58 | 0
2 | 1 | Георги Томов | 6335 | 0 | 11531 | 2.2 | 5.2 | 16466 | 9.5 | 14735 | 6.9% | 13718 | 39.9% | 5473.482 | 36.6% | 5020.788 | 23.5% | 19.44% | 3223.73 | 24.9% | 3415.782 | 49.4% | 6776.692 | 43% | 5898.74 | 0.259% | 35.52962 | 0.308% | 0.04% | 5.4872 | 20.81% | 33.8191634 | 84.72% | 87.17% | 178 | 8.7% | 22.62% | 20.48% | 36.7606668 | 33.2828672 | 1.5 | 497.46 | 1360.12
| 2 | Цвета Владова | 20000 | 7 | 12027 | 4.3 | 6.9 | 15937 | 9.4 | 14968 | 6.8% | 13950 | 41.9% | 5845.05 | 29.1% | 4059.45 | 29% | 23.55% | 4045.5 | 26.1% | 3640.95 | 49.6% | 6919.2 | 42% | 5859 | 0.248% | 34.596 | 0.2744% | 0.041% | 5.7195 | 20.73% | 31.0734408 | 83.63% | 85.22% | 164 | 8.6% | 21.72% | 19.94% | 32.5574112 | 29.8892624 | 1.6 |  | 1524.12
| 3 | Иванка Копаранска | 22800 | 1 | 15037 | 3.3 | 6 | 19908 | 7.1 | 12090 | 7.4% | 11195 | 47.4% | 5306.43 | 25.5% | 2854.725 | 27.1% | 20.39% | 3033.845 | 18.6% | 2082.27 | 53.5% | 5989.325 | 41% | 4589.95 | 0.254% | 28.4353 | 0.2784% | 0.04% | 4.478 | 22.77% | 28.2937743 | 84.4% | 85.79% | 137 | 9.3% | 21.48% | 19.66% | 26.6908332 | 24.4293194 | 1.5 |  | 1661.12
| Общо |  | 49135 |  | 38595 |  |  | 52311 |  | 41793 | 7.009% | 38863 | 42.78% | 16624.962 | 30.71% | 11934.963 | 26.51% |  | 10303.075 | 23.52% | 9139.002 | 50.65% | 19685.217 | 42.06% | 16347.69 | 0.2536% | 98.56092 | 0.2874% | 0.04036% | 15.6847 | 21.35% | 93.1863785 | 84.25% | 86.12% | 479 | 8.837% | 21.97% | 20.05% | 96.0089112 | 87.601449 |  | 497.46 |  | 1661.12 | 0
3 | 1 | Георги Томов | 6536 | 0 | 14120 | 2.3 | 5.2 | 19573 | 6.3 | 15217 | 6.5% | 14228 | 46.5% | 6616.02 | 26.3% | 3741.964 | 27.2% | 24.05% | 3870.016 | 26% | 3699.28 | 47.5% | 6758.3 | 42% | 5975.76 | 0.262% | 37.27736 | 0.3077% | 0.04% | 5.6912 | 21.58% | 34.479445 | 84.89% | 87.15% | 175 | 8.7% | 23.84% | 22.31% | 38.09036 | 35.6458025 | 1.5 | 530.62 | 1305.5
| 2 | Мария Лачева | 23207 | 6 | 14859 | 4.7 | 6.1 | 20120 | 5.5 | 15184 | 7% | 14121 | 45% | 6354.45 | 30.5% | 4306.905 | 24.5% | 27.2% | 3459.645 | 27% | 3812.67 | 46.5% | 6566.265 | 42% | 5930.82 | 0.255% | 36.00855 | 0.2441% | 0.038% | 5.36598 | 21.09% | 28.4715 | 85.25% | 84.58% | 150 | 10% | 21.56% | 19.78% | 29.106 | 26.703 | 1.55 |  | 1455.5
| 3 | Иванка Копаранска | 21600 | 2 | 15300 | 4.7 | 5.2 | 19213 | 4.8 | 15218 | 6.9% | 14168 | 46.5% | 6588.12 | 36.5% | 5171.32 | 17% | 28.88% | 2408.56 | 25.5% | 3612.84 | 48.5% | 6871.48 | 43% | 6092.24 | 0.261% | 36.97848 | 0.3093% | 0.039% | 5.52552 | 23.01% | 35.752938 | 85.2% | 87.53% | 170 | 8.6% | 24.65% | 23.07% | 38.30117 | 35.846166 | 1.6 |  | 1625.5
| Общо |  | 51343 |  | 44279 |  |  | 58906 |  | 45619 | 6.8% | 42517 | 46% | 19558.59 | 31.09% | 13220.189 | 22.9% |  | 9738.221 | 26.17% | 11124.79 | 47.5% | 20196.045 | 42.33% | 17998.82 | 0.2593% | 110.26439 | 0.2871% | 0.039% | 16.5827 | 21.89% | 98.703883 | 85.11% | 86.56% | 495 | 9.06% | 23.35% | 21.72% | 105.49753 | 98.1949685 |  | 530.62 |  | 1625.5 | 0
4 | 1 | Георги Томов | 6300 | 0 | 11244 | 5 | 5.3 | 15683 | 5.3 | 14495 | 7.5% | 13408 | 57.4% | 7696.192 | 20.5% | 2748.64 | 22.1% | 28.02% | 2963.168 | 26% | 3486.08 | 47.6% | 6382.208 | 42% | 5631.36 | 0.275% | 36.872 | 0.3249% | 0.039% | 5.22912 | 21.48% | 34.47003 | 85.97% | 88.14% | 175 | 8.3% | 23.89% | 22.59% | 38.3374775 | 36.2513025 | 1.5 | 873.44 | 927.06
| 2 | Мария Лачева | 19780 | 2 | 7591 | 4.4 | 5.1 | 10309 | 6.2 | 13471 | 6.7% | 12568 | 47.2% | 5932.096 | 27.4% | 3443.632 | 25.4% | 25.99% | 3192.272 | 25.8% | 3242.544 | 47% | 5906.96 | 42% | 5278.56 | 0.269% | 33.80792 | 0.2943% | 0.039% | 4.90152 | 21.43% | 30.0009285 | 85.66% | 86.9% | 153 | 8.5% | 22.92% | 21.83% | 32.086854 | 30.5609085 | 1.5 |  | 1080.06
| 3 | Иванка Копаранска | 19900 | 0 | 16023 | 5.5 | 5.1 | 19853 | 4.6 | 14136 | 6.9% | 13161 | 52.4% | 6896.364 | 33% | 4343.13 | 14.6% | 28.38% | 1921.506 | 26.9% | 3540.309 | 47.4% | 6238.314 | 43% | 5659.23 | 0.263% | 34.61343 | 0.2904% | 0.037% | 4.86957 | 20.97% | 30.0915306 | 86.08% | 87.4% | 157 | 8.6% | 23.24% | 22.07% | 33.3489352 | 31.6700086 | 1.5 |  | 1237.06
| Общо |  | 45980 |  | 34858 |  |  | 45845 |  | 42102 | 7.043% | 39137 | 52.44% | 20524.652 | 26.92% | 10535.402 | 20.64% |  | 8076.946 | 26.24% | 10268.933 | 47.34% | 18527.482 | 42.34% | 16569.15 | 0.269% | 105.29335 | 0.3035% | 0.03833% | 15.00021 | 21.29% | 94.5624891 | 85.91% | 87.51% | 485 | 8.46% | 23.36% | 22.17% | 103.7732667 | 98.4822196 |  | 873.44 |  | 1237.06 | 0
5 | 1 | Цвета Владова | 4600 | 0 | 9037 | 2.6 | 4.4 | 11474 | 7.2 | 15279 | 6.7% | 14255 | 46.4% | 6614.32 | 37.5% | 5345.625 | 16.1% | 25.93% | 2295.055 | 28.1% | 4005.655 | 45.7% | 6514.535 | 43% | 6129.65 | 0.257% | 36.63535 | 0.282% | 0.038% | 5.4169 | 21.65% | 33.455745 | 85.36% | 86.67% | 170 | 9.1% | 22.51% | 21.01% | 34.784703 | 32.466753 | 1.58 | 870.46 | 536.6
| 2 | Мария Лачева | 15700 | 1 | 4895 | 2.1 | 4.7 | 6977 | 9.1 | 14894 | 6.3% | 13956 | 45.6% | 6363.936 | 32.5% | 4535.7 | 21.9% | 25.57% | 3056.364 | 26.6% | 3712.296 | 47.2% | 6587.232 | 42% | 5861.52 | 0.261% | 36.42516 | 0.2918% | 0.039% | 5.44284 | 21.17% | 31.8371396 | 85.21% | 86.78% | 164 | 8.3% | 23.46% | 22.29% | 35.2810248 | 33.5214852 | 1.55 |  | 700.6
| 3 | Иванка Копаранска | 14200 | 0 | 14492 | 9.9 | 8.8 | 18474 | 7.8 | 14992 | 7% | 13943 | 36.1% | 5033.423 | 43.1% | 6009.433 | 20.8% | 26.41% | 2900.144 | 25.4% | 3541.522 | 48.7% | 6790.241 | 43% | 5995.49 | 0.259% | 36.11237 | 0.2794% | 0.037% | 5.15891 | 21.51% | 31.2938235 | 85.86% | 86.9% | 159 | 8.5% | 23.23% | 21.74% | 33.7961655 | 31.628439 | 1.6 |  | 859.6
| Общо |  | 34500 |  | 28424 |  |  | 36925 |  | 45165 | 6.668% | 42154 | 42.73% | 18011.679 | 37.7% | 15890.758 | 19.57% |  | 8251.563 | 26.71% | 11259.473 | 47.19% | 19892.008 | 42.67% | 17986.66 | 0.259% | 109.17288 | 0.2844% | 0.038% | 16.01865 | 21.45% | 96.5867081 | 85.48% | 86.78% | 493 | 8.64% | 23.06% | 21.67% | 103.8618933 | 97.6166772 |  | 870.46 |  | 859.6 | 0
6 | 1 | Цвета Владова | 12200 | 0 | 13223 | 5.3 | 4.9 | 17316 | 8 | 15051 | 6.8% | 14028 | 47.7% | 6691.356 | 44.8% | 6284.544 | 7.5% | 25.35% | 1052.1 | 26% | 3647.28 | 48.3% | 6775.524 | 43% | 6032.04 | 0.254% | 35.63112 | 0.2737% | 0.038% | 5.33064 | 21.28% | 30.6366032 | 85.19% | 86.26% | 157 | 8.3% | 22.97% | 21.58% | 33.0696793 | 31.0685102 | 1.55 |  | 1016.6
| 2 | Мария Лачева | 19095 | 2 | 11736 | 7.4 | 8 | 16508 | 7.3 | 15125 | 7.7% | 13960 | 57.3% | 7999.08 | 35.7% | 4983.72 | 7% | 25.09% | 977.2 | 25.2% | 3517.92 | 48.6% | 6784.56 | 42% | 5863.2 | 0.264% | 36.8544 | 0.2644% | 0.036% | 5.0256 | 21.16% | 29.5579808 | 86.51% | 86.52% | 152 | 8.1% | 22.83% | 21.89% | 31.8907704 | 30.5777032 | 1.6 |  | 1168.6
| 3 | Георги Томов | 13812 | 2 | 11574 | 5 | 5.2 | 14990 | 8.2 | 16313 | 7.6% | 15073 | 58.1% | 8757.413 | 24.4% | 3677.812 | 17.5% | 25.82% | 2637.775 | 26.7% | 4024.491 | 48.2% | 7265.186 | 43% | 6481.39 | 0.266% | 40.09418 | 0.2898% | 0.038% | 5.72774 | 21.32% | 34.9952876 | 85.87% | 87.03% | 179 | 8.3% | 23.12% | 22.11% | 37.9498616 | 36.2920173 | 1.55 |  | 1347.6
| Общо |  | 45107 |  | 36533 |  |  | 48814 |  | 46489 | 7.374% | 43061 | 54.45% | 23447.849 | 34.71% | 14946.076 | 10.84% |  | 4667.075 | 25.99% | 11189.691 | 48.36% | 20825.27 | 42.68% | 18376.63 | 0.2614% | 112.5797 | 0.2763% | 0.03735% | 16.08398 | 21.25% | 95.1898716 | 85.86% | 86.63% | 488 | 8.238% | 22.98% | 21.87% | 102.9103113 | 97.9382307 |  | 0 |  | 1347.6 | 0
7 | 1 | Цвета Владова | 11300 | 0 | 12013 | 1.1 | 4.3 | 15365 | 9 | 16690 | 7% | 15522 | 60.4% | 9375.288 | 22.3% | 3461.406 | 17.3% | 25.15% | 2685.306 | 26.2% | 4066.764 | 48.6% | 7543.692 | 43% | 6674.46 | 0.27% | 41.9094 | 0.2897% | 0.04% | 6.2088 | 21.38% | 35.9171172 | 85.34% | 86.34% | 183 | 8.2% | 23.07% | 21.89% | 38.7562158 | 36.7738866 | 1.58 |  | 1530.6
| 2 | Иванка Копаранска | 18800 | 0 | 10848 | 1 | 4.4 | 15848 | 9.3 | 16923 | 7.4% | 15671 | 54.3% | 8509.353 | 32.3% | 5061.733 | 13.4% | 25.54% | 2099.914 | 27.3% | 4278.183 | 48.5% | 7600.435 | 43% | 6738.53 | 0.284% | 44.50564 | 0.2616% | 0.042% | 6.58182 | 21.09% | 31.9285728 | 85.38% | 84.1% | 166 | 8.8% | 22.73% | 21.11% | 34.4114016 | 31.9588512 | 1.6 |  | 1696.6
| 3 | Георги Томов | 12779 | 2 | 12650 | 1 | 3.7 | 17496 | 9.5 | 16962 | 6.7% | 15826 | 50.5% | 7992.13 | 38.8% | 6140.488 | 10.7% | 25.74% | 1693.382 | 26.5% | 4193.89 | 47.7% | 7549.002 | 43% | 6805.18 | 0.289% | 45.73714 | 0.3656% | 0.044% | 6.96344 | 18.21% | 45.9793395 | 84.98% | 88.16% | 279 | 9.5% | 20.16% | 18.04% | 50.902992 | 45.550098 | 1.65 |  | 1975.6
| Общо |  | 42879 |  | 35511 |  |  | 48709 |  | 50575 | 7.033% | 47019 | 55.03% | 25876.771 | 31.19% | 14663.627 | 13.78% |  | 6478.602 | 26.67% | 12538.837 | 48.26% | 22693.129 | 43% | 20218.17 | 0.2811% | 132.15218 | 0.3059% | 0.04201% | 19.75406 | 20.22% | 113.8250295 | 85.23% | 86.43% | 628 | 8.936% | 21.98% | 20.34% | 124.0706094 | 114.2828358 |  | 0 |  | 1975.6 | 0
8 | 1 | Мария Лачева | 6238 | 0 | 11663 | 3.8 | 6.7 | 15138 | 10.3 | 16686 | 6.8% | 15551 | 50% | 7775.5 | 35.2% | 5473.952 | 14.8% | 26.65% | 2301.548 | 24.5% | 3809.995 | 50.5% | 7853.255 | 44% | 6842.44 | 0.281% | 43.69831 | 0.2778% | 0.044% | 6.84244 | 20% | 36.036 | 84.53% | 84.35% | 198 | 9% | 20.18% | 18.48% | 36.360324 | 33.297264 | 1.65 | 500.86 | 1672.74
| 2 | Иванка Копаранска | 20600 | 3 | 11637 | 3.9 | 5 | 16223 | 10.5 | 16453 | 7.1% | 15285 | 51.5% | 7871.775 | 35.7% | 5456.745 | 12.8% | 25.01% | 1956.48 | 25.8% | 3943.53 | 47.6% | 7275.66 | 42% | 6419.7 | 0.272% | 41.5752 | 0.2698% | 0.042% | 6.4197 | 21.38% | 34.34697 | 84.73% | 84.59% | 175 | 8.2% | 21.67% | 20.57% | 34.812855 | 33.045705 | 1.6 |  | 1847.74
| 3 | Георги Томов | 20912 | 1 | 13196 | 5.2 | 7.2 | 18397 | 10.1 | 16448 | 7.8% | 15165 | 53.8% | 8158.77 | 31% | 4701.15 | 15.2% | 24.88% | 2305.08 | 24.8% | 3760.92 | 48.3% | 7324.695 | 42% | 6369.3 | 0.281% | 42.61365 | 0.3097% | 0.043% | 6.52095 | 21.4% | 36.22592 | 84.87% | 86.27% | 184 | 8% | 23.89% | 22.98% | 40.440992 | 38.900544 | 1.55 |  | 2031.74
| Общо |  | 47750 |  | 36496 |  |  | 49758 |  | 49587 | 7.231% | 46001 | 51.75% | 23806.045 | 33.98% | 15631.847 | 14.27% |  | 6563.108 | 25.03% | 11514.445 | 48.81% | 22453.61 | 42.68% | 19631.44 | 0.278% | 127.88716 | 0.2856% | 0.043% | 19.78309 | 20.92% | 106.60889 | 84.71% | 85.11% | 557 | 8.418% | 21.9% | 20.67% | 111.614171 | 105.243513 |  | 500.86 |  | 2031.74 | 0
9 | 1 | Мария Лачева | 4338 | 0 | 14759 | 6.5 | 5 | 17927 | 9.7 | 16315 | 6.2% | 15303 | 43.1% | 6595.593 | 35.6% | 5447.868 | 21.3% | 25.02% | 3259.539 | 24.6% | 3764.538 | 48.2% | 7376.046 | 43% | 6580.29 | 0.283% | 43.30749 | 0.2902% | 0.043% | 6.58029 | 21.27% | 35.6933997 | 84.98% | 85.34% | 183 | 8.3% | 22.54% | 21.25% | 37.8245994 | 35.6598375 | 1.55 | 822.06 | 1392.68
| 2 | Юлияна Цветкова | 20600 | 4 | 13002 | 4.7 | 7.5 | 17417 | 9.7 | 16586 | 6.1% | 15574 | 51.5% | 8020.61 | 33.6% | 5232.864 | 14.9% | 26.14% | 2320.526 | 26.6% | 4142.684 | 47.8% | 7444.372 | 43% | 6696.82 | 0.284% | 44.23016 | 0.2846% | 0.039% | 6.07386 | 21.54% | 36.066576 | 86.42% | 86.44% | 182 | 8% | 22.84% | 21.8% | 38.243296 | 36.50192 | 1.6 |  | 1574.68
| 3 | Георги Томов | 21491 | 2 | 14242 | 4.1 | 6.2 | 18995 | 9 | 16561 | 6.1% | 15551 | 62.3% | 9688.273 | 22.3% | 3467.873 | 15.4% | 25.61% | 2394.854 | 27.1% | 4214.321 | 47.7% | 7417.827 | 42% | 6531.42 | 0.29% | 45.0979 | 0.2939% | 0.042% | 6.53142 | 21.47% | 36.6501488 | 85.68% | 85.87% | 188 | 9.2% | 22.95% | 21.52% | 39.176568 | 36.7355008 | 1.55 |  | 1762.68
| Общо |  | 46429 |  | 42003 |  |  | 54339 |  | 49462 | 6.133% | 46428 | 52.35% | 24304.476 | 30.47% | 14148.605 | 17.18% |  | 7974.919 | 26.11% | 12121.543 | 47.9% | 22238.245 | 42.67% | 19808.53 | 0.2857% | 132.63555 | 0.2895% | 0.04132% | 19.18557 | 21.43% | 108.4101245 | 85.7% | 85.88% | 553 | 8.507% | 22.78% | 21.52% | 115.2444634 | 108.8972583 |  | 822.06 |  | 1762.68 | 0
10 | 1 | Мария Лачева | 6955 | 0 | 4023 | 5.5 | 5.6 | 5930 | 11.7 | 14026 | 6.9% | 13058 | 56.4% | 7364.712 | 22% | 2872.76 | 21.6% | 22.48% | 2820.528 | 22.7% | 2964.166 | 50.1% | 6542.058 | 40% | 5223.2 | 0.272% | 35.51776 | 0.2826% | 0.042% | 5.48436 | 21.89% | 29.2108916 | 84.72% | 85.29% | 146 | 8.6% | 23.54% | 23.31% | 31.4127176 | 31.1057964 | 1.55 | 829.48 | 1079.2
| 2 | Юлияна Цветкова | 21700 | 1 | 14652 | 5.4 | 7.1 | 18230 | 9.7 | 15884 | 5.7% | 14979 | 61.3% | 9182.127 | 24.8% | 3714.792 | 13.9% | 25.08% | 2082.081 | 22.7% | 3400.233 | 49.8% | 7459.542 | 42% | 6291.18 | 0.275% | 41.19225 | 0.2819% | 0.041% | 6.14139 | 21.22% | 32.441136 | 85.26% | 85.6% | 168 | 9% | 23.6% | 23.1% | 36.07968 | 35.31528 | 1.6 |  | 1247.2
| 3 | Цвета Владова | 17200 | 1 | 14812 | 4.4 | 6 | 19453 | 9.7 | 15917 | 6.3% | 14914 | 56.2% | 8381.668 | 32.1% | 4787.394 | 11.7% | 22.68% | 1744.938 | 23.4% | 3489.876 | 50.1% | 7471.914 | 42% | 6263.88 | 0.29% | 43.2506 | 0.2791% | 0.043% | 6.41302 | 21.29% | 33.129369 | 85.34% | 84.76% | 171 | 9% | 22.63% | 21.45% | 35.214543 | 33.378345 | 1.6 |  | 1418.2
| Общо |  | 45855 |  | 33487 |  |  | 43613 |  | 45827 | 6.276% | 42951 | 58.04% | 24928.507 | 26.48% | 11374.946 | 15.48% |  | 6647.547 | 22.94% | 9854.275 | 50% | 21473.514 | 41.39% | 17778.26 | 0.2793% | 119.96061 | 0.2811% | 0.042% | 18.03877 | 21.45% | 94.7813966 | 85.13% | 85.21% | 485 | 8.88% | 23.24% | 22.59% | 102.7069406 | 99.7994214 |  | 829.48 |  | 1418.2 | 0
11 | 1 | Иванка Копаранска | 4436 | 0 | 15081 | 6.5 | 6.3 | 19101 | 8.9 | 16486 | 6% | 15497 | 62.5% | 9685.625 | 27.6% | 4277.172 | 9.9% | 24.18% | 1534.203 | 24.8% | 3843.256 | 48.6% | 7531.542 | 43% | 6663.71 | 0.284% | 44.01148 | 0.3039% | 0.043% | 6.66371 | 21.48% | 38.2541616 | 85.03% | 86.01% | 194 | 8.2% | 22.7% | 22.08% | 40.426884 | 39.3227136 | 1.65 | 813.42 | 798.78
| 2 | Юлияна Цветкова | 24019 | 6 | 14548 | 8.1 | 7.1 | 18851 | 8 | 16600 | 5.9% | 15621 | 56.9% | 8888.349 | 28.6% | 4467.606 | 14.5% | 25.42% | 2265.045 | 25.3% | 3952.113 | 48.6% | 7591.806 | 42% | 6560.82 | 0.273% | 42.64533 | 0.2893% | 0.041% | 6.40461 | 21.61% | 36.0644968 | 85.14% | 85.98% | 184 | 9.3% | 23.24% | 22.17% | 38.7847712 | 36.9990696 | 1.6 |  | 982.78
| 3 | Цвета Владова | 22300 | 3 | 15115 | 9.6 | 7 | 19117 | 8.1 | 16805 | 6.7% | 15679 | 50.5% | 7917.895 | 32.7% | 5127.033 | 16.8% | 24.63% | 2634.072 | 25.7% | 4029.503 | 48.8% | 7651.352 | 42% | 6585.18 | 0.273% | 42.80367 | 0.2606% | 0.043% | 6.74197 | 21.33% | 31.9024278 | 84.42% | 83.66% | 166 | 9.9% | 22.81% | 20.99% | 34.1160046 | 31.3939034 | 1.58 |  | 1148.78
| Общо |  | 50755 |  | 44744 |  |  | 57069 |  | 49891 | 6.203% | 46797 | 56.61% | 26491.869 | 29.64% | 13871.811 | 13.75% |  | 6433.32 | 25.27% | 11824.872 | 48.67% | 22774.7 | 42.33% | 19809.71 | 0.2766% | 129.46048 | 0.2845% | 0.04233% | 19.81029 | 21.47% | 106.2210862 | 84.87% | 85.28% | 544 | 9.091% | 22.92% | 21.74% | 113.3276598 | 107.7156866 |  | 813.42 |  | 1148.78 | 0
12 | 1 | Иванка Копаранска | 9500 | 0 | 9243 | 7.1 | 8.2 | 11887 | 9.6 | 15507 | 6.5% | 14499 | 37.8% | 5480.622 | 43.7% | 6336.063 | 18.5% | 19.4% | 2682.315 | 24.9% | 3610.251 | 49.9% | 7235.001 | 44% | 6379.56 | 0.263% | 38.13237 | 0.3429% | 0.042% | 6.08958 | 21.22% | 40.6997478 | 84.2% | 87.92% | 211 | 9.1% | 22.75% | 21.36% | 43.6342725 | 40.9682664 | 1.6 | 1064.48 | 295.3
| 2 | Георги Томов | 20377 | 2 | 13939 | 4.3 | 5.6 | 17959 | 6 | 15476 | 6.9% | 14408 | 47.6% | 6858.208 | 31.4% | 4524.112 | 21% | 24.95% | 3025.68 | 23.9% | 3443.512 | 50.1% | 7218.408 | 43% | 6195.44 | 0.268% | 38.61344 | 0.2914% | 0.044% | 6.33952 | 20.92% | 33.6627904 | 83.76% | 85.07% | 178 | 9.6% | 22.15% | 20.68% | 35.642008 | 33.2766016 | 1.5 |  | 473.3
| 3 | Цвета Владова | 16200 | 5 | 13411 | 1.6 | 5 | 16703 | 8.5 | 16073 | 6.2% | 15076 | 37.1% | 5593.196 | 38.7% | 5834.412 | 24.2% | 19.07% | 3648.392 | 27% | 4070.52 | 48% | 7236.48 | 43% | 6482.68 | 0.267% | 40.25292 | 0.2899% | 0.044% | 6.63344 | 21.58% | 34.1322228 | 83.69% | 84.98% | 174 | 9.1% | 23.44% | 22.26% | 37.0741104 | 35.2077516 | 1.6 |  | 647.3
| Общо |  | 46077 |  | 36593 |  |  | 46549 |  | 47056 | 6.529% | 43983 | 40.77% | 17932.026 | 37.96% | 16694.587 | 21.27% |  | 9356.387 | 25.29% | 11124.283 | 49.31% | 21689.889 | 43.33% | 19057.68 | 0.266% | 116.99873 | 0.3079% | 0.04334% | 19.06254 | 21.24% | 108.494761 | 83.88% | 86.09% | 563 | 9.258% | 22.79% | 21.44% | 116.3503909 | 109.4526196 |  | 1064.48 |  | 647.3 | 0
13 | 1 | Иванка Копаранска | 13000 | 1 | 13813 | 2.1 | 5.1 | 17589 | 8 | 15953 | 6.5% | 14916 | 38.4% | 5727.744 | 44.1% | 6577.956 | 17.5% | 23.06% | 2610.3 | 27.5% | 4101.9 | 47.3% | 7055.268 | 44% | 6563.04 | 0.264% | 39.37824 | 0.2805% | 0.044% | 6.56304 | 21.23% | 31.7717565 | 83.51% | 84.47% | 165 | 9.3% | 23.57% | 22.8% | 35.2736835 | 34.12134 | 1.6 |  | 812.3
| 2 | Георги Томов | 18899 | 2 | 12400 | 2.5 | 7.7 | 16289 | 8.4 | 16003 | 7.3% | 14835 | 33.1% | 4910.385 | 31.9% | 4732.365 | 35% | 25.43% | 5192.25 | 27.1% | 4020.285 | 48.1% | 7135.635 | 43% | 6379.05 | 0.262% | 38.8677 | 0.2699% | 0.042% | 6.2307 | 21.22% | 31.791804 | 84.14% | 84.6% | 165 | 9.2% | 22.57% | 21.76% | 33.814374 | 32.600832 | 1.5 |  | 977.3
| 3 | Мария Лачева | 17000 | 2 | 12901 | 3 | 5.3 | 16734 | 8.1 | 16060 | 6.6% | 15000 | 40.4% | 6060 | 27.1% | 4065 | 32.5% | 25.22% | 4875 | 27% | 4050 | 47.5% | 7125 | 44% | 6600 | 0.269% | 40.35 | 0.2911% | 0.042% | 6.3 | 21.36% | 34.12794 | 84.55% | 85.73% | 175 | 8.7% | 23.39% | 21.99% | 37.3713725 | 35.1345225 | 1.6 |  | 1152.3
| Общо |  | 48899 |  | 39114 |  |  | 50612 |  | 48016 | 6.8% | 44751 | 37.31% | 16698.129 | 34.36% | 15375.321 | 28.33% |  | 12677.55 | 27.2% | 12172.185 | 47.63% | 21315.903 | 43.67% | 19542.09 | 0.265% | 118.59594 | 0.2806% | 0.04266% | 19.09374 | 21.27% | 97.6915005 | 84.07% | 84.95% | 505 | 9.059% | 23.18% | 22.18% | 106.45943 | 101.8566945 |  | 0 |  | 1152.3 | 0
14 | 1 | Цвета Владова | 11600 | 0 | 12601 | 7.3 | 4.1 | 16804 | 7.8 | 16342 | 6.8% | 15231 | 42.3% | 6442.713 | 34.9% | 5315.619 | 22.8% | 26.39% | 3472.668 | 26.7% | 4066.677 | 48.5% | 7387.035 | 42% | 6397.02 | 0.276% | 42.03756 | 0.2728% | 0.045% | 6.85395 | 20.95% | 32.0126475 | 83.88% | 83.67% | 167 | 8.5% | 22.71% | 21.83% | 34.7020155 | 33.3573315 | 1.5 |  | 1319.3
| 2 | Георги Томов | 20224 | 1 | 11250 | 3.4 | 6.4 | 15375 | 8.9 | 16227 | 6.9% | 15107 | 32.2% | 4864.454 | 40.4% | 6103.228 | 27.4% | 26.19% | 4139.318 | 27.6% | 4169.532 | 47.1% | 7115.397 | 43% | 6496.01 | 0.265% | 40.03355 | 0.2714% | 0.045% | 6.79815 | 21.21% | 32.0750346 | 83.2% | 83.59% | 166 | 8.9% | 22.62% | 22.63% | 34.2073212 | 34.2224438 | 1.5 |  | 1485.3
| 3 | Мария Лачева | 11652 | 1 | 12728 | 5 | 9.2 | 17136 | 7.8 | 15737 | 7.3% | 14588 | 35.5% | 5178.74 | 32.3% | 4711.924 | 32.2% | 25.12% | 4697.336 | 27.4% | 3997.112 | 47.9% | 6987.652 | 44% | 6418.72 | 0.262% | 38.22056 | 0.2905% | 0.046% | 6.71048 | 17.55% | 32.999616 | 82.66% | 84.37% | 208 | 9.6% | 18.97% | 17.37% | 35.6696704 | 32.6611584 | 1.65 |  | 1693.3
| Общо |  | 43476 |  | 36579 |  |  | 49315 |  | 48306 | 6.996% | 44926 | 36.7% | 16485.907 | 35.91% | 16130.771 | 27.4% |  | 12309.322 | 27.23% | 12233.321 | 47.83% | 21490.084 | 42.99% | 19311.75 | 0.2678% | 120.29167 | 0.2781% | 0.04533% | 20.36258 | 19.93% | 97.0872981 | 83.26% | 83.88% | 541 | 9.046% | 21.46% | 20.65% | 104.5790071 | 100.2409337 |  | 0 |  | 1693.3 | 0
15 | 1 | Цвета Владова | 9400 | 0 | 8636 | 5.4 | 8.7 | 11280 | 9.4 | 15505 | 6.1% | 14559 | 34.2% | 4979.178 | 36.1% | 5255.799 | 29.7% | 20.78% | 4324.023 | 26.8% | 3901.812 | 48.3% | 7031.997 | 44% | 6405.96 | 0.249% | 36.25191 | 0.2623% | 0.044% | 6.40596 | 18.58% | 32.6569512 | 82.52% | 83.43% | 194 | 9.4% | 18.08% | 17.07% | 31.7781312 | 30.0029148 | 1.6 | 529.46 | 1357.84
| 2 | Георги Томов | 19800 | 5 | 12062 | 4.1 | 6.2 | 15278 | 9.8 | 15606 | 7% | 14514 | 43.2% | 6270.048 | 41.3% | 5994.282 | 15.5% | 25.16% | 2249.67 | 26.6% | 3860.724 | 47.6% | 6908.664 | 43% | 6241.02 | 0.247% | 35.84958 | 0.2614% | 0.042% | 6.09588 | 21.59% | 31.0762142 | 83.16% | 84.09% | 158 | 8.9% | 22.12% | 20.76% | 31.8390856 | 29.8815288 | 1.55 |  | 1515.84
| 3 | Мария Лачева | 16223 | 1 | 12506 | 2.6 | 4.9 | 16620 | 9 | 15556 | 5.9% | 14638 | 42.5% | 6221.15 | 28.7% | 4201.106 | 28.8% | 24.23% | 4215.744 | 26.4% | 3864.432 | 47.6% | 6967.688 | 43% | 6294.34 | 0.259% | 37.91242 | 0.2761% | 0.042% | 6.14796 | 20.98% | 31.570704 | 83.95% | 84.94% | 165 | 8.8% | 22.77% | 21.12% | 34.264296 | 31.781376 | 1.55 |  | 1680.84
| Общо |  | 45423 |  | 33204 |  |  | 43178 |  | 46667 | 6.334% | 43711 | 39.97% | 17470.376 | 35.35% | 15451.187 | 24.68% |  | 10789.437 | 26.6% | 11626.968 | 47.83% | 20908.349 | 43.33% | 18941.32 | 0.2517% | 110.01391 | 0.2666% | 0.04266% | 18.6498 | 20.39% | 95.3038694 | 83.22% | 84.17% | 517 | 9.056% | 20.99% | 19.65% | 97.8815128 | 91.6658196 |  | 529.46 |  | 1680.84 | 0
16 | 1 | Цвета Владова | 3931 | 0 | 14283 | 3.3 | 5.3 | 17727 | 9.2 | 16682 | 9.1% | 15164 | 48.1% | 7293.884 | 35.3% | 5352.892 | 16.6% | 23.18% | 2517.224 | 25.9% | 3927.476 | 48.8% | 7400.032 | 42% | 6368.88 | 0.286% | 43.36904 | 0.288% | 0.044% | 6.67216 | 21.61% | 35.3200323 | 84.79% | 84.89% | 181 | 9.7% | 22.64% | 20.54% | 37.0034952 | 33.5711922 | 1.6 | 874.22 | 987.62
| 2 | Юлияна Цветкова | 19500 | 9 | 13400 | 3.3 | 5.1 | 16200 | 9.2 | 16960 | 7.8% | 15637 | 52.9% | 8271.973 | 34.1% | 5332.217 | 13% | 23.86% | 2032.81 | 27.1% | 4237.627 | 47.9% | 7490.123 | 43% | 6723.91 | 0.293% | 45.81641 | 0.3159% | 0.041% | 6.41117 | 21.84% | 39.9036456 | 86.17% | 87.17% | 201 | 9.1% | 23.53% | 22.3% | 42.9914277 | 40.744107 | 1.6 |  | 1188.62
| 3 | Иванка Копаранска | 21449 | 2 | 15437 | 2 | 5.3 | 19018 | 8.5 | 17031 | 7.1% | 15822 | 51.7% | 8179.974 | 39.3% | 6218.046 | 9% | 22.19% | 1423.98 | 27.4% | 4335.228 | 47.5% | 7515.45 | 44% | 6961.68 | 0.305% | 48.2571 | 0.3345% | 0.044% | 6.96168 | 20.77% | 40.6566519 | 85.76% | 87.01% | 213 | 8.1% | 23.48% | 22.81% | 45.9613956 | 44.6498907 | 1.65 |  | 1401.62
| Общо |  | 44880 |  | 43120 |  |  | 52945 |  | 50673 | 7.993% | 46623 | 50.93% | 23745.831 | 36.25% | 16903.155 | 12.81% |  | 5974.014 | 26.81% | 12500.331 | 48.06% | 22405.605 | 43.01% | 20054.47 | 0.2948% | 137.44255 | 0.3132% | 0.043% | 20.04501 | 21.4% | 115.8803298 | 85.59% | 86.43% | 595 | 8.925% | 23.22% | 21.89% | 125.9563185 | 118.9651899 |  | 874.22 |  | 1401.62 | 0
17 | 1 | Георги Томов | 7176 | 1 | 11900 | 3.1 | 4.9 | 14767 | 9.9 | 16940 | 6.5% | 15839 | 51% | 8077.89 | 34.8% | 5511.972 | 14.2% | 22.9% | 2249.138 | 27.1% | 4292.369 | 47.5% | 7523.525 | 44% | 6969.16 | 0.293% | 46.40827 | 0.3003% | 0.043% | 6.81077 | 21.28% | 38.3163424 | 85.5% | 85.84% | 197 | 8.6% | 22.63% | 21.79% | 40.7471254 | 39.2346382 | 1.5 | 813.02 | 763.5 | -22.1
| 2 | Цвета Владова | 22900 | 9 | 15045 | 1.5 | 3.3 | 18875 | 9 | 17019 | 6.6% | 15896 | 56.8% | 9028.928 | 36.8% | 5849.728 | 6.4% | 23.28% | 1017.344 | 27.5% | 4371.4 | 47.5% | 7550.6 | 43% | 6835.28 | 0.295% | 46.8932 | 0.3036% | 0.04% | 6.3584 | 21.55% | 38.521056 | 86.6% | 86.97% | 196 | 8.8% | 23.44% | 22.37% | 41.8994688 | 39.9868224 | 1.58 |  | 959.5
| 3 | Иванка Копаранска | 20894 | 2 | 14929 | 0.8 | 3.5 | 18212 | 9 | 17104 | 6.1% | 16061 | 59.7% | 9588.417 | 29.3% | 4705.873 | 11% | 24.03% | 1766.71 | 26.6% | 4272.226 | 48.5% | 7789.585 | 45% | 7227.45 | 0.297% | 47.70117 | 0.3192% | 0.039% | 6.26379 | 22.15% | 42.623688 | 87.02% | 87.93% | 211 | 8.8% | 23.39% | 21.83% | 45.0098448 | 42.0079056 | 1.65 |  | 1170.5
| Общо |  | 50970 |  | 41874 |  |  | 51854 |  | 51063 | 6.399% | 47796 | 55.85% | 26695.235 | 33.62% | 16067.573 | 10.53% |  | 5033.192 | 27.07% | 12935.995 | 47.84% | 22863.71 | 44% | 21031.89 | 0.295% | 141.00264 | 0.3077% | 0.04066% | 19.43296 | 21.66% | 119.4610864 | 86.38% | 86.94% | 604 | 8.735% | 23.15% | 22% | 127.656439 | 121.2293662 |  | 813.02 |  | 1170.5 | 0
18 | 1 | Георги Томов | 9554 | 0 | 13617 | 1.1 | 2.9 | 17606 | 8.8 | 17038 | 7% | 15845 | 53% | 8397.85 | 27.4% | 4341.53 | 19.6% | 23.75% | 3105.62 | 27% | 4278.15 | 46.7% | 7399.615 | 44% | 6971.8 | 0.292% | 46.2674 | 0.3161% | 0.038% | 6.0211 | 21.26% | 40.3293696 | 87.14% | 88.12% | 208 | 8.8% | 23.23% | 22.03% | 44.0663808 | 41.7900288 | 1.5 | 1065.14 | 313.36
| 2 | Юлияна Цветкова | 20100 | 8 | 13757 | 1 | 4.2 | 17310 | 8.9 | 16969 | 6.3% | 15900 | 47.7% | 7584.3 | 36.3% | 5771.7 | 16% | 24.03% | 2544 | 26.3% | 4181.7 | 48.5% | 7711.5 | 43% | 6837 | 0.298% | 47.382 | 0.3057% | 0.037% | 5.883 | 21.68% | 39.7645888 | 87.73% | 88.04% | 202 | 9.2% | 23.29% | 21.67% | 42.7175864 | 39.7462472 | 1.55 |  | 515.36
| 3 | Иванка Копаранска | 22300 | 1 | 14915 | 1.7 | 5.6 | 18363 | 8.8 | 16897 | 6.4% | 15816 | 53.6% | 8477.376 | 36.6% | 5788.656 | 9.8% | 23.2% | 1549.968 | 26.5% | 4191.24 | 48.1% | 7607.496 | 44% | 6959.04 | 0.285% | 45.0756 | 0.3111% | 0.038% | 6.01008 | 21.36% | 40.0854576 | 86.82% | 87.93% | 206 | 8.9% | 23.02% | 21.73% | 43.2007132 | 40.7798218 | 1.65 |  | 721.36
| Общо |  | 51954 |  | 42289 |  |  | 53279 |  | 50904 | 6.567% | 47561 | 51.43% | 24459.526 | 33.43% | 15901.886 | 15.14% |  | 7199.588 | 26.6% | 12651.09 | 47.77% | 22718.611 | 43.67% | 20767.84 | 0.2917% | 138.725 | 0.311% | 0.03767% | 17.91418 | 21.43% | 120.179416 | 87.24% | 88.03% | 616 | 8.965% | 23.18% | 21.81% | 129.9846804 | 122.3160978 |  | 1065.14 |  | 721.36 | 0
19 | 1 | Георги Томов | 7767 | 0 | 8590 | 2.1 | 4.8 | 10840 | 10.9 | 16572 | 6.2% | 15545 | 63.1% | 9808.895 | 25.6% | 3979.52 | 11.3% | 22.18% | 1756.585 | 25.8% | 4010.61 | 47.7% | 7414.965 | 45% | 6995.25 | 0.279% | 43.37055 | 0.2913% | 0.042% | 6.5289 | 21.11% | 36.49919 | 85.12% | 85.74% | 190 | 9% | 22.41% | 20.98% | 38.74689 | 36.27442 | 1.5 | 529.52 | 381.84
| 2 | Юлияна Цветкова | 19279 | 5 | 14777 | 2.4 | 6 | 18815 | 9.5 | 16382 | 6.4% | 15334 | 47.9% | 7344.986 | 28.7% | 4400.858 | 23.4% | 22.52% | 3588.156 | 24.9% | 3818.166 | 48.6% | 7452.324 | 43% | 6593.62 | 0.275% | 42.1685 | 0.3046% | 0.042% | 6.44028 | 21.56% | 38.1834068 | 84.89% | 86.37% | 197 | 10.1% | 22.74% | 21.35% | 40.2732222 | 37.8114905 | 1.55 |  | 578.84
| 3 | Цвета Владова | 18300 | 2 | 14710 | 2.4 | 4.6 | 18345 | 9 | 16544 | 6.4% | 15485 | 55% | 8516.75 | 33.2% | 5141.02 | 11.8% | 23.16% | 1827.23 | 24.9% | 3855.765 | 49.4% | 7649.59 | 44% | 6813.4 | 0.263% | 40.72555 | 0.278% | 0.042% | 6.5037 | 21.16% | 34.1198652 | 84.2% | 85.05% | 177 | 8.9% | 22.66% | 21.29% | 36.5385702 | 34.3294863 | 1.58 |  | 755.84
| Общо |  | 45346 |  | 38077 |  |  | 48000 |  | 49498 | 6.333% | 46364 | 55.37% | 25670.631 | 29.16% | 13521.398 | 15.47% |  | 7171.971 | 25.2% | 11684.541 | 48.57% | 22516.879 | 44% | 20402.27 | 0.2723% | 126.2646 | 0.2912% | 0.042% | 19.47288 | 21.28% | 108.802462 | 84.75% | 85.74% | 564 | 9.353% | 22.6% | 21.21% | 115.5586824 | 108.4153968 |  | 529.52 |  | 755.84 | 0
20 | 1 | Димитър Цончев | 15690 | 1 | 13999 | 2.2 | 3.6 | 16715 | 9.5 | 16874 | 6.3% | 15811 | 51.4% | 8126.854 | 38.6% | 6103.046 | 10% | 24.62% | 1581.1 | 25.9% | 4095.049 | 47.8% | 7557.658 | 43% | 6798.73 | 0.271% | 42.84781 | 0.286% | 0.043% | 6.79873 | 21.83% | 36.831576 | 84.3% | 85.12% | 185 | 8.8% | 22.77% | 21.29% | 38.417544 | 35.920488 | 1.58 |  | 940.84
| 2 | Юлияна Цветкова | 19150 | 2 | 13682 | 2.1 | 4.2 | 16930 | 9.8 | 16816 | 6.3% | 15757 | 52.4% | 8256.668 | 35.1% | 5530.707 | 12.5% | 23.38% | 1969.625 | 27.2% | 4285.904 | 47.6% | 7500.332 | 44% | 6933.08 | 0.273% | 43.01661 | 0.2937% | 0.042% | 6.61794 | 20.99% | 37.1497812 | 84.79% | 85.86% | 196 | 9.7% | 22.41% | 20.45% | 39.6630108 | 36.194046 | 1.55 |  | 1136.84
| 3 | Николинка Мутафова | 17200 | 1 | 13028 | 2.1 | 5.6 | 17576 | 9.4 | 16911 | 6.4% | 15829 | 51.7% | 8183.593 | 30.1% | 4764.529 | 18.2% | 25.07% | 2880.878 | 27.8% | 4400.462 | 47% | 7439.63 | 44% | 6964.76 | 0.275% | 43.52975 | 0.2788% | 0.042% | 6.64818 | 21.14% | 35.584962 | 84.9% | 85.1% | 186 | 9.5% | 22.27% | 20.13% | 37.487091 | 33.884829 | 1.6 |  | 1322.84
| Общо |  | 52040 |  | 40709 |  |  | 51221 |  | 50601 | 6.333% | 47397 | 51.83% | 24567.115 | 34.6% | 16398.282 | 13.57% |  | 6431.603 | 26.97% | 12781.415 | 47.47% | 22497.62 | 43.67% | 20696.57 | 0.273% | 129.39417 | 0.2862% | 0.04233% | 20.06485 | 21.32% | 109.5663192 | 84.66% | 85.37% | 567 | 9.341% | 22.48% | 20.62% | 115.5676458 | 105.999363 |  | 0 |  | 1322.84 | 0
21 | 1 | Димитър Цончев | 12912 | 1 | 13000 | 0.9 | 4.1 | 17717 | 9.4 | 16922 | 6.5% | 15822 | 47.7% | 7547.094 | 33.2% | 5252.904 | 19.1% | 24.78% | 3022.002 | 27% | 4271.94 | 47.5% | 7515.45 | 43% | 6803.46 | 0.28% | 44.3016 | 0.299% | 0.043% | 6.80346 | 22% | 38.55368 | 84.81% | 85.78% | 193 | 9.2% | 23.11% | 20.58% | 40.4988884 | 36.0652152 | 1.6 |  | 1515.84
| 2 | Иванка Копаранска | 19748 | 2 | 12728 | 1.3 | 4.6 | 16414 | 9.5 | 16749 | 7.1% | 15560 | 50.4% | 7842.24 | 35.5% | 5523.8 | 14.1% | 24.94% | 2193.96 | 28.4% | 4419.04 | 46.5% | 7235.4 | 45% | 7002 | 0.27% | 42.012 | 0.2852% | 0.039% | 6.0684 | 21.71% | 35.758541 | 85.71% | 86.47% | 181 | 9% | 23.26% | 21.81% | 38.311546 | 35.923251 | 1.55 |  | 1696.84
| 3 | Николинка Мутафова | 14300 | 0 | 11689 | 1.4 | 5.2 | 16829 | 9.6 | 16785 | 6.4% | 15711 | 52.7% | 8279.697 | 31.7% | 4980.387 | 15.6% | 24.57% | 2450.916 | 28.8% | 4524.768 | 47.1% | 7399.881 | 43% | 6755.73 | 0.273% | 42.89103 | 0.2671% | 0.04% | 6.2844 | 21.85% | 33.913385 | 85.5% | 85.17% | 170 | 8.7% | 22.99% | 21.7% | 35.682779 | 33.68057 | 1.55 |  | 1866.84
| Общо |  | 46960 |  | 37417 |  |  | 50960 |  | 50456 | 6.666% | 47093 | 50.26% | 23669.031 | 33.46% | 15757.091 | 16.28% |  | 7666.878 | 28.06% | 13215.748 | 47.04% | 22150.731 | 43.66% | 20561.19 | 0.2744% | 129.20463 | 0.2838% | 0.04067% | 19.15626 | 21.85% | 108.225606 | 85.33% | 85.82% | 544 | 8.977% | 23.12% | 21.36% | 114.4932134 | 105.6690362 |  | 0 |  | 1866.84 | 0
22 | 1 | Димитър Цончев | 3958 | 1 | 13197 | 1.2 | 3.7 | 17085 | 9.5 | 16527 | 6.8% | 15403 | 64.1% | 9873.323 | 29% | 4466.87 | 6.9% | 24.71% | 1062.807 | 28.6% | 4405.258 | 48% | 7393.44 | 42% | 6469.26 | 0.273% | 42.05019 | 0.3163% | 0.038% | 5.85314 | 21.69% | 39.8039697 | 86.23% | 88.13% | 201 | 8.7% | 23.36% | 21.49% | 42.8686368 | 39.4369437 | 1.65 | 1062.08 | 1005.76
| 2 | Иванка Копаранска | 19142 | 5 | 11576 | 2.3 | 4.2 | 15375 | 10 | 16572 | 7.1% | 15395 | 51.5% | 7928.425 | 37.8% | 5819.31 | 10.7% | 27.75% | 1647.265 | 28.5% | 4387.575 | 46.1% | 7097.095 | 42% | 6465.9 | 0.266% | 40.9507 | 0.2738% | 0.036% | 5.5422 | 21.66% | 34.0384734 | 86.61% | 86.99% | 171 | 8.1% | 23.3% | 21.56% | 36.615717 | 33.8813244 | 1.6 |  | 1176.76
| 3 | Георги Томов | 21925 | 1 | 13549 | 1.3 | 4.9 | 17085 | 10.5 | 16563 | 7% | 15404 | 48.6% | 7486.344 | 36.8% | 5668.672 | 14.6% | 29.62% | 2248.984 | 27.1% | 4174.484 | 47.2% | 7270.688 | 43% | 6623.72 | 0.29% | 44.6716 | 0.2814% | 0.039% | 6.00756 | 21.09% | 33.5303583 | 86.71% | 86.29% | 173 | 8.1% | 23.49% | 21.36% | 37.3460463 | 33.9596232 | 1.55 |  | 1349.76
| Общо |  | 45025 |  | 38322 |  |  | 49545 |  | 49662 | 6.967% | 46202 | 54.73% | 25288.092 | 34.53% | 15954.852 | 10.73% |  | 4959.056 | 28.07% | 12967.317 | 47.1% | 21761.223 | 42.33% | 19558.88 | 0.2763% | 127.67249 | 0.2905% | 0.03767% | 17.4029 | 21.48% | 107.3728014 | 86.52% | 87.18% | 545 | 8.321% | 23.38% | 21.47% | 116.8304001 | 107.2778913 |  | 1062.08 |  | 1349.76 | 0
23 | 1 | Николинка Мутафова | 6836 | 0 | 14068 | 2 | 4.6 | 17214 | 10 | 15235 | 6.9% | 14184 | 51.2% | 7262.208 | 35.2% | 4992.768 | 13.6% | 26.35% | 1929.024 | 26.4% | 3744.576 | 47.5% | 6737.4 | 43% | 6099.12 | 0.282% | 39.99888 | 0.3251% | 0.039% | 5.53176 | 21.02% | 39.1442848 | 86.33% | 88.16% | 206 | 9.6% | 21.79% | 19.67% | 40.5782096 | 36.6302608 | 1.65 | 1000.26 | 555.5
| 2 | Иванка Копаранска | 20500 | 5 | 11624 | 3.2 | 6.2 | 16179 | 9.4 | 14766 | 6.9% | 13747 | 48.7% | 6694.789 | 38.4% | 5278.848 | 12.9% | 26.17% | 1773.363 | 26.8% | 3684.196 | 47.1% | 6474.837 | 45% | 6186.15 | 0.258% | 35.46726 | 0.2859% | 0.036% | 4.94892 | 20.54% | 29.856944 | 86.2% | 87.54% | 158 | 8% | 23.63% | 22.6% | 34.348568 | 32.85136 | 1.55 |  | 713.5
| 3 | Георги Томов | 19904 | 0 | 11227 | 2.1 | 5.9 | 14160 | 10.3 | 15101 | 7.6% | 13953 | 52.6% | 7339.278 | 34.3% | 4785.879 | 13.1% | 27.29% | 1827.843 | 27.7% | 3864.981 | 45.1% | 6292.803 | 43% | 5999.79 | 0.258% | 35.99874 | 0.2904% | 0.036% | 5.02308 | 21.95% | 32.3104 | 86.19% | 87.73% | 160 | 8% | 24.11% | 22.67% | 35.48992 | 33.37024 | 1.5 |  | 873.5
| Общо |  | 47240 |  | 36919 |  |  | 47553 |  | 45102 | 7.134% | 41884 | 50.85% | 21296.275 | 35.95% | 15057.495 | 13.2% |  | 5530.23 | 26.96% | 11293.753 | 46.57% | 19505.04 | 43.66% | 18285.06 | 0.2661% | 111.46488 | 0.3006% | 0.03701% | 15.50376 | 21.17% | 101.3116288 | 86.24% | 87.83% | 524 | 8.629% | 23.17% | 21.63% | 110.4166976 | 102.8518608 |  | 1000.26 |  | 873.5 | 0
24 | 1 | Юлияна Цветкова | 0 | 1 | 12618 | 2.8 | 4.4 | 15087 | 9.8 | 14853 | 6.9% | 13828 | 49.1% | 6789.548 | 29.7% | 4106.916 | 21.2% | 26.35% | 2931.536 | 26.2% | 3622.936 | 47.7% | 6595.956 | 44% | 6084.32 | 0.257% | 35.53796 | 0.2766% | 0.038% | 5.25464 | 21.58% | 30.210921 | 85.36% | 86.4% | 153 | 8.5% | 23.57% | 22.49% | 32.9968215 | 31.4848755 | 1.5 | 530 | 491.5 | -5
| 2 | Николинка Мутафова | 26400 | 3 | 14226 | 1.7 | 5.5 | 16967 | 9.1 | 14944 | 8.4% | 13689 | 46.1% | 6310.629 | 38.2% | 5229.198 | 15.7% | 27.09% | 2149.173 | 27.9% | 3819.231 | 46.3% | 6338.007 | 43% | 5886.27 | 0.251% | 34.35939 | 0.2778% | 0.035% | 4.79115 | 21.58% | 29.8166544 | 86.2% | 87.53% | 152 | 9.1% | 24.06% | 22.67% | 33.2432208 | 31.3226856 | 1.55 |  | 643.5
| 3 | Цвета Владова | 17699 | 0 | 14139 | 2.9 | 6.6 | 17704 | 8.8 | 15480 | 7.1% | 14381 | 51.5% | 7406.215 | 34.4% | 4947.064 | 14.1% | 26.85% | 2027.721 | 26.9% | 3868.489 | 46.7% | 6715.927 | 44% | 6327.64 | 0.257% | 36.95917 | 0.2737% | 0.036% | 5.17716 | 21.4% | 31.637974 | 86.14% | 86.98% | 163 | 9.3% | 23.12% | 21.71% | 34.1808392 | 32.0962811 | 1.5 |  | 806.5
| Общо |  | 44099 |  | 40983 |  |  | 49758 |  | 45277 | 7.463% | 41898 | 48.94% | 20506.392 | 34.09% | 14283.178 | 16.97% |  | 7108.43 | 27% | 11310.656 | 46.9% | 19649.89 | 43.67% | 18298.23 | 0.255% | 106.85652 | 0.276% | 0.03633% | 15.22295 | 21.52% | 91.6655494 | 85.9% | 86.97% | 468 | 8.974% | 23.58% | 22.28% | 100.4208815 | 94.9038422 |  | 530 |  | 806.5 | 0
25 | 1 | Юлияна Цветкова | 6580 | 0 | 13039 | 2.8 | 5.8 | 16385 | 9 | 16427 | 7.2% | 15244 | 52.7% | 8033.588 | 28.5% | 4344.54 | 18.8% | 26.97% | 2865.872 | 26.9% | 4100.636 | 46.2% | 7042.728 | 44% | 6707.36 | 0.259% | 39.48196 | 0.2737% | 0.035% | 5.3354 | 21.36% | 35.0991792 | 86.63% | 87.35% | 179 | 8.2% | 22.14% | 22.3% | 36.3808908 | 36.643806 | 1.55 | 535.74 | 452.78 | 3.02
| 2 | Николинка Мутафова | 19800 | 4 | 13935 | 3.6 | 7.7 | 16328 | 9.1 | 16297 | 7.5% | 15075 | 66.58% | 10036.935 | 23.3% | 3512.475 | 10.2% | 26.31% | 1537.65 | 25.9% | 3904.425 | 47.3% | 7130.475 | 43% | 6482.25 | 0.254% | 38.2905 | 0.2698% | 0.033% | 4.97475 | 21.17% | 34.7869674 | 87.14% | 87.9% | 179 | 8.2% | 21.72% | 21.44% | 35.6907384 | 35.2306368 | 1.55 |  | 631.78
| 3 | Димитър Цончев | 20861 | 1 | 14769 | 1.8 | 5.2 | 17735 | 9 | 16284 | 7.7% | 15030 | 70.6% | 10611.18 | 24% | 3607.2 | 5.4% | 25.31% | 811.62 | 25.7% | 3862.71 | 47.2% | 7094.16 | 43% | 6462.9 | 0.274% | 41.1822 | 0.293% | 0.034% | 5.1102 | 21.65% | 37.6859385 | 87.73% | 88.53% | 189 | 7.9% | 22.36% | 22.42% | 38.9218284 | 39.0262698 | 1.55 |  | 820.78
| Общо |  | 47241 |  | 41743 |  |  | 50448 |  | 49008 | 7.466% | 45349 | 63.25% | 28681.703 | 25.28% | 11464.215 | 11.5% |  | 5215.142 | 26.17% | 11867.771 | 46.9% | 21267.363 | 43.34% | 19652.51 | 0.2623% | 118.95466 | 0.2788% | 0.034% | 15.42035 | 21.39% | 107.5720851 | 87.18% | 87.94% | 547 | 8.096% | 22.07% | 22.05% | 110.9934576 | 110.9007126 |  | 535.74 |  | 820.78 | 0
26 | 1 | Иванка Копаранска | 5459 | 0 | 10185 | 2.9 | 5.2 | 12444 | 9.9 | 15598 | 7.7% | 14397 | 59.7% | 8595.009 | 33.1% | 4765.407 | 7.2% | 24.87% | 1036.584 | 26.1% | 3757.617 | 46.4% | 6680.208 | 44% | 6334.68 | 0.274% | 39.44778 | 0.2885% | 0.033% | 4.75101 | 21.52% | 36.1114208 | 88.09% | 88.69% | 182 | 7.8% | 21.92% | 22.1% | 36.7826368 | 37.084684 | 1.6 | 505.2 | 497.58
| 2 | Николинка Мутафова | 20400 | 4 | 15488 | 3.2 | 4.8 | 18341 | 9.8 | 16612 | 6.9% | 15466 | 60.8% | 9403.328 | 29.2% | 4516.072 | 10% | 26.58% | 1546.6 | 26.3% | 4067.558 | 47.6% | 7361.816 | 44% | 6805.04 | 0.285% | 44.0781 | 0.2836% | 0.033% | 5.10378 | 22.17% | 38.4285912 | 88.55% | 88.49% | 188 | 7.8% | 22.36% | 22.81% | 38.7579296 | 39.5379416 | 1.6 |  | 685.58
| 3 | Димитър Цончев | 17811 | 3 | 15626 | 3 | 6.2 | 18785 | 9 | 16709 | 6.3% | 15656 | 52.2% | 8172.432 | 34.2% | 5354.352 | 13.6% | 25.24% | 2129.216 | 25.5% | 3992.28 | 47.6% | 7452.256 | 43% | 6732.08 | 0.275% | 43.054 | 0.2817% | 0.034% | 5.32304 | 21.92% | 37.509504 | 87.77% | 88.06% | 186 | 8% | 22.66% | 23.15% | 38.775792 | 39.61428 | 1.6 |  | 871.58
| Общо |  | 43670 |  | 41299 |  |  | 49570 |  | 48919 | 6.95% | 45519 | 57.49% | 26170.769 | 32.15% | 14635.831 | 10.35% |  | 4712.4 | 25.96% | 11817.455 | 47.22% | 21494.28 | 43.66% | 19871.8 | 0.2781% | 126.57988 | 0.2845% | 0.03334% | 15.17783 | 21.88% | 112.049516 | 88.14% | 88.41% | 556 | 7.867% | 22.32% | 22.7% | 114.3163584 | 116.2369056 |  | 505.2 |  | 871.58 | 0
27 | 1 | Иванка Копаранска | 17620 | 0 | 15878 | 3.4 | 5 | 19009 | 8.1 | 16686 | 6.8% | 15551 | 52.6% | 8179.826 | 36.9% | 5738.319 | 10.5% | 25.22% | 1632.855 | 26.9% | 4183.219 | 46.7% | 7262.317 | 44% | 6842.44 | 0.268% | 41.67668 | 0.2793% | 0.035% | 5.44285 | 21.75% | 36.7377075 | 87.08% | 87.6% | 183 | 7.7% | 22.49% | 22.78% | 37.9876341 | 38.4774702 | 1.6 |  | 1054.58
| 2 | Цвета Владова | 19636 | 3 | 15202 | 3.1 | 5.5 | 18905 | 7.7 | 16816 | 6.9% | 15656 | 56.4% | 8829.984 | 32.9% | 5150.824 | 10.7% | 27.14% | 1675.192 | 27% | 4227.12 | 46.5% | 7280.04 | 43% | 6732.08 | 0.274% | 42.89744 | 0.2792% | 0.038% | 5.94928 | 21.69% | 37.3560363 | 86.28% | 86.54% | 187 | 7.9% | 21.93% | 21.92% | 37.7693811 | 37.7521584 | 1.6 |  | 1241.58
| 3 | Димитър Цончев | 17844 | 2 | 15528 | 1.8 | 5 | 18474 | 7.5 | 16780 | 6.9% | 15622 | 51.1% | 7982.842 | 27.5% | 4296.05 | 21.4% | 27.69% | 3343.108 | 27.5% | 4296.05 | 47.5% | 7420.45 | 43% | 6717.46 | 0.28% | 43.7416 | 0.2845% | 0.038% | 5.93636 | 21.62% | 36.957228 | 86.58% | 86.79% | 185 | 7.6% | 22.53% | 23.08% | 38.512782 | 39.452952 | 1.6 |  | 1426.58
| Общо |  | 55100 |  | 46608 |  |  | 56388 |  | 50282 | 6.867% | 46829 | 53.37% | 24992.652 | 32.43% | 15185.193 | 14.2% |  | 6651.155 | 27.13% | 12706.389 | 46.9% | 21962.807 | 43.33% | 20291.98 | 0.274% | 128.31572 | 0.281% | 0.037% | 17.32849 | 21.69% | 111.0509718 | 86.64% | 86.98% | 555 | 7.734% | 22.32% | 22.59% | 114.2697972 | 115.6825806 |  | 0 |  | 1426.58 | 0
28 | 1 | Иванка Копаранска | 15013 | 0 | 15011 | 1.8 | 5.2 | 18089 | 7.3 | 16607 | 6.9% | 15461 | 52.1% | 8055.181 | 29.7% | 4591.917 | 18.2% | 26.83% | 2813.902 | 28.5% | 4406.385 | 45.7% | 7065.677 | 43% | 6648.23 | 0.277% | 42.82697 | 0.2819% | 0.037% | 5.72057 | 21.43% | 36.5135055 | 86.79% | 87.02% | 185 | 7.9% | 22.22% | 22.63% | 37.859547 | 38.5581255 | 1.6 |  | 1611.58
| 2 | Цвета Владова | 18887 | 2 | 15080 | 4.6 | 6.5 | 18072 | 7.5 | 16719 | 6.9% | 15565 | 45.1% | 7019.815 | 36.9% | 5743.485 | 18% | 27.05% | 2801.7 | 27% | 4202.55 | 47.1% | 7331.115 | 43% | 6692.95 | 0.264% | 41.0916 | 0.2741% | 0.036% | 5.6034 | 21.77% | 36.0456775 | 86.51% | 87% | 179 | 7.5% | 22.38% | 23.01% | 37.055685 | 38.0988075 | 1.58 |  | 1790.58
| 3 | Мария Лачева | 17300 | 2 | 14525 | 2.9 | 5.9 | 17619 | 7.2 | 16728 | 6.8% | 15590 | 47.4% | 7389.66 | 31.3% | 4879.67 | 21.3% | 25.83% | 3320.67 | 26.6% | 4146.94 | 47.7% | 7436.43 | 43% | 6703.7 | 0.268% | 41.7812 | 0.2628% | 0.036% | 5.6124 | 21.83% | 34.105009 | 86.71% | 86.44% | 170 | 8.1% | 22.63% | 23.39% | 35.354849 | 36.542197 | 1.58 |  | 1960.58
| Общо |  | 51200 |  | 44616 |  |  | 53780 |  | 50054 | 6.867% | 46616 | 48.19% | 22464.656 | 32.64% | 15215.072 | 19.17% |  | 8936.272 | 27.36% | 12755.875 | 46.84% | 21833.222 | 43% | 20044.88 | 0.2696% | 125.69977 | 0.2729% | 0.03633% | 16.93637 | 21.68% | 106.664192 | 86.67% | 86.83% | 534 | 7.83% | 22.41% | 23.01% | 110.270081 | 113.19913 |  | 0 |  | 1960.58 | 0
29 | 1 | Николинка Мутафова | 5900 | 0 | 6083 | 4.4 | 6.2 | 7072 | 11.5 | 16206 | 8.3% | 14861 | 40.4% | 6003.844 | 44.8% | 6657.728 | 14.8% | 25.46% | 2199.428 | 26.4% | 3923.304 | 47.2% | 7014.392 | 44% | 6538.84 | 0.275% | 40.86775 | 0.2918% | 0.036% | 5.34996 | 21.66% | 37.0243044 | 87.05% | 87.81% | 186 | 8.1% | 22.24% | 22.05% | 38.0157216 | 37.690947 | 1.65 | 1005.78 | 1140.8
| 2 | Цвета Владова | 1845 | 0 | 759 | 14.5 | 10 | 2365 | 13.2 | 13277 | 5.9% | 12494 | 50.7% | 6334.458 | 32.8% | 4098.032 | 16.5% | 22.58% | 2061.51 | 21.7% | 2711.198 | 49.8% | 6222.012 | 44% | 5497.36 | 0.251% | 31.35994 | 0.2765% | 0.039% | 4.87266 | 20.67% | 27.3639795 | 84.62% | 86.04% | 145 | 8.7% | 22.41% | 23.33% | 29.6674785 | 30.8854205 | 1.5 |  | 1285.8
| 3 | Мария Лачева | 18655 | 1 | 18662 | 5.7 | 7.2 | 19271 | 11.3 | 15095 | 5.4% | 14280 | 56.1% | 8011.08 | 23.3% | 3327.24 | 20.6% | 24.18% | 2941.68 | 24.3% | 3470.04 | 47.9% | 6840.12 | 43% | 6140.4 | 0.264% | 37.6992 | 0.2389% | 0.038% | 5.4264 | 21.63% | 28.6976025 | 85.76% | 84.24% | 145 | 8.5% | 21.62% | 22.22% | 28.684335 | 29.480385 | 1.6 |  | 1430.8
| Общо |  | 26400 |  | 25504 |  |  | 28708 |  | 44578 | 6.603% | 41635 | 48.88% | 20349.382 | 33.82% | 14083 | 17.3% |  | 7202.618 | 24.27% | 10104.542 | 48.22% | 20076.524 | 43.66% | 18176.6 | 0.264% | 109.92689 | 0.269% | 0.03757% | 15.64902 | 21.35% | 93.0858864 | 85.92% | 86.18% | 476 | 8.405% | 22.08% | 22.49% | 96.3675351 | 98.0567525 |  | 1005.78 |  | 1430.8 | 0
30 | 1 | Николинка Мутафова | 4900 | 0 | 18478 | 3.1 | 7.5 | 19453 | 11 | 16704 | 6.1% | 15685 | 55.7% | 8736.545 | 32.5% | 5097.625 | 11.8% | 28.04% | 1850.83 | 27.4% | 4297.69 | 47.8% | 7497.43 | 44% | 6901.4 | 0.282% | 44.2317 | 0.293% | 0.037% | 5.80345 | 21.01% | 37.473436 | 87.03% | 87.51% | 196 | 9% | 22.51% | 23.26% | 40.148836 | 41.486536 | 1.6 | 500.94 | 1125.86
| 2 | Димитър Цончев | 20765 | 6 | 18431 | 1.9 | 5.1 | 18541 | 10.5 | 17308 | 6.2% | 16235 | 63.5% | 10309.225 | 30.4% | 4935.44 | 6.1% | 23.56% | 990.335 | 29.2% | 4740.62 | 45.8% | 7435.63 | 43% | 6981.05 | 0.28% | 45.458 | 0.2704% | 0.037% | 6.00695 | 21.77% | 37.03077 | 86.93% | 86.46% | 189 | 10% | 22.28% | 22.42% | 37.89828 | 38.13642 | 1.6 |  | 1314.86
| 3 | Мария Лачева | 20520 | 4 | 20588 | 0.7 | 4.2 | 21512 | 9 | 17369 | 5.5% | 16414 | 57.1% | 9372.394 | 23.1% | 3791.634 | 19.8% | 23.52% | 3249.972 | 29.3% | 4809.302 | 46.2% | 7583.268 | 43% | 7058.02 | 0.283% | 46.45162 | 0.2647% | 0.044% | 7.22216 | 21.66% | 35.084868 | 84.62% | 83.54% | 178 | 9% | 22.36% | 22.42% | 36.218728 | 36.315916 | 1.58 |  | 1492.86
| Общо |  | 46185 |  | 57497 |  |  | 59506 |  | 51381 | 5.931% | 48334 | 58.8% | 28418.164 | 28.6% | 13824.699 | 12.6% |  | 6091.137 | 28.65% | 13847.612 | 46.58% | 22516.328 | 43.32% | 20940.47 | 0.2817% | 136.14132 | 0.2758% | 0.03937% | 19.03256 | 21.49% | 109.589074 | 86.18% | 85.88% | 563 | 9.336% | 22.38% | 22.69% | 114.265844 | 115.938872 |  | 500.94 |  | 1492.86 | 0
31 | 1 | Николинка Мутафова | 9300 | 3 | 17778 | 1.1 | 3.6 | 18134 | 9.5 | 17068 | 6.7% | 15924 | 51.4% | 8184.936 | 34.9% | 5557.476 | 13.7% | 21.57% | 2181.588 | 27% | 4299.48 | 48.2% | 7675.368 | 43% | 6847.32 | 0.285% | 45.3834 | 0.2935% | 0.043% | 6.84732 | 21.42% | 38.68452 | 85.08% | 85.52% | 200 | 9.7% | 22.09% | 21.43% | 39.89454 | 38.70258 | 1.6 | 455.28 | 1208.58 | -29
| 2 | Димитър Цончев | 23765 | 2 | 6207 | 3.9 | 4.8 | 6471 | 11 | 14356 | 6.1% | 13480 | 45.1% | 6079.48 | 39.8% | 5365.04 | 15.1% | 21.8% | 2035.48 | 22.8% | 3073.44 | 50.6% | 6820.88 | 41% | 5526.8 | 0.275% | 37.07 | 0.3029% | 0.041% | 5.5268 | 22.08% | 34.4931552 | 85.25% | 86.62% | 173 | 9.7% | 22.6% | 21.9% | 35.305494 | 34.211961 | 1.6 |  | 1381.58
| 3 | Мария Лачева | 18025 | 0 | 18582 | 2.1 | 4.2 | 19011 | 10.2 | 15804 | 5.7% | 14903 | 54.5% | 8122.135 | 29.8% | 4441.094 | 15.7% | 26.58% | 2339.771 | 24.6% | 3666.138 | 48.5% | 7227.955 | 42% | 6259.26 | 0.281% | 41.87743 | 0.2797% | 0.04% | 5.9612 | 21.68% | 34.5254 | 85.92% | 85.85% | 175 | 9% | 22.43% | 22.2% | 35.719775 | 35.3535 | 1.6 |  | 1556.58
| Общо |  | 51090 |  | 42567 |  |  | 43616 |  | 47228 | 6.183% | 44307 | 50.53% | 22386.551 | 34.68% | 15363.61 | 14.8% |  | 6556.839 | 24.91% | 11039.058 | 49.03% | 21724.203 | 42.06% | 18633.38 | 0.2806% | 124.33083 | 0.2917% | 0.04139% | 18.33532 | 21.71% | 107.7030752 | 85.42% | 85.97% | 548 | 9.476% | 22.36% | 21.83% | 110.919809 | 108.268041 |  | 455.28 |  | 1556.58 | 0
| Общо, до деня |  | 1436064 |  | 1216903 |  |  | 1531938 |  | 1485392 | 6.773% | 1384782 | 50.87% | 704385.605 | 32.65% | 452123.267 | 16.49% |  | 228285.188 | 26.26% | 363621.662 | 47.89% | 663224.617 | 43.03% | 595897.84 | 0.2718% | 3764.18146 | 0.2877% | 0.04017% | 549.59266 | 19.45% | 3232.124578 | 85.4% | 86.2% | 16621 | 8.75% | 20.66% | 19.72% | 3434.032 | 3278.44527 |  | 16708.88 |  |  | 0
Note on AJ44: Author: ФП Metso - 154 т ФП Larox - 40 т
Note on AK44: Author: ФП Metso -8,2 ФП Larox -9,5
Note on AK45: Author: ФП Metso - 9,2 ФП Larox - 9,7
Note on AJ48: Author: ФП Metso - 178 т ФП Larox - 33 т
Note on AK48: Author: ФП Metso - 9,1 ФП Larox - 9,7
Note on AS68: Author: корекция склад концентрат след замер на автомобилна везна
Note on AS96: Author: корекция склад концентрат след замер на автомобилна везна
Note on AS100: Author: корекция склад концентрат след замер на автомобилна везна
Note on AJ120: Author: ФП Metso -160 т. ФП Larox - 36 т.
Note on AK120: Author: ФП Metso - 8,8 ФП Larox - 10,5
Note on AS124: Author: корекция склад концентрат след замер на автомобилна везна

## Август
Дата | Смяна | Диспечер | Подадена руда от МГТЛ за денонощието | Състояние на склад №2 | Натрошена руда от Цех ССТ | Класа + 15,0мм. | Класа + 12,5мм. | Превозена руда до междинни бункери | Състояние на междинни бункери | Преработена руда в цех МФЦ | Влага на преработената руда | Суха преработена руда | Грано диорити |  | Дайки |  | Шисти | Показания на Гранулометър PSI500i руда, +0,20мм |  | Смилане класа + 0,20мм |  | Смилане класа -0,08мм |  | Плътност на пулпа |  | Съдържание на мед в рудите по Куриер | Метал мед в рудите по Куриер | Коригирана съдържание на мед в рудите | Съдържание на мед в отпадъка по Куриер | Метал мед в отпадъка по Куриер | Съдържание на мед в медния к-т Куриер | Метал мед в концентрата по Куриер | Технологично извличане по Куриер | Товарно извличане | Добит меден концентрат | Влага на медния концентрат | Съдържание на мед в медния к-т (Bruker) | Съдържание на мед в медния к-т /химия-товарен/ | Метал мед в медния концентрат (Bruker) | Метал мед в медния концентрат /химия/ | Литрово тегло в сгъстителя | Меден концентра, автомобилна везна | Меден концентрат в склад | Меден концентрат в склад | Добит молибденов концентрат | Съдържание на Мо в молибденовия к-т | последни данни за съдържания в 8-ма пречистка |  | последни данни за съдържания във 2-ра пречистка
|  |  | тона | метра | тона | % | % | тона | метра | тона | % | тона | % |  | % |  | % | % |  | % |  | % |  | % |  | % | % | % | % | тона | % | тона | % | % | тона | % | % | % | тона | тона | кг/литър | тон | тон | тон | кг. | % | Мо % | Cu % | Мо % | Cu %
1556.58
1 | 1 | Георги Томов | 6690 | 0 | 16287 | 0.5 | 4.1 | 16911 | 10.6 | 15707 | 7% | 14608 | 62.7% | 9159.216 | 24.3% | 3549.744 | 13% | 25.43% | 1899.04 | 23.5% | 3432.88 | 49.4% | 7216.352 | 42% | 6135.36 | 0.284% | 41.48672 | 0.2816% | 0.041% | 5.98928 | 21.28% | 33.694752 | 85.73% | 85.6% | 174 | 9% | 22.2% | 22.51% | 35.15148 | 35.642334 | 1.5 | 508.36 | 1222.22
| 2 | Юлияна Цветкова | 20235 | 5 | 17110 | 1 | 4.7 | 17715 | 10 | 15893 | 6.6% | 14844 | 57.8% | 8579.832 | 34.8% | 5165.712 | 7.4% | 25.42% | 1098.456 | 22.8% | 3384.432 | 50.7% | 7525.908 | 41% | 6086.04 | 0.287% | 42.60228 | 0.2862% | 0.041% | 6.08604 | 21.23% | 34.698312 | 85.88% | 85.83% | 180 | 9.2% | 22.27% | 22.4% | 36.398088 | 36.61056 | 1.58 |  | 1402.22
| 3 | Димитър Цончев | 21225 | 1 | 17872 | 0.6 | 5.1 | 18426 | 9.3 | 15956 | 6.3% | 14951 | 47% | 7026.97 | 48.4% | 7236.284 | 4.6% | 25.57% | 687.746 | 23.4% | 3498.534 | 50.3% | 7520.353 | 41% | 6129.91 | 0.282% | 42.16182 | 0.2971% | 0.046% | 6.87746 | 19.89% | 34.729929 | 83.88% | 84.7% | 190 | 8.1% | 21.5% | 21.84% | 37.54115 | 38.134824 | 1.58 |  | 1592.22
| Общо |  | 48150 |  | 51269 |  |  | 53052 |  | 47556 | 6.631% | 44403 | 55.78% | 24766.018 | 35.92% | 15951.74 | 8.3% |  | 3685.242 | 23.23% | 10315.846 | 50.14% | 22262.613 | 41.33% | 18351.31 | 0.2843% | 126.25082 | 0.2884% | 0.04268% | 18.95278 | 20.8% | 103.122993 | 85.16% | 85.37% | 544 | 8.752% | 21.99% | 22.25% | 109.090718 | 110.387718 |  | 508.36 |  | 1592.22 | 0
2 | 1 | Георги Томов | 5297 | 1 | 13039 | 0.5 | 4.1 | 14695 | 10.6 | 15232 | 6.2% | 14288 | 44.1% | 6301.008 | 37.6% | 5372.288 | 18.3% | 25.57% | 2614.704 | 22.8% | 3257.664 | 51% | 7286.88 | 41% | 5858.08 | 0.267% | 38.14896 | 0.2684% | 0.045% | 6.4296 | 20.6% | 30.72387 | 83.33% | 83.41% | 163 | 8.5% | 21.4% | 22% | 31.91703 | 32.8119 | 1.5 | 1002.46 | 752.76
| 2 | Мария Лачева | 19378 | 5 | 16969 | 0.6 | 3.1 | 17684 | 10.3 | 15942 | 6.7% | 14874 | 42.7% | 6351.198 | 40.1% | 5964.474 | 17.2% | 24.4% | 2558.328 | 23.2% | 3450.768 | 50% | 7437 | 41% | 6098.34 | 0.265% | 39.4161 | 0.2632% | 0.041% | 6.09834 | 22.1% | 32.521034 | 84.69% | 84.58% | 161 | 8.6% | 22.46% | 23.27% | 33.0507884 | 34.2427358 | 1.5 |  | 913.76
| 3 | Николинка Мутафова | 17445 | 3 | 16760 | 0.6 | 4.1 | 17173 | 9.8 | 15974 | 7% | 14856 | 46.9% | 6967.464 | 34.8% | 5169.888 | 18.3% | 25.8% | 2718.648 | 23% | 3416.88 | 49.8% | 7398.288 | 41% | 6090.96 | 0.259% | 38.47704 | 0.28% | 0.037% | 5.49672 | 21.46% | 34.2784872 | 85.86% | 86.93% | 174 | 8.2% | 22.6% | 23.04% | 36.099432 | 36.8022528 | 1.6 |  | 1087.76
| Общо |  | 42120 |  | 46768 |  |  | 49552 |  | 47148 | 6.64% | 44018 | 44.57% | 19619.67 | 37.5% | 16506.65 | 17.93% |  | 7891.68 | 23% | 10125.312 | 50.26% | 22122.168 | 41% | 18047.38 | 0.2636% | 116.0421 | 0.2706% | 0.04094% | 18.02466 | 21.4% | 97.5233912 | 84.63% | 85.03% | 498 | 8.428% | 22.16% | 22.78% | 101.0672504 | 103.8568886 |  | 1002.46 |  | 1087.76 | 0
3 | 1 | Георги Томов | 19036 | 0 | 17404 | 0.6 | 3.8 | 18273 | 9.1 | 15770 | 7% | 14666 | 54% | 7919.64 | 38.3% | 5617.078 | 7.7% | 25.76% | 1129.282 | 22.9% | 3358.514 | 49.5% | 7259.67 | 41% | 6013.06 | 0.261% | 38.27826 | 0.2527% | 0.038% | 5.57308 | 20.92% | 29.767068 | 85.6% | 85.11% | 155 | 8.2% | 22.13% | 22.25% | 31.488777 | 31.659525 | 1.55 |  | 1242.76
| 2 | Мария Лачева | 20219 | 2 | 18198 | 1.1 | 5.6 | 18187 | 8.8 | 16037 | 6.9% | 14930 | 50.3% | 7509.79 | 35.8% | 5344.94 | 13.9% | 26.54% | 2075.27 | 22.4% | 3344.32 | 51.2% | 7644.16 | 40% | 5972 | 0.271% | 40.4603 | 0.2835% | 0.041% | 6.1213 | 19.98% | 33.7853808 | 85.05% | 85.7% | 184 | 8.1% | 21.41% | 21.14% | 36.2034536 | 35.7468944 | 1.6 |  | 1426.76
| 3 | Николинка Мутафова | 18800 | 1 | 17106 | 2.1 | 6 | 17757 | 8.3 | 16166 | 6.7% | 15083 | 46.8% | 7058.844 | 40.9% | 6168.947 | 12.3% | 29.02% | 1855.209 | 24.5% | 3695.335 | 49.9% | 7526.417 | 40% | 6033.2 | 0.274% | 41.32742 | 0.2597% | 0.04% | 6.0332 | 20.45% | 31.879505 | 85.57% | 84.76% | 170 | 8.3% | 21.26% | 21.64% | 33.142214 | 33.734596 | 1.55 |  | 1596.76
| Общо |  | 58055 |  | 52708 |  |  | 54217 |  | 47973 | 6.865% | 44679 | 50.33% | 22488.274 | 38.34% | 17130.965 | 11.32% |  | 5059.761 | 23.27% | 10398.169 | 50.2% | 22430.247 | 40.33% | 18018.26 | 0.2687% | 120.06598 | 0.2654% | 0.03968% | 17.72758 | 20.45% | 95.4319538 | 85.4% | 85.2% | 509 | 8.197% | 21.6% | 21.67% | 100.8344446 | 101.1410154 |  | 0 |  | 1596.76 | 0
4 | 1 | Димитър Цончев | 14737 | 0 | 16993 | 1.1 | 4 | 18144 | 8 | 16107 | 7.7% | 14867 | 64.7% | 9618.949 | 33.3% | 4950.711 | 2% | 30.19% | 297.34 | 25.6% | 3805.952 | 47.6% | 7076.692 | 40% | 5946.8 | 0.282% | 41.92494 | 0.2683% | 0.038% | 5.64946 | 21.39% | 32.880708 | 86.68% | 85.98% | 168 | 8.5% | 22.27% | 22.83% | 34.233444 | 35.094276 | 1.58 |  | 1764.76
| 2 | Мария Лачева | 19346 | 1 | 17697 | 1 | 4.2 | 18601 | 7.4 | 16134 | 7% | 15005 | 57.2% | 8582.86 | 35.9% | 5386.795 | 6.9% | 30.36% | 1035.345 | 24.3% | 3646.215 | 49.3% | 7397.465 | 40% | 6002 | 0.286% | 42.9143 | 0.2801% | 0.037% | 5.55185 | 21.15% | 34.522299 | 87.22% | 86.94% | 178 | 8.3% | 22.35% | 23.49% | 36.481011 | 38.3417874 | 1.6 |  | 1942.76
| 3 | Николинка Мутафова | 16000 | 0 | 16550 | 1.8 | 5.6 | 17470 | 7.5 | 16050 | 7.8% | 14798 | 48.2% | 7132.636 | 38.1% | 5638.038 | 13.7% | 29.26% | 2027.326 | 23.4% | 3462.732 | 49% | 7251.02 | 41% | 6067.18 | 0.285% | 42.1743 | 0.2964% | 0.034% | 5.03132 | 21.45% | 36.777312 | 88.21% | 88.66% | 188 | 8.8% | 22.65% | 23.38% | 38.834784 | 40.0864128 | 1.6 |  | 2130.76
| Общо |  | 50083 |  | 51240 |  |  | 54215 |  | 48291 | 7.499% | 44670 | 56.71% | 25334.445 | 35.76% | 15975.544 | 7.522% |  | 3360.011 | 24.43% | 10914.899 | 48.63% | 21725.177 | 40.33% | 18015.98 | 0.2843% | 127.01354 | 0.2816% | 0.03634% | 16.23263 | 21.33% | 104.180319 | 87.37% | 87.24% | 534 | 8.539% | 22.42% | 23.23% | 109.549239 | 113.5224762 |  | 0 |  | 2130.76 | 0
5 | 1 | Димитър Цончев | 4500 | 0 | 15429 | 2 | 6 | 16639 | 7 | 15123 | 8.1% | 13898 | 66.9% | 9297.762 | 26.2% | 3641.276 | 6.9% | 28.1% | 958.962 | 26% | 3613.48 | 48% | 6671.04 | 40% | 5559.2 | 0.279% | 38.77542 | 0.3067% | 0.033% | 4.58634 | 21.52% | 36.624888 | 88.31% | 89.37% | 186 | 8.5% | 22.35% | 22.72% | 38.037465 | 38.667168 | 1.6 | 883.92 | 1432.84
| 2 | Иванка Копаранска | 17582 | 5 | 14595 | 1.7 | 5.6 | 15106 | 7.1 | 14989 | 8.1% | 13775 | 50.3% | 6928.825 | 43.3% | 5964.575 | 6.4% | 28.03% | 881.6 | 24.9% | 3429.975 | 48.2% | 6639.55 | 41% | 5647.75 | 0.266% | 36.6415 | 0.313% | 0.03% | 4.1325 | 16.37% | 32.309469 | 88.88% | 90.55% | 215 | 8.2% | 19.75% | 19.13% | 38.980575 | 37.756881 | 1.65 |  | 1647.84
| 3 | Николинка Мутафова | 22900 | 1 | 14183 | 7.6 | 10.6 | 15806 | 6.8 | 14919 | 6.8% | 13905 | 55.2% | 7675.56 | 33.8% | 4699.89 | 11% | 25.04% | 1529.55 | 26.1% | 3629.205 | 46.9% | 6521.445 | 41% | 5701.05 | 0.256% | 35.5968 | 0.2914% | 0.031% | 4.31055 | 16.18% | 34.274094 | 88.06% | 89.52% | 230 | 7.9% | 17.09% | 16.01% | 36.201747 | 33.913983 | 1.65 |  | 1877.84
| Общо |  | 44982 |  | 44207 |  |  | 47551 |  | 45031 | 7.669% | 41578 | 57.49% | 23902.147 | 34.41% | 14305.741 | 8.106% |  | 3370.112 | 25.67% | 10672.66 | 47.7% | 19832.035 | 40.67% | 16908 | 0.267% | 111.01372 | 0.3036% | 0.03134% | 13.02939 | 18.04% | 103.208451 | 88.42% | 89.82% | 631 | 8.179% | 19.74% | 19.3% | 113.219787 | 110.338032 |  | 883.92 |  | 1877.84 | 0
6 | 1 | Димитър Цончев | 4600 | 0 | 4935 | 3 | 7.1 | 5193 | 10.8 | 12991 | 7.2% | 12056 | 60.6% | 7305.936 | 35.6% | 4291.936 | 3.8% | 21.76% | 458.128 | 22.6% | 2724.656 | 51.4% | 6196.784 | 41% | 4942.96 | 0.26% | 31.3456 | 0.2479% | 0.033% | 3.97848 | 21.2% | 26.021728 | 87.44% | 86.83% | 134 | 8.4% | 21.11% | 21.45% | 25.9112584 | 26.328588 | 1.58 | 870.96 | 1140.88
| 2 | Иванка Копаранска | 8466 | 1 | 1961 | 3 | 6.1 | 3462 | 13 | 14544 | 7% | 13526 | 56.5% | 7642.19 | 39.3% | 5315.718 | 4.2% | 25.68% | 568.092 | 23% | 3110.98 | 50.2% | 6790.052 | 41% | 5545.66 | 0.274% | 37.06124 | 0.2781% | 0.041% | 5.54566 | 19.87% | 29.08968 | 85.21% | 85.42% | 160 | 8.5% | 21.91% | 22.65% | 32.07624 | 33.1596 | 1.6 |  | 1300.88
| 3 | Георги Томов | 12600 | 0 | 17936 | 3.6 | 6.4 | 18281 | 10.7 | 14782 | 7.7% | 13644 | 49.1% | 6699.204 | 30.3% | 4134.132 | 20.6% | 23.63% | 2810.664 | 23.4% | 3192.696 | 49.4% | 6740.136 | 42% | 5730.48 | 0.276% | 37.65744 | 0.2722% | 0.038% | 5.18472 | 20.93% | 30.5831253 | 86.39% | 86.19% | 159 | 8.1% | 21.87% | 23.49% | 31.9566627 | 34.3238229 | 1.55 |  | 1459.88
| Общо |  | 25666 |  | 24832 |  |  | 26936 |  | 42317 | 7.306% | 39226 | 55.19% | 21647.33 | 35.03% | 13741.786 | 9.781% |  | 3836.884 | 23.02% | 9028.332 | 50.29% | 19726.972 | 41.35% | 16219.1 | 0.2704% | 106.06428 | 0.2668% | 0.0375% | 14.70886 | 20.65% | 85.6945333 | 86.29% | 86.09% | 453 | 8.33% | 21.65% | 22.58% | 89.9441611 | 93.8120109 |  | 870.96 |  | 1459.88 | 0
7 | 1 | Мария Лачева | 4441 | 1 | 15802 | 2.4 | 4.9 | 17045 | 10.5 | 15087 | 6.4% | 14121 | 50.9% | 7187.589 | 26.7% | 3770.307 | 22.4% | 27.14% | 3163.104 | 25.4% | 3586.734 | 48.8% | 6891.048 | 42% | 5930.82 | 0.259% | 36.57339 | 0.2572% | 0.036% | 5.08356 | 19.76% | 27.7234776 | 86.26% | 86.14% | 153 | 8.3% | 22.26% | 23.49% | 31.2310026 | 32.9567049 | 1.56 | 819.7 | 793.18
| 2 | Иванка Копаранска | 20285 | 2 | 15538 | 1.5 | 5.3 | 15543 | 11 | 15036 | 6.4% | 14074 | 49.5% | 6966.63 | 35.8% | 5038.492 | 14.7% | 26.45% | 2068.878 | 25.8% | 3631.092 | 47.7% | 6713.298 | 43% | 6051.82 | 0.241% | 33.91834 | 0.2947% | 0.031% | 4.36294 | 13.98% | 30.096144 | 87.33% | 89.64% | 234 | 8% | 17.24% | 16.63% | 37.114272 | 35.801064 | 1.65 |  | 1027.18
| 3 | Георги Томов | 21443 | 1 | 17239 | 1.2 | 4.9 | 17871 | 10.2 | 15597 | 6% | 14661 | 54.5% | 7990.245 | 37% | 5424.57 | 8.5% | 29.72% | 1246.185 | 26.3% | 3855.843 | 45.4% | 6656.094 | 43% | 6304.23 | 0.264% | 38.70504 | 0.2239% | 0.032% | 4.69152 | 20.71% | 29.7509505 | 88.01% | 85.85% | 157 | 8.5% | 19.58% | 19.69% | 28.127649 | 28.2856695 | 1.5 |  | 1184.18
| Общо |  | 46169 |  | 48579 |  |  | 50459 |  | 45720 | % | 42856 | 51.67% | 22144.464 | 33.21% | 14233.369 | 15.12% |  | 6478.167 | 25.84% | 11073.669 | 47.28% | 20260.44 | 42.67% | 18286.87 | 0.2548% | 109.19677 | 0.2581% | 0.03299% | 14.13802 | 18.18% | 87.5705721 | 87.21% | 87.36% | 544 | 8.229% | 19.69% | 19.94% | 96.4729236 | 97.0434384 |  | 819.7 |  | 1184.18 | 0
8 | 1 | Мария Лачева | 5500 | 0 | 14252 | 0.8 | 6.1 | 15499 | 10.9 | 15463 | 5.9% | 14551 | 58.8% | 8555.988 | 25.1% | 3652.301 | 16.1% | 29.19% | 2342.711 | 25.9% | 3768.709 | 47.7% | 6940.827 | 43% | 6256.93 | 0.268% | 38.99668 | 0.2669% | 0.032% | 4.65632 | 20.19% | 31.9597605 | 88.2% | 88.14% | 173 | 8.5% | 21.59% | 21.93% | 34.1758905 | 34.7140935 | 1.56 | 614.92 | 742.26
| 2 | Николинка Мутафова | 20285 | 0 | 17053 | 1.8 | 5.7 | 18118 | 10.4 | 15409 | 6% | 14484 | 50.2% | 7270.968 | 36.8% | 5330.112 | 13% | 25.46% | 1882.92 | 26.5% | 3838.26 | 48.9% | 7082.676 | 42% | 6083.28 | 0.26% | 37.6584 | 0.2513% | 0.031% | 4.49004 | 21.36% | 30.7517784 | 88.2% | 87.79% | 157 | 8.3% | 22.16% | 23.31% | 31.9035304 | 33.5591739 | 1.55 |  | 899.26
| 3 | Георги Томов | 21315 | 1 | 16958 | 1.3 | 5.5 | 19145 | 9.6 | 15942 | 6.3% | 14938 | 45.1% | 6737.038 | 35.8% | 5347.804 | 15.1% | 26.57% | 2255.638 | 27.3% | 4078.074 | 46.7% | 6976.046 | 42% | 6273.96 | 0.257% | 38.39066 | 0.2599% | 0.032% | 4.78016 | 20.44% | 31.4547072 | 87.69% | 87.81% | 168 | 8.4% | 22.12% | 23.02% | 34.0400256 | 35.4250176 | 1.55 |  | 1067.26
| Общо |  | 47100 |  | 48263 |  |  | 52762 |  | 46814 | 6.069% | 43973 | 51.31% | 22563.994 | 32.59% | 14330.217 | 14.74% |  | 6481.269 | 26.57% | 11685.043 | 47.76% | 20999.549 | 42.33% | 18614.17 | 0.2616% | 115.04574 | 0.2594% | 0.03167% | 13.92652 | 20.66% | 94.1662461 | 88.03% | 87.92% | 498 | 8.403% | 21.96% | 22.76% | 100.1194465 | 103.698285 |  | 614.92 |  | 1067.26 | 0
9 | 1 | Мария Лачева | 6807 | 0 | 14819 | 1.9 | 5.6 | 15645 | 9.9 | 16334 | 6% | 15354 | 46.8% | 7185.672 | 39% | 5988.06 | 14.2% | 24.16% | 2180.268 | 27.3% | 4191.642 | 47.1% | 7231.734 | 43% | 6602.22 | 0.282% | 43.29828 | 0.2857% | 0.031% | 4.75974 | 20.2% | 37.2084 | 89.14% | 89.28% | 200 | 7.9% | 21.23% | 21% | 39.10566 | 38.682 | 1.6 | 825.8 | 436.06 | -5.4
| 2 | Николинка Мутафова | 21200 | 4 | 19557 | 3.5 | 5.8 | 20212 | 9 | 16255 | 5.5% | 15361 | 53.4% | 8202.774 | 33.4% | 5130.574 | 13.2% | 29.44% | 2027.652 | 27.2% | 4178.192 | 47.6% | 7311.836 | 43% | 6605.23 | 0.286% | 43.93246 | 0.2851% | 0.03% | 4.6083 | 20.91% | 37.4012988 | 89.64% | 89.6% | 194 | 7.8% | 21.91% | 22.5% | 39.1899788 | 40.2453 | 1.6 |  | 630.06
| 3 | Димитър Цончев | 17393 | 4 | 18392 | 2.4 | 5.1 | 19831 | 8.4 | 16297 | 5.6% | 15384 | 50% | 7692 | 39.7% | 6107.448 | 10.3% | 30.93% | 1584.552 | 25% | 3846 | 50.4% | 7753.536 | 42% | 6461.28 | 0.285% | 43.8444 | 0.2777% | 0.03% | 4.6152 | 21.62% | 36.757243 | 89.6% | 89.32% | 185 | 8.1% | 22.41% | 22.9% | 38.1003615 | 38.933435 | 1.6 |  | 815.06
| Общо |  | 45400 |  | 52768 |  |  | 55688 |  | 48886 | 5.7% | 46099 | 50.07% | 23080.446 | 37.37% | 17226.082 | 12.57% |  | 5792.472 | 26.5% | 12215.834 | 48.37% | 22297.106 | 42.67% | 19668.73 | 0.2843% | 131.07514 | 0.2828% | 0.03033% | 13.98324 | 20.91% | 111.3669418 | 89.46% | 89.4% | 579 | 7.93% | 21.85% | 22.13% | 116.3960003 | 117.860735 |  | 825.8 |  | 815.06 | 0
10 | 1 | Иванка Копаранска | 18866 | 1 | 17849 | 2 | 5.1 | 19683 | 7.9 | 16391 | 6.8% | 15276 | 59.2% | 9043.392 | 32.1% | 4903.596 | 8.7% | 30.86% | 1329.012 | 25.6% | 3910.656 | 48.3% | 7378.308 | 43% | 6568.68 | 0.281% | 42.92556 | 0.2838% | 0.03% | 4.5828 | 21.67% | 37.1594993 | 89.45% | 89.55% | 187 | 8.3% | 22.61% | 23.31% | 38.7714019 | 39.9717549 | 1.6 |  | 1002.06
| 2 | Николинка Мутафова | 21200 | 3 | 18713 | 3 | 5.6 | 20071 | 7 | 16435 | 6.4% | 15383 | 59.6% | 9168.268 | 28.6% | 4399.538 | 11.8% | 29.51% | 1815.194 | 28.6% | 4399.538 | 44.8% | 6891.584 | 42% | 6460.86 | 0.283% | 43.53389 | 0.3143% | 0.031% | 4.76873 | 21.44% | 42.2569536 | 89.17% | 90.26% | 214 | 7.9% | 22.11% | 22.38% | 43.5774834 | 44.1096372 | 1.6 |  | 1216.06
| 3 | Димитър Цончев | 16645 | 3 | 19098 | 2.4 | 6.2 | 19484 | 6.4 | 16383 | 6.3% | 15351 | 51.6% | 7921.116 | 29.8% | 4574.598 | 18.6% | 28.34% | 2855.286 | 24.8% | 3807.048 | 48.9% | 7506.639 | 41% | 6293.91 | 0.285% | 43.75035 | 0.2881% | 0.033% | 5.06583 | 21.15% | 37.666458 | 88.56% | 88.68% | 194 | 8.2% | 21.99% | 21.96% | 39.1624308 | 39.1090032 | 1.62 |  | 1410.06
| Общо |  | 56711 |  | 55660 |  |  | 59238 |  | 49209 | 6.5% | 46010 | 56.8% | 26132.776 | 30.16% | 13877.732 | 13.04% |  | 5999.492 | 26.34% | 12117.242 | 47.33% | 21776.531 | 42% | 19323.45 | 0.283% | 130.2098 | 0.2954% | 0.03133% | 14.41736 | 21.42% | 117.0829109 | 89.06% | 89.52% | 595 | 8.124% | 22.24% | 22.55% | 121.5113161 | 123.1903953 |  | 0 |  | 1410.06 | 0
11 | 1 | Иванка Копаранска | 20506 | 0 | 18650 | 2.2 | 5.7 | 20419 | 5.7 | 16438 | 6.4% | 15386 | 50.2% | 7723.772 | 36% | 5538.96 | 13.8% | 50.04% | 2123.268 | 24.4% | 3754.184 | 49.1% | 7554.526 | 43% | 6615.98 | 0.295% | 45.3887 | 0.3143% | 0.033% | 5.07738 | 21.34% | 41.032552 | 88.95% | 89.63% | 209 | 8% | 22.51% | 23.69% | 43.282228 | 45.551132 | 1.56 |  | 1619.06
| 2 | Георги Томов | 20500 | 2 | 19441 | 2.2 | 5.1 | 19998 | 5.2 | 16417 | 6.5% | 15350 | 45.7% | 7014.95 | 37.6% | 5771.6 | 16.7% | 27.74% | 2563.45 | 25% | 3837.5 | 48.6% | 7460.1 | 42% | 6447 | 0.281% | 43.1335 | 0.3045% | 0.033% | 5.0655 | 21.01% | 40.4419389 | 88.4% | 89.3% | 209 | 7.9% | 21.65% | 21.64% | 41.6738685 | 41.6546196 | 1.55 |  | 1828.06
| 3 | Димитър Цончев | 17000 | 3 | 18609 | 3.7 | 5.8 | 19869 | 5.2 | 16418 | 6.1% | 15417 | 59% | 9096.03 | 34.9% | 5380.533 | 6.1% | 28.66% | 940.437 | 22.5% | 3468.825 | 50.7% | 7816.419 | 41% | 6320.97 | 0.285% | 43.93845 | 0.3083% | 0.034% | 5.24178 | 21.09% | 40.2700896 | 88.21% | 89.11% | 208 | 8.2% | 22.15% | 22.56% | 42.294096 | 43.0769664 | 1.58 |  | 2036.06
| Общо |  | 58006 |  | 56700 |  |  | 60286 |  | 49273 | 6.333% | 46153 | 51.64% | 23834.752 | 36.16% | 16691.093 | 12.19% |  | 5627.155 | 23.96% | 11060.509 | 49.47% | 22831.045 | 42% | 19383.95 | 0.287% | 132.46065 | 0.309% | 0.03333% | 15.38466 | 21.15% | 121.7445805 | 88.53% | 89.35% | 626 | 8.033% | 22.1% | 22.63% | 127.2501925 | 130.282718 |  | 0 |  | 2036.06 | 0
12 | 1 | Иванка Копаранска | 6218 | 1 | 10118 | 2.4 | 6.3 | 11088 | 7.7 | 15885 | 6.2% | 14900 | 54.3% | 8090.7 | 30.8% | 4589.2 | 14.9% | 28.79% | 2220.1 | 23.3% | 3471.7 | 49.3% | 7345.7 | 43% | 6407 | 0.278% | 41.422 | 0.3091% | 0.034% | 5.066 | 20.57% | 38.6897016 | 87.92% | 89.14% | 204 | 7.8% | 21.79% | 22.15% | 40.9843752 | 41.661492 | 1.65 | 503.7 | 1736.36
| 2 | Георги Томов | 20165 | 2 | 14895 | 2.7 | 5.8 | 16258 | 7.2 | 16249 | 5.7% | 15323 | 57% | 8734.11 | 32% | 4903.36 | 11% | 25.39% | 1685.53 | 23.2% | 3554.936 | 49.6% | 7600.208 | 42% | 6435.66 | 0.274% | 41.98502 | 0.3617% | 0.034% | 5.20982 | 14.39% | 41.2174209 | 87.8% | 90.78% | 311 | 7.9% | 17.53% | 15.93% | 50.2113543 | 45.6284583 | 1.65 |  | 2047.36
| 3 | Мария Лачева | 17600 | 3 | 17243 | 2.4 | 5.5 | 18454 | 7 | 16207 | 6.1% | 15218 | 51.6% | 7852.488 | 35.7% | 5432.826 | 12.7% | 25.74% | 1932.686 | 25.3% | 3850.154 | 47.6% | 7243.768 | 41% | 6239.38 | 0.277% | 42.15386 | 0.3075% | 0.037% | 5.63066 | 19.09% | 43.6030872 | 86.81% | 88.15% | 248 | 7.9% | 18.02% | 17.06% | 41.1591216 | 38.9664048 | 1.7 |  | 2295.36
| Общо |  | 43983 |  | 42256 |  |  | 45800 |  | 48341 | 5.998% | 45441 | 54.31% | 24677.298 | 32.85% | 14925.386 | 12.85% |  | 5838.316 | 23.94% | 10876.79 | 48.83% | 22189.676 | 41.99% | 19082.04 | 0.2763% | 125.56088 | 0.3263% | 0.03501% | 15.90648 | 18% | 123.5102097 | 87.51% | 89.43% | 763 | 7.873% | 19.09% | 18.35% | 132.3548511 | 126.2563551 |  | 503.7 |  | 2295.36 | 0
13 | 1 | Димитър Цончев | 5781 | 0 | 16164 | 2.8 | 5.3 | 17557 | 6.3 | 14975 | 5.7% | 14121 | 55.8% | 7879.518 | 31.7% | 4476.357 | 12.5% | 24.87% | 1765.125 | 23.7% | 3346.677 | 48.8% | 6891.048 | 40% | 5648.4 | 0.272% | 38.40912 | 0.3003% | 0.038% | 5.36598 | 20.94% | 37.56636 | 86.19% | 87.51% | 195 | 8% | 20.65% | 20.1% | 37.0461 | 36.0594 | 1.7 | 877.56 | 1612.8
| 2 | Георги Томов | 20919 | 4 | 15591 | 1.7 | 5.5 | 17257 | 5.8 | 14903 | 5.5% | 14083 | 53.6% | 7548.488 | 35.5% | 4999.465 | 10.9% | 26.59% | 1535.047 | 23.7% | 3337.671 | 48.7% | 6858.421 | 40% | 5633.2 | 0.257% | 36.19331 | 0.308% | 0.036% | 5.06988 | 21.4% | 37.60408 | 86.14% | 88.46% | 191 | 8% | 21.8% | 21.78% | 38.30696 | 38.271816 | 1.55 |  | 1803.8
| 3 | Мария Лачева | 22700 | 1 | 17226 | 0.8 | 4.3 | 18328 | 5.4 | 14883 | 6.3% | 13945 | 51.8% | 7223.51 | 26.1% | 3639.645 | 22.1% | 27.32% | 3081.845 | 24.3% | 3388.635 | 48.9% | 6819.105 | 40% | 5578 | 0.271% | 37.79095 | 0.28% | 0.039% | 5.43855 | 21.79% | 33.2415166 | 85.76% | 86.22% | 166 | 8.1% | 22.03% | 22.63% | 33.6076462 | 34.5229702 | 1.55 |  | 1969.8
| Общо |  | 49400 |  | 48981 |  |  | 53142 |  | 44761 | 5.833% | 42149 | 53.74% | 22651.516 | 31.12% | 13115.467 | 15.14% |  | 6382.017 | 23.9% | 10072.983 | 48.8% | 20568.574 | 40% | 16859.6 | 0.2667% | 112.39338 | 0.2962% | 0.03767% | 15.87441 | 21.38% | 108.4119566 | 86.03% | 87.44% | 552 | 8.03% | 21.49% | 21.5% | 108.9607062 | 108.8541862 |  | 877.56 |  | 1969.8 | 0
14 | 1 | Иванка Копаранска | 6322 | 0 | 8407 | 1 | 4.1 | 10164 | 7.9 | 14892 | 6.6% | 13909 | 55.6% | 7733.404 | 32.9% | 4576.061 | 11.5% | 27.78% | 1599.535 | 23.9% | 3324.251 | 50.2% | 6982.318 | 41% | 5702.69 | 0.264% | 36.71976 | 0.3236% | 0.04% | 5.5636 | 21.91% | 38.7438912 | 85% | 87.8% | 192 | 7.9% | 22.31% | 23.09% | 39.4512192 | 40.8305088 | 1.6 | 504.34 | 1657.46
| 2 | Димитър Цончев | 20078 | 1 | 15066 | 1.2 | 5.6 | 15800 | 8 | 14804 | 5.7% | 13960 | 55.9% | 7803.64 | 31.2% | 4355.52 | 12.9% | 26.9% | 1800.84 | 23.5% | 3280.6 | 49.7% | 6938.12 | 41% | 5723.6 | 0.263% | 36.7148 | 0.2945% | 0.039% | 5.4444 | 21.23% | 34.3454694 | 85.33% | 86.91% | 177 | 8.6% | 22.05% | 22% | 35.672049 | 35.59116 | 1.56 |  | 1834.46
| 3 | Цвета Владова | 12500 | 0 | 16414 | 1.4 | 3.8 | 16579 | 7.3 | 15129 | 6.1% | 14206 | 54% | 7671.24 | 34.7% | 4929.482 | 11.3% | 26.7% | 1605.278 | 22.6% | 3210.556 | 50.3% | 7145.618 | 41% | 5824.46 | 0.263% | 37.36178 | 0.305% | 0.04% | 5.6824 | 21.5% | 36.31608 | 84.95% | 87.04% | 184 | 8.2% | 22.29% | 21.55% | 37.6504848 | 36.400536 | 1.6 |  | 2018.46
| Общо |  | 38900 |  | 39887 |  |  | 42543 |  | 44825 | 6.134% | 42075 | 55.16% | 23208.284 | 32.94% | 13861.063 | 11.9% |  | 5005.653 | 23.33% | 9815.407 | 50.07% | 21066.056 | 41% | 17250.75 | 0.2633% | 110.79634 | 0.3077% | 0.03967% | 16.6904 | 21.55% | 109.4054406 | 85.09% | 87.26% | 553 | 8.224% | 22.22% | 22.21% | 112.773753 | 112.8222048 |  | 504.34 |  | 2018.46 | 0
15 | 1 | Георги Томов | 4393 | 1 | 16415 | 1.3 | 5.8 | 17627 | 7.3 | 16117 | 6% | 15150 | 48.5% | 7347.75 | 37.9% | 5741.85 | 13.6% | 25.99% | 2060.4 | 23.4% | 3545.1 | 49.8% | 7544.7 | 41% | 6211.5 | 0.242% | 36.663 | 0.2744% | 0.038% | 5.757 | 21.84% | 34.9713 | 84.44% | 86.3% | 175 | 8.5% | 22.37% | 22.63% | 35.8199625 | 36.2362875 | 1.55 | 869.6 | 1249.86 | -74
| 2 | Димитър Цончев | 20907 | 4 | 14631 | 1.4 | 5.7 | 16781 | 7.5 | 16047 | 6.1% | 15068 | 46.7% | 7036.756 | 46% | 6931.28 | 7.3% | 27.52% | 1099.964 | 25.4% | 3827.272 | 48.3% | 7277.844 | 41% | 6177.88 | 0.231% | 34.80708 | 0.2834% | 0.036% | 5.42448 | 20.57% | 34.7451984 | 84.56% | 87.44% | 184 | 8.2% | 22.07% | 22.65% | 37.2788784 | 38.258568 | 1.56 |  | 1433.86
| 3 | Иванка Копаранска | 20366 | 1 | 16617 | 1.4 | 6.7 | 18047 | 3.1 | 15908 | 5.9% | 14969 | 43.3% | 6481.577 | 48% | 7185.12 | 8.7% | 27.54% | 1302.303 | 24.1% | 3607.529 | 49.5% | 7409.655 | 43% | 6436.67 | 0.235% | 35.17715 | 0.306% | 0.036% | 5.38884 | 15.54% | 35.4829482 | 84.88% | 88.41% | 249 | 8.3% | 17.7% | 16.05% | 40.414941 | 36.6474465 | 1.65 |  | 1682.86
| Общо |  | 45666 |  | 47663 |  |  | 52455 |  | 48072 | 6% | 45187 | 46.18% | 20866.083 | 43.95% | 19858.25 | 9.876% |  | 4462.667 | 24.3% | 10979.901 | 49.2% | 22232.199 | 41.66% | 18826.05 | 0.236% | 106.64723 | 0.2879% | 0.03667% | 16.57032 | 19.33% | 105.1994466 | 84.63% | 87.42% | 608 | 8.327% | 20.72% | 20.46% | 113.5137819 | 111.142302 |  | 869.6 |  | 1682.86 | 0
16 | 1 | Георги Томов | 6854 | 0 | 9013 | 1.5 | 6.3 | 10346 | 9.3 | 15518 | 5.8% | 14618 | 56.8% | 8303.024 | 28.7% | 4195.366 | 14.5% | 26.5% | 2119.61 | 24.5% | 3581.41 | 48.9% | 7148.202 | 40% | 5847.2 | 0.234% | 34.20612 | 0.2719% | 0.037% | 5.40866 | 21.14% | 33.6202104 | 84.34% | 86.54% | 174 | 8.6% | 21.59% | 21.93% | 34.3358724 | 34.8765948 | 1.65 | 864.68 | 989.18 | -3
| 2 | Димитър Цончев | 19700 | 3 | 15514 | 2.2 | 4.8 | 16913 | 9 | 14888 | 6.7% | 13891 | 53% | 7362.23 | 31.5% | 4375.665 | 15.5% | 27.24% | 2153.105 | 21.8% | 3028.238 | 50.6% | 7028.846 | 40% | 5556.4 | 0.227% | 31.53257 | 0.2698% | 0.034% | 4.72294 | 19.47% | 30.053892 | 85.17% | 87.54% | 170 | 9.2% | 21.22% | 21.61% | 32.755192 | 33.357196 | 1.6 |  | 1159.18
| 3 | Иванка Копаранска | 16557 | 1 | 16661 | 1 | 4.6 | 17856 | 8.1 | 15029 | 6.6% | 14037 | 54.2% | 7608.054 | 31.1% | 4365.507 | 14.7% | 27.73% | 2063.439 | 22.3% | 3130.251 | 50% | 7018.5 | 40% | 5614.8 | 0.228% | 32.00436 | 0.2433% | 0.034% | 4.77258 | 20.32% | 27.5821648 | 85.23% | 86.16% | 149 | 8.9% | 21.64% | 22.08% | 29.3739196 | 29.9711712 | 1.55 |  | 1308.18
| Общо |  | 43111 |  | 41188 |  |  | 45115 |  | 45435 | 6.36% | 42546 | 54.7% | 23273.308 | 30.41% | 12936.538 | 14.89% |  | 6336.154 | 22.89% | 9739.899 | 49.82% | 21195.548 | 40% | 17018.4 | 0.2297% | 97.74305 | 0.2618% | 0.03502% | 14.90418 | 20.32% | 91.2562672 | 84.9% | 86.76% | 493 | 8.898% | 21.49% | 21.87% | 96.464984 | 98.204962 |  | 864.68 |  | 1308.18 | 0
17 | 1 | Георги Томов | 11937 | 0 | 15348 | 0.7 | 5.2 | 17184 | 7.5 | 15150 | 7.5% | 14014 | 60.4% | 8464.456 | 21.6% | 3027.024 | 18% | 25.59% | 2522.52 | 21.4% | 2998.996 | 50.8% | 7119.112 | 40% | 5605.6 | 0.235% | 32.9329 | 0.2865% | 0.034% | 4.76476 | 20.56% | 33.825312 | 85.67% | 88.27% | 180 | 8.6% | 21.51% | 21.64% | 35.388252 | 35.602128 | 1.55 |  | 1488.18
| 2 | Цвета Владова | 21200 | 2 | 16463 | 1.2 | 4.9 | 17653 | 7 | 15154 | 7.1% | 14078 | 58.3% | 8207.474 | 24.9% | 3505.422 | 16.8% | 26.47% | 2365.104 | 21.1% | 2970.458 | 51.1% | 7193.858 | 40% | 5631.2 | 0.234% | 32.94252 | 0.2762% | 0.033% | 4.64574 | 20.85% | 32.347107 | 86.03% | 88.18% | 169 | 8.2% | 22.07% | 22.83% | 34.2398394 | 35.4189186 | 1.55 |  | 1657.18
| 3 | Иванка Копаранска | 14300 | 0 | 16166 | 0.7 | 4.5 | 17411 | 6.9 | 15174 | 7.2% | 14081 | 56.7% | 7983.927 | 31.4% | 4421.434 | 11.9% | 26.1% | 1675.639 | 21.2% | 2985.172 | 50.7% | 7139.067 | 40% | 5632.4 | 0.24% | 33.7944 | 0.2621% | 0.031% | 4.36511 | 20.2% | 30.411504 | 87.22% | 88.3% | 164 | 8.2% | 21.61% | 21.4% | 32.5342872 | 32.218128 | 1.6 |  | 1821.18
| Общо |  | 47437 |  | 47977 |  |  | 52248 |  | 45478 | 7.267% | 42173 | 58.46% | 24655.857 | 25.97% | 10953.88 | 15.56% |  | 6563.263 | 21.23% | 8954.626 | 50.87% | 21452.037 | 40% | 16869.2 | 0.2363% | 99.66982 | 0.2749% | 0.03267% | 13.77561 | 20.54% | 96.583923 | 86.32% | 88.25% | 513 | 8.34% | 21.73% | 21.96% | 102.1623786 | 103.2391746 |  | 0 |  | 1821.18 | 0
18 | 1 | Георги Томов | 12858 | 0 | 16402 | 1 | 4.9 | 18026 | 6.2 | 15225 | 6.8% | 14190 | 53.5% | 7591.65 | 38.7% | 5491.53 | 7.8% | 25.65% | 1106.82 | 22.2% | 3150.18 | 47.4% | 6726.06 | 40% | 5676 | 0.242% | 34.3398 | 0.2952% | 0.031% | 4.3989 | 20.29% | 34.383434 | 87.32% | 89.62% | 185 | 8.4% | 22.12% | 22.57% | 37.484552 | 38.247122 | 1.55 |  | 2006.18
| 2 | Цвета Владова | 20400 | 4 | 18666 | 0.6 | 5.7 | 19725 | 5.3 | 15222 | 6.9% | 14172 | 64.1% | 9084.252 | 29.2% | 4138.224 | 6.7% | 27.74% | 949.524 | 21.5% | 3046.98 | 49.4% | 7000.968 | 40% | 5668.8 | 0.256% | 36.28032 | 0.2933% | 0.033% | 4.67676 | 19.95% | 33.80727 | 87.25% | 88.88% | 185 | 8.4% | 21.77% | 22.25% | 36.891442 | 37.70485 | 1.5 |  | 2191.18
| 3 | Николинка Мутафова | 17937 | 1 | 16342 | 0.8 | 4.6 | 17718 | 4.9 | 15192 | 5.1% | 14417 | 54.2% | 7814.014 | 32.5% | 4685.525 | 13.3% | 28% | 1917.461 | 21.5% | 3099.655 | 49.8% | 7179.666 | 40% | 5766.8 | 0.26% | 37.4842 | 0.27% | 0.032% | 4.61344 | 19.97% | 32.5962322 | 87.83% | 88.28% | 178 | 8.3% | 21.02% | 21.57% | 34.3101052 | 35.2078482 | 1.55 |  | 2369.18
| Общо |  | 51195 |  | 51410 |  |  | 55469 |  | 45639 | 6.267% | 42779 | 57.25% | 24489.916 | 33.46% | 14315.279 | 9.289% |  | 3973.805 | 21.73% | 9296.815 | 48.87% | 20906.694 | 40% | 17111.6 | 0.2527% | 108.10432 | 0.2861% | 0.032% | 13.6891 | 20.07% | 100.7869362 | 87.48% | 88.95% | 548 | 8.368% | 21.64% | 22.13% | 108.6860992 | 111.1598202 |  | 0 |  | 2369.18 | 0
19 | 1 | Димитър Цончев | 5712 | 0 | 11808 | 0.7 | 6.1 | 13143 | 6.4 | 15388 | 5.3% | 14572 | 54.9% | 8000.028 | 32.8% | 4779.616 | 12.3% | 26.74% | 1792.356 | 23.6% | 3438.992 | 48.1% | 7009.132 | 41% | 5974.52 | 0.261% | 38.03292 | 0.2897% | 0.032% | 4.66304 | 20.34% | 34.7301432 | 87.88% | 89.08% | 186 | 8.2% | 21.99% | 22.8% | 37.5474852 | 38.930544 | 1.58 | 1006.5 | 1548.68
| 2 | Цвета Владова | 20600 | 4 | 16258 | 0.9 | 4.3 | 17590 | 5.9 | 15578 | 5.9% | 14659 | 56.2% | 8238.358 | 30.6% | 4485.654 | 13.2% | 30.48% | 1934.988 | 25.4% | 3723.386 | 48% | 7036.32 | 40% | 5863.6 | 0.277% | 40.60543 | 0.2985% | 0.032% | 4.69088 | 20.49% | 36.382044 | 88.59% | 89.41% | 193 | 8% | 22% | 23.07% | 39.0632 | 40.963092 | 1.55 |  | 1741.68
| 3 | Николинка Мутафова | 16969 | 0 | 15292 | 0.8 | 5.1 | 17558 | 5.5 | 15919 | 6.1% | 14948 | 67.2% | 10045.056 | 25.6% | 3826.688 | 7.2% | 25.73% | 1076.256 | 27.9% | 4170.492 | 46.6% | 6965.768 | 41% | 6128.68 | 0.279% | 41.70492 | 0.3072% | 0.032% | 4.78336 | 20.7% | 38.827404 | 88.67% | 89.71% | 203 | 7.6% | 21.93% | 22.8% | 41.1345396 | 42.766416 | 1.55 |  | 1944.68
| Общо |  | 43281 |  | 43358 |  |  | 48291 |  | 46885 | 5.771% | 44179 | 59.49% | 26283.442 | 29.63% | 13091.958 | 10.87% |  | 4803.6 | 25.65% | 11332.87 | 47.56% | 21011.22 | 40.67% | 17966.8 | 0.2724% | 120.34327 | 0.2985% | 0.032% | 14.13728 | 20.51% | 109.9395912 | 88.39% | 89.41% | 582 | 7.924% | 21.97% | 22.89% | 117.7452248 | 122.660052 |  | 1006.5 |  | 1944.68 | 0
20 | 1 | Димитър Цончев | 5510 | 0 | 15912 | 1.5 | 8.5 | 18232 | 5.5 | 14817 | 6.2% | 13898 | 55.4% | 7699.492 | 38.6% | 5364.628 | 6% | 23.37% | 833.88 | 26.9% | 3738.562 | 47.4% | 6587.652 | 43% | 5976.14 | 0.28% | 38.9144 | 0.2824% | 0.03% | 4.1694 | 20.78% | 32.9180136 | 89.41% | 89.5% | 172 | 7.9% | 22.14% | 23.09% | 35.0724168 | 36.5773308 | 1.6 | 503.9 | 1612.78
| 2 | Иванка Копаранска | 20180 | 3 | 15559 | 1.2 | 5.6 | 16682 | 5.3 | 14780 | 6.1% | 13878 | 66% | 9159.48 | 26.8% | 3719.304 | 7.2% | 22.59% | 999.216 | 26.8% | 3719.304 | 45.5% | 6314.49 | 43% | 5967.54 | 0.273% | 37.88694 | 0.2827% | 0.03% | 4.1634 | 20.59% | 33.7914844 | 89.14% | 89.51% | 178 | 7.8% | 21.37% | 21.62% | 35.0715892 | 35.4818792 | 1.6 |  | 1790.78
| 3 | Николинка Мутафова | 22730 | 0 | 16416 | 1.9 | 6.6 | 18138 | 4.3 | 14758 | 5.9% | 13887 | 61.8% | 8582.166 | 27.9% | 3874.473 | 10.3% | 22.94% | 1430.361 | 27.2% | 3777.264 | 46.7% | 6485.229 | 42% | 5832.54 | 0.277% | 38.46699 | 0.3032% | 0.031% | 4.30497 | 20.29% | 34.1973747 | 88.94% | 89.9% | 183 | 7.9% | 22.43% | 23.16% | 37.8041949 | 39.0345588 | 1.55 |  | 1973.78
| Общо |  | 48420 |  | 47887 |  |  | 53052 |  | 44355 | 6.067% | 41663 | 61.06% | 25441.138 | 31.1% | 12958.405 | 7.833% |  | 3263.457 | 26.97% | 11235.13 | 46.53% | 19387.371 | 42.67% | 17776.22 | 0.2767% | 115.26833 | 0.2894% | 0.03033% | 12.63777 | 20.55% | 100.9068727 | 89.17% | 89.64% | 533 | 7.867% | 21.98% | 22.62% | 107.9482009 | 111.0937688 |  | 503.9 |  | 1973.78 | 0
21 | 1 | Димитър Цончев | 4800 | 0 | 11740 | 1.2 | 4.4 | 11939 | 5 | 14630 | 6.6% | 13664 | 56.7% | 7747.488 | 32.1% | 4386.144 | 11.2% | 22.7% | 1530.368 | 28% | 3825.92 | 47.8% | 6531.392 | 43% | 5875.52 | 0.284% | 38.80576 | 0.3103% | 0.033% | 4.50912 | 18.26% | 36.079021 | 88.54% | 89.52% | 215 | 8.1% | 19.18% | 17.93% | 37.896803 | 35.4269905 | 1.6 | 825.9 | 1362.88
| 2 | Иванка Копаранска | 21520 | 2 | 16872 | 0.7 | 5.7 | 18157 | 4.3 | 14675 | 6.3% | 13750 | 54.4% | 7480 | 38.1% | 5238.75 | 7.5% | 23.65% | 1031.25 | 28.1% | 3863.75 | 46.9% | 6448.75 | 43% | 5912.5 | 0.294% | 40.425 | 0.3096% | 0.032% | 4.4 | 20.16% | 34.126848 | 89.26% | 89.79% | 184 | 8% | 22.55% | 23.66% | 38.17264 | 40.051648 | 1.6 |  | 1546.88
| 3 | Георги Томов | 18430 | 1 | 16908 | 1.6 | 8.5 | 18559 | 3.8 | 14552 | 6.2% | 13650 | 53.4% | 7289.1 | 27.8% | 3794.7 | 18.8% | 20.44% | 2566.2 | 29.3% | 3999.45 | 45.4% | 6197.1 | 43% | 5869.5 | 0.296% | 40.404 | 0.298% | 0.033% | 4.5045 | 20.49% | 35.2126797 | 88.99% | 89.07% | 187 | 8.1% | 21.05% | 21.02% | 36.1750565 | 36.1235006 | 1.55 |  | 1733.88
| Общо |  | 44750 |  | 45520 |  |  | 48655 |  | 43857 | 6.367% | 41064 | 54.83% | 22516.588 | 32.68% | 13419.594 | 12.49% |  | 5127.818 | 28.47% | 11689.12 | 46.7% | 19177.242 | 43% | 17657.52 | 0.2913% | 119.63476 | 0.306% | 0.03267% | 13.41362 | 19.64% | 105.4185487 | 88.94% | 89.46% | 586 | 8.069% | 20.93% | 20.87% | 112.2444995 | 111.6021391 |  | 825.9 |  | 1733.88 | 0
22 | 1 | Цвета Владова | 4100 | 0 | 15359 | 0.9 | 5.3 | 17474 | 3.4 | 14708 | 5.8% | 13855 | 59.3% | 8216.015 | 27.7% | 3837.835 | 13% | 21.48% | 1801.15 | 28.2% | 3907.11 | 47.4% | 6567.27 | 43% | 5957.65 | 0.293% | 40.59515 | 0.3095% | 0.034% | 4.7107 | 20.16% | 36.16704 | 88.55% | 89.16% | 195 | 8% | 21.28% | 21.73% | 38.17632 | 38.98362 | 1.55 | 1002.94 | 943.94 | 18
| 2 | Иванка Копаранска | 18740 | 4 | 15404 | 0.7 | 6.2 | 16799 | 4.1 | 15403 | 6% | 14479 | 58.5% | 8470.215 | 29.2% | 4227.868 | 12.3% | 23.23% | 1780.917 | 28.6% | 4140.994 | 47% | 6805.13 | 43% | 6225.97 | 0.274% | 39.67246 | 0.2864% | 0.033% | 4.77807 | 21.48% | 35.609544 | 88.09% | 88.61% | 180 | 7.9% | 22.13% | 22.48% | 36.687114 | 37.267344 | 1.6 |  | 1123.94
| 3 | Георги Томов | 23754 | 1 | 17691 | 0.8 | 5.8 | 19425 | 3 | 15752 | 6.2% | 14775 | 49.7% | 7343.175 | 33.2% | 4905.3 | 17.1% | 22.79% | 2526.525 | 28.4% | 4196.1 | 43.5% | 6427.125 | 43% | 6353.25 | 0.283% | 41.81325 | 0.2962% | 0.035% | 5.17125 | 20.24% | 34.820896 | 87.78% | 88.32% | 187 | 8% | 22.43% | 23.5% | 38.588572 | 40.4294 | 1.55 |  | 1310.94
| Общо |  | 46594 |  | 48454 |  |  | 53698 |  | 45863 | 6.005% | 43109 | 55.74% | 24029.405 | 30.09% | 12971.003 | 14.17% |  | 6108.592 | 28.4% | 12244.204 | 45.93% | 19799.525 | 43% | 18536.87 | 0.2832% | 122.08086 | 0.2972% | 0.03401% | 14.66002 | 20.63% | 106.59748 | 88.14% | 88.69% | 562 | 7.968% | 21.96% | 22.59% | 113.452006 | 116.680364 |  | 1002.94 |  | 1310.94 | 0
23 | 1 | Цвета Владова | 5200 | 0 | 7563 | 0.9 | 6.4 | 8418 | 7.1 | 15977 | 5.7% | 15066 | 45.6% | 6870.096 | 36.4% | 5484.024 | 18% | 21.63% | 2711.88 | 26.4% | 3977.424 | 47.9% | 7216.614 | 43% | 6478.38 | 0.285% | 42.9381 | 0.2779% | 0.036% | 5.42376 | 20.52% | 34.4723688 | 87.52% | 87.19% | 183 | 8.2% | 21.69% | 22.39% | 36.4378986 | 37.6138566 | 1.55 | 1000.92 | 493.02
| 2 | Николинка Мутафова | 20556 | 2 | 18133 | 1.5 | 6.2 | 18862 | 4.9 | 15358 | 5.1% | 14575 | 51.3% | 7476.975 | 31.8% | 4634.85 | 16.9% | 23.72% | 2463.175 | 27.2% | 3964.4 | 48% | 6996 | 42% | 6121.5 | 0.275% | 40.08125 | 0.2622% | 0.034% | 4.9555 | 21.32% | 30.7276632 | 87.78% | 87.16% | 157 | 8.2% | 23.08% | 24.64% | 33.2642808 | 35.5126464 | 1.55 |  | 650.02
| 3 | Георги Томов | 17300 | 1 | 17168 | 1.1 | 5.8 | 19118 | 4.4 | 15657 | 5.7% | 14765 | 55.7% | 8224.105 | 30.2% | 4459.03 | 14.1% | 19.62% | 2081.865 | 25.6% | 3779.84 | 47.7% | 7042.905 | 42% | 6201.3 | 0.275% | 40.60375 | 0.3357% | 0.034% | 5.0201 | 20.32% | 40.993568 | 87.78% | 90.01% | 220 | 8.3% | 22.08% | 22.18% | 44.544192 | 44.745932 | 1.55 |  | 870.02
| Общо |  | 43056 |  | 42864 |  |  | 46398 |  | 46992 | 5.504% | 44406 | 50.83% | 22571.176 | 32.83% | 14577.904 | 16.34% |  | 7256.92 | 26.4% | 11721.664 | 47.87% | 21255.519 | 42.34% | 18801.18 | 0.2784% | 123.6231 | 0.292% | 0.03468% | 15.39936 | 20.71% | 106.1936 | 87.69% | 88.26% | 560 | 8.239% | 22.27% | 23.06% | 114.2463714 | 117.872435 |  | 1000.92 |  | 870.02 | 0
24 | 1 | Цвета Владова | 9200 | 4 | 16595 | 1.2 | 5.4 | 17936 | 4 | 15571 | 5.7% | 14683 | 53.6% | 7870.088 | 32.8% | 4816.024 | 13.6% | 21.81% | 1996.888 | 25.9% | 3802.897 | 45.8% | 6724.814 | 41% | 6020.03 | 0.284% | 41.69972 | 0.3077% | 0.034% | 4.99222 | 21.2% | 38.381116 | 88.17% | 89.09% | 197 | 8.1% | 22.2% | 22.28% | 40.191546 | 40.3363804 | 1.55 |  | 1067.02
| 2 | Николинка Мутафова | 22000 | 2 | 18067 | 1.3 | 5.3 | 19356 | 3.4 | 15599 | 5.7% | 14710 | 62.2% | 9149.62 | 26.7% | 3927.57 | 11.1% | 24.12% | 1632.81 | 25% | 3677.5 | 48.5% | 7134.35 | 41% | 6031.1 | 0.27% | 39.717 | 0.3013% | 0.033% | 4.8543 | 21.24% | 37.3959936 | 87.91% | 89.18% | 192 | 8.3% | 22.42% | 22.45% | 39.4735488 | 39.526368 | 1.55 |  | 1259.02
| 3 | Димитър Цончев | 16450 | 2 | 16294 | 2 | 7 | 18016 | 3.2 | 15566 | 7% | 14476 | 52.7% | 7628.852 | 40.5% | 5862.78 | 6.8% | 23.36% | 984.368 | 25% | 3619 | 49.7% | 7194.572 | 41% | 5935.16 | 0.267% | 38.65092 | 0.295% | 0.034% | 4.92184 | 21.18% | 34.8413118 | 87.41% | 88.61% | 179 | 8.1% | 22.97% | 23.95% | 37.7858797 | 39.3979895 | 1.56 |  | 1438.02
| Общо |  | 47650 |  | 50956 |  |  | 55308 |  | 46736 | 6.133% | 43869 | 56.19% | 24648.56 | 33.3% | 14606.374 | 10.52% |  | 4614.066 | 25.3% | 11099.397 | 47.99% | 21053.736 | 41% | 17986.29 | 0.2737% | 120.06764 | 0.3014% | 0.03367% | 14.76836 | 21.21% | 110.6184214 | 87.84% | 88.96% | 568 | 8.168% | 22.53% | 22.89% | 117.4509745 | 119.2607379 |  | 0 |  | 1438.02 | 0
25 | 1 | Иванка Копаранска | 15864 | 1 | 17846 | 1.3 | 5.6 | 19188 | 2.4 | 15567 | 6.9% | 14493 | 50.5% | 7318.965 | 38.2% | 5536.326 | 11.3% | 23.3% | 1637.709 | 24.2% | 3507.306 | 48% | 6956.64 | 43% | 6231.99 | 0.259% | 37.53687 | 0.304% | 0.033% | 4.78269 | 21.59% | 37.342064 | 87.39% | 89.28% | 188 | 8% | 22.71% | 23.11% | 39.279216 | 39.971056 | 1.6 |  | 1626.02
| 2 | Николинка Мутафова | 21286 | 2 | 18760 | 0.7 | 5 | 20148 | 1.9 | 15582 | 5.2% | 14772 | 69.5% | 10266.54 | 20.4% | 3013.488 | 10.1% | 23.05% | 1491.972 | 23.9% | 3530.508 | 49.5% | 7312.14 | 41% | 6056.52 | 0.262% | 38.70264 | 0.3045% | 0.034% | 5.02248 | 21.11% | 37.4421737 | 87.16% | 88.97% | 193 | 8.1% | 22.53% | 22.35% | 39.9607851 | 39.6415245 | 1.6 |  | 1819.02
| 3 | Димитър Цончев | 18000 | 1 | 16338 | 0.8 | 4.4 | 18488 | 1.6 | 15580 | 6.7% | 14536 | 49.2% | 7151.712 | 40.8% | 5930.688 | 10% | 22.31% | 1453.6 | 23.9% | 3474.104 | 49.2% | 7151.712 | 40% | 5814.4 | 0.258% | 37.50288 | 0.2927% | 0.035% | 5.0876 | 20.65% | 34.76634 | 86.58% | 88.18% | 183 | 8% | 22.25% | 22.35% | 37.4601 | 37.62846 | 1.6 |  | 2002.02
| Общо |  | 55150 |  | 52944 |  |  | 57824 |  | 46729 | 6.266% | 43801 | 56.48% | 24737.217 | 33.06% | 14480.502 | 10.46% |  | 4583.281 | 24% | 10511.918 | 48.9% | 21420.492 | 41.33% | 18102.91 | 0.2597% | 113.74239 | 0.3004% | 0.034% | 14.89277 | 21.12% | 109.5505777 | 87.05% | 88.82% | 564 | 8.034% | 22.5% | 22.6% | 116.7001011 | 117.2410405 |  | 0 |  | 2002.02 | 0
26 | 1 | Иванка Копаранска | 6268 | 0 | 6380 | 1 | 5.4 | 7574 | 5.9 | 15263 | 5.5% | 14424 | 56.4% | 8135.136 | 33.2% | 4788.768 | 10.4% | 22.26% | 1500.096 | 23.4% | 3375.216 | 50% | 7212 | 42% | 6058.08 | 0.256% | 36.92544 | 0.2969% | 0.035% | 5.0484 | 20.92% | 35.0665224 | 86.47% | 88.35% | 182 | 7.9% | 22.54% | 22.89% | 37.7819988 | 38.3686758 | 1.6 | 1000.98 | 1183.04
| 2 | Юлияна Цветкова | 15132 | 1 | 13861 | 0.8 | 5.1 | 15749 | 4.9 | 15436 | 5.4% | 14602 | 50.9% | 7432.418 | 28.8% | 4205.376 | 20.3% | 22.2% | 2964.206 | 23.7% | 3460.674 | 49.8% | 7271.796 | 42% | 6132.84 | 0.263% | 38.40326 | 0.304% | 0.035% | 5.1107 | 21.23% | 37.500672 | 86.84% | 88.63% | 192 | 8% | 22.24% | 22.16% | 39.284736 | 39.143424 | 1.6 |  | 1375.04
| 3 | Димитър Цончев | 14055 | 0 | 10720 | 0.9 | 5.7 | 16105 | 4.3 | 15487 | 7% | 14403 | 49.8% | 7172.694 | 38.6% | 5559.558 | 11.6% | 22.2% | 1670.748 | 23.6% | 3399.108 | 49.2% | 7086.276 | 41% | 5905.23 | 0.279% | 40.18437 | 0.313% | 0.035% | 5.04105 | 21.41% | 37.7034382 | 87.6% | 88.96% | 191 | 7.8% | 22.74% | 23.75% | 40.0455948 | 41.824225 | 1.6 |  | 1566.04
| Общо |  | 35455 |  | 30961 |  |  | 39428 |  | 46186 | 5.97% | 43429 | 52.36% | 22740.248 | 33.51% | 14553.702 | 14.13% |  | 6135.05 | 23.57% | 10234.998 | 49.67% | 21570.072 | 41.67% | 18096.15 | 0.266% | 115.51307 | 0.3047% | 0.035% | 15.20015 | 21.19% | 110.2706326 | 86.98% | 88.65% | 565 | 7.9% | 22.51% | 22.93% | 117.1123296 | 119.3363248 |  | 1000.98 |  | 1566.04 | 0
27 | 1 | Иванка Копаранска | 5530 | 0 | 11366 | 1.5 | 5 | 13636 | 5.5 | 15503 | 6.1% | 14557 | 60.8% | 8850.656 | 30.4% | 4425.328 | 8.8% | 21.94% | 1281.016 | 24.1% | 3508.237 | 49% | 7132.93 | 42% | 6113.94 | 0.272% | 39.59504 | 0.3033% | 0.032% | 4.65824 | 21.42% | 37.6801362 | 88.37% | 89.58% | 191 | 7.9% | 22.45% | 22.07% | 39.4920195 | 38.8235577 | 1.6 | 1004.58 | 735.46 | -17
| 2 | Юлияна Цветкова | 20645 | 1 | 13537 | 1.2 | 5.9 | 15514 | 5.5 | 15519 | 5.8% | 14619 | 55% | 8040.45 | 31.4% | 4590.366 | 13.6% | 22.21% | 1988.184 | 23.7% | 3464.703 | 49.7% | 7265.643 | 42% | 6139.98 | 0.264% | 38.59416 | 0.2836% | 0.032% | 4.67808 | 21.41% | 34.3576975 | 88.01% | 88.84% | 175 | 8.3% | 22.92% | 23.3% | 36.78087 | 37.390675 | 1.55 |  | 910.46
| 3 | Мария Лачева | 18900 | 0 | 15600 | 1.3 | 4.3 | 17467 | 5.2 | 15790 | 5.9% | 14858 | 52% | 7726.16 | 40.2% | 5972.916 | 7.8% | 22.2% | 1158.924 | 23.1% | 3432.198 | 48.6% | 7220.988 | 42% | 6240.36 | 0.264% | 39.22512 | 0.2751% | 0.033% | 4.90314 | 20.57% | 33.9114963 | 87.64% | 88.14% | 179 | 7.9% | 21.82% | 21.71% | 35.9722338 | 35.7908889 | 1.55 |  | 1089.46
| Общо |  | 45075 |  | 40503 |  |  | 46617 |  | 46812 | 5.933% | 44034 | 55.91% | 24617.266 | 34.04% | 14988.61 | 10.06% |  | 4428.124 | 23.63% | 10405.138 | 49.1% | 21619.561 | 42% | 18494.28 | 0.2666% | 117.41432 | 0.2872% | 0.03234% | 14.23946 | 21.13% | 105.94933 | 88.01% | 88.87% | 545 | 8.028% | 22.39% | 22.36% | 112.2451233 | 112.0051216 |  | 1004.58 |  | 1089.46 | 0
28 | 1 | Николинка Мутафова | 2601 | 0 | 12971 | 0.7 | 5.8 | 14022 | 6.2 | 15463 | 5.7% | 14582 | 70.3% | 10251.146 | 23% | 3353.86 | 6.7% | 22.56% | 976.994 | 23.2% | 3383.024 | 50.2% | 7320.164 | 41% | 5978.62 | 0.274% | 39.95468 | 0.3026% | 0.033% | 4.81206 | 21.02% | 37.0567886 | 88.09% | 89.23% | 191 | 7.7% | 22.3% | 22.43% | 39.313339 | 39.5425199 | 1.55 | 420.1 | 860.36
| 2 | Юлияна Цветкова | 23469 | 1 | 12501 | 0.8 | 5.2 | 14478 | 6.9 | 15865 | 5.9% | 14929 | 54.7% | 8166.163 | 37% | 5523.73 | 8.3% | 21.48% | 1239.107 | 24.1% | 3597.889 | 49% | 7315.21 | 42% | 6270.18 | 0.27% | 40.3083 | 0.2968% | 0.032% | 4.77728 | 21% | 37.70256 | 88.28% | 89.35% | 196 | 8.4% | 22.02% | 22.18% | 39.5338272 | 39.8210848 | 1.58 |  | 1056.36
| 3 | Мария Лачева | 14500 | 1 | 14996 | 1.8 | 6.6 | 17144 | 6.7 | 15816 | 5.6% | 14930 | 58.1% | 8674.33 | 33.7% | 5031.41 | 8.2% | 22.71% | 1224.26 | 24.6% | 3672.78 | 48.2% | 7196.26 | 41% | 6121.3 | 0.264% | 39.4152 | 0.2663% | 0.032% | 4.7776 | 20.94% | 32.785758 | 88.01% | 88.11% | 170 | 7.9% | 22.34% | 22.96% | 34.977738 | 35.948472 | 1.52 |  | 1226.36
| Общо |  | 40570 |  | 40468 |  |  | 45644 |  | 47144 | 5.734% | 44441 | 60.96% | 27091.639 | 31.3% | 13909 | 7.741% |  | 3440.361 | 23.97% | 10653.693 | 49.12% | 21831.634 | 41.34% | 18370.1 | 0.2693% | 119.67818 | 0.2885% | 0.03233% | 14.36694 | 20.99% | 107.5451066 | 88.13% | 88.92% | 557 | 8.007% | 22.22% | 22.52% | 113.8249042 | 115.3120767 |  | 420.1 |  | 1226.36 | 0
29 | 1 | Николинка Мутафова | 3463 | 1 | 13365 | 1.8 | 6.2 | 15582 | 7.7 | 15752 | 5.2% | 14933 | 53.3% | 7959.289 | 39.4% | 5883.602 | 7.3% | 22.41% | 1090.109 | 24.9% | 3718.317 | 50% | 7466.5 | 41% | 6122.53 | 0.268% | 40.02044 | 0.2798% | 0.035% | 5.22655 | 20.76% | 34.7983272 | 87.09% | 87.63% | 182 | 7.9% | 21.81% | 21.39% | 36.5583582 | 35.8543458 | 1.65 | 421.38 | 986.98
| 2 | Димитър Цончев | 20367 | 3 | 13184 | 1.4 | 6.2 | 15954 | 7.9 | 15974 | 5.7% | 15063 | 50.2% | 7561.626 | 39.8% | 5995.074 | 10% | 22.33% | 1506.3 | 24% | 3615.12 | 48.6% | 7320.618 | 41% | 6175.83 | 0.271% | 40.82073 | 0.2776% | 0.035% | 5.27205 | 21.08% | 34.4080408 | 87.23% | 87.53% | 178 | 8.3% | 22.39% | 23.07% | 36.5463014 | 37.6562382 | 1.6 |  | 1164.98
| 3 | Мария Лачева | 18000 | 1 | 13393 | 1.2 | 6.1 | 17921 | 7.5 | 16197 | 6.5% | 15144 | 50.2% | 7602.288 | 32.3% | 4891.512 | 17.5% | 23.13% | 2650.2 | 27.2% | 4119.168 | 46.5% | 7041.96 | 41% | 6209.04 | 0.264% | 39.98016 | 0.271% | 0.037% | 5.60328 | 20.02% | 32.416384 | 86.14% | 86.5% | 176 | 8% | 21.89% | 22.14% | 35.444288 | 35.849088 | 1.58 |  | 1340.98
| Общо |  | 41830 |  | 39942 |  |  | 49457 |  | 47923 | 5.806% | 45140 | 51.23% | 23123.203 | 37.15% | 16770.188 | 11.62% |  | 5246.609 | 25.37% | 11452.605 | 48.36% | 21829.078 | 41% | 18507.4 | 0.2677% | 120.82133 | 0.2761% | 0.03568% | 16.10188 | 20.62% | 101.622752 | 86.82% | 87.22% | 536 | 8.066% | 22.03% | 22.2% | 108.5489476 | 109.359672 |  | 421.38 |  | 1340.98 | 0
30 | 1 | Николинка Мутафова | 6436 | 0 | 12114 | 1.8 | 6.1 | 12650 | 9.1 | 15854 | 6.4% | 14839 | 49.2% | 7300.788 | 34.7% | 5149.133 | 16.1% | 21.6% | 2389.079 | 25.6% | 3798.784 | 48% | 7122.72 | 42% | 6232.38 | 0.268% | 39.76852 | 0.2667% | 0.039% | 5.78721 | 20.7% | 31.80348 | 85.61% | 85.53% | 167 | 8% | 21.99% | 23.3% | 33.785436 | 35.79812 | 1.6 | 422.9 | 1085.08
| 2 | Димитър Цончев | 18794 | 2 | 15043 | 0.3 | 3.9 | 17023 | 8.8 | 16094 | 6.4% | 15064 | 43% | 6477.52 | 44.9% | 6763.736 | 12.1% | 23.06% | 1822.744 | 27% | 4067.28 | 47.5% | 7155.4 | 42% | 6326.88 | 0.276% | 41.57664 | 0.2768% | 0.038% | 5.72432 | 20.26% | 32.2107662 | 86.39% | 86.42% | 173 | 8.1% | 22.63% | 23.96% | 35.9787581 | 38.0932852 | 1.6 |  | 1258.08
| 3 | Иванка Копаранска | 17500 | 2 | 16100 | 0.5 | 4.3 | 19468 | 7.9 | 16346 | 6.5% | 15284 | 48.3% | 7382.172 | 43.5% | 6648.54 | 8.2% | 22.54% | 1253.288 | 27.5% | 4203.1 | 47.7% | 7290.468 | 43% | 6572.12 | 0.288% | 44.01792 | 0.2583% | 0.038% | 5.80792 | 18.95% | 30.401106 | 86.98% | 85.44% | 174 | 7.8% | 20.99% | 21.98% | 33.6738372 | 35.2620744 | 1.6 |  | 1432.08
| Общо |  | 42730 |  | 43257 |  |  | 49141 |  | 48294 | 6.434% | 45187 | 46.83% | 21160.48 | 41.08% | 18561.409 | 12.09% |  | 5465.111 | 26.71% | 12069.164 | 47.73% | 21568.588 | 42.34% | 19131.38 | 0.2774% | 125.36308 | 0.2672% | 0.03833% | 17.31945 | 19.96% | 94.4153522 | 86.35% | 85.81% | 514 | 7.966% | 21.86% | 23.07% | 103.4380313 | 109.1534796 |  | 422.9 |  | 1432.08 | 0
31 | 1 | Георги Томов | 15320 | 0 | 17188 | 1 | 5 | 18207 | 7.9 | 16226 | 6.1% | 15236 | 50.7% | 7724.652 | 40.3% | 6140.108 | 9% | 21.33% | 1371.24 | 27.3% | 4159.428 | 47.1% | 7176.156 | 42% | 6399.12 | 0.289% | 44.03204 | 0.2845% | 0.037% | 5.63732 | 19.49% | 35.5415742 | 87.36% | 87.15% | 198 | 7.9% | 20.68% | 21.2% | 37.7116344 | 38.659896 | 1.55 |  | 1614.08 | -16
| 2 | Димитър Цончев | 19253 | 3 | 18962 | 0.9 | 5.8 | 20509 | 6.8 | 16320 | 6.2% | 15308 | 43.7% | 6689.596 | 42.5% | 6505.9 | 13.8% | 24.22% | 2112.504 | 27.5% | 4209.7 | 47% | 7194.76 | 42% | 6429.36 | 0.29% | 44.3932 | 0.2887% | 0.038% | 5.81704 | 20.57% | 35.01014 | 87.06% | 86.99% | 185 | 8% | 22.55% | 24.04% | 38.3801 | 40.91608 | 1.56 |  | 1799.08
| 3 | Иванка Копаранска | 16567 | 4 | 17456 | 1.1 | 4.9 | 18901 | 6.6 | 16376 | 6.9% | 15246 | 48.2% | 7348.572 | 41.3% | 6296.598 | 10.5% | 24.44% | 1600.83 | 26.4% | 4024.944 | 47.8% | 7287.588 | 43% | 6555.78 | 0.284% | 43.29864 | 0.2607% | 0.036% | 5.48856 | 19.16% | 32.1163752 | 87.49% | 86.34% | 182 | 7.9% | 20.44% | 20.84% | 34.2619368 | 34.9324248 | 1.6 |  | 1981.08
| Общо |  | 51140 |  | 53606 |  |  | 57617 |  | 48922 | 6.401% | 45790 | 47.53% | 21762.82 | 41.37% | 18942.606 | 11.1% |  | 5084.574 | 27.07% | 12394.072 | 47.3% | 21658.504 | 42.33% | 19384.26 | 0.2877% | 131.72388 | 0.278% | 0.037% | 16.94292 | 19.74% | 102.6680894 | 87.3% | 86.84% | 565 | 7.933% | 21.22% | 22.03% | 110.3536712 | 114.5084008 |  | 0 |  | 1981.08 | 0
| Общо, до деня |  | 1427835 |  | 1433076 |  |  | 1561858 |  | 1447467 | 6.31% | 1356127 | 53.83% | 730059.76 | 34.2% | 463768.037 | 11.92% |  | 161701.683 | 24.81% | 336387.909 | 48.6% | 659057.209 | 41.49% | 562666.2 | 0.2692% | 3650.62777 | 0.2874% | 0.03526% | 472.01618 | 18.68% | 3227.943 | 87.07% | 87.89% | 17278 | 8.163% | 19.83% | 20.1% | 3425.682 | 3472.898 |  | 16756.1 |  |  | 0
Note on AS36: Author: корекция склад концентрат след замер на автомобилна везна
Note on AS60: Author: Корекция на склад концентрат след маркшайдерски замер
Note on AJ64: Author: Metso - 95т Larox - 79т
Note on AK64: Author: Metso - 8,5 Larox - 9,2
Note on AS64: Author: корекция склад концентрат след замер на автомобилна везна
Note on AS88: Author: корекция на концентрата след замер на автомобилна везна
Note on AJ93: Author: ФП Metso - 144 ФП Larox - 13
Note on AJ94: Author: ФП Metso -201 ФП Larox - 19
Note on AK94: Author: Metso - 8,4 Larox - 7,9
Note on AS108: Author: корекция на концентрата след замер на автомобилна везна
Note on AJ116: Author: ФП Metso - 129 т ФП Larox - 53 т
Note on AK116: Author: ФП Metso - 7,9 ФП Larox - 8,0
Note on AS124: Author: корекция на концентрата след замер на автомобилна везна

## Септември
Дата | Смяна | Диспечер | Подадена руда от МГТЛ за денонощието | Състояние на склад №2 | Натрошена руда от Цех ССТ | Класа + 15,0мм. | Класа + 12,5мм. | Превозена руда до междинни бункери | Състояние на междинни бункери | Преработена руда в цех МФЦ | Влага на преработената руда | Суха преработена руда | Грано диорити |  | Дайки |  | Шисти | Показания на Гранулометър PSI500i руда, +0,20мм |  | Смилане класа + 0,20мм |  | Смилане класа -0,08мм |  | Плътност на пулпа |  | Съдържание на мед в рудите по Куриер | Метал мед в рудите по Куриер | Коригирана съдържание на мед в рудите | Съдържание на мед в отпадъка по Куриер | Метал мед в отпадъка по Куриер | Съдържание на мед в медния к-т Куриер | Метал мед в концентрата по Куриер | Технологично извличане по Куриер | Товарно извличане | Добит меден концентрат | Влага на медния концентрат | Съдържание на мед в медния к-т (Bruker) | Съдържание на мед в медния к-т /химия-товарен/ | Метал мед в медния концентрат (Bruker) | Метал мед в медния концентрат /химия/ | Литрово тегло в сгъстителя | Меден концентра, автомобилна везна | Меден концентрат в склад | Меден концентрат в склад | Добит молибденов концентрат | Съдържание на Мо в молибденовия к-т | последни данни за съдържания в 8-ма пречистка |  | последни данни за съдържания във 2-ра пречистка
|  |  | тона | метра | тона | % | % | тона | метра | тона | % | тона | % |  | % |  | % | % |  | % |  | % |  | % |  | % | % | % | % | тона | % | тона | % | % | тона | % | % | % | тона | тона | кг/литър | тон | тон | тон | кг. | % | Мо % | Cu % | Мо % | Cu %
1981.08
1 | 1 | Георги Томов | 18900 | 0 | 16923 | 0.6 | 5.5 | 18802 | 5.9 | 16216 | 6% | 15243 | 48.5% | 7392.855 | 35% | 5335.05 | 16.5% | 23.98% | 2515.095 | 25.6% | 3902.208 | 47.7% | 7270.911 | 42% | 6402.06 | 0.266% | 40.54638 | 0.2916% | 0.035% | 5.33505 | 20.08% | 35.09984 | 86.99% | 88.14% | 190 | 8% | 22.38% | 24.21% | 39.12024 | 42.31908 | 1.55 |  | 2171.08
| 2 | Мария Лачева | 19405 | 3 | 15899 | 1 | 5.5 | 18033 | 6 | 16054 | 6.2% | 15059 | 51% | 7680.09 | 34.4% | 5180.296 | 14.6% | 23.82% | 2198.614 | 26% | 3915.34 | 48.5% | 7303.615 | 42% | 6324.78 | 0.27% | 40.6593 | 0.288% | 0.034% | 5.12006 | 21.04% | 35.81008 | 87.55% | 88.33% | 185 | 8% | 22.47% | 23.35% | 38.24394 | 39.7417 | 1.56 |  | 2356.08
| 3 | Цвета Владова | 15810 | 0 | 16272 | 0.9 | 5.2 | 17628 | 6.2 | 16022 | 6.3% | 15013 | 52.9% | 7941.877 | 33.5% | 5029.355 | 13.6% | 22.55% | 2041.768 | 24.8% | 3723.224 | 49.3% | 7401.409 | 42% | 6305.46 | 0.272% | 40.83536 | 0.2696% | 0.033% | 4.95429 | 21.16% | 33.1441776 | 88% | 87.89% | 171 | 8.4% | 22.68% | 24.02% | 35.5250448 | 37.6239672 | 1.55 |  | 2527.08
| Общо |  | 54115 |  | 49094 |  |  | 54463 |  | 48292 | 6.166% | 45315 | 50.79% | 23014.822 | 34.3% | 15544.701 | 14.91% |  | 6755.477 | 25.47% | 11540.772 | 48.5% | 21975.935 | 42% | 19032.3 | 0.2693% | 122.04104 | 0.2831% | 0.034% | 15.4094 | 20.76% | 104.0540976 | 87.52% | 88.12% | 546 | 8.125% | 22.51% | 23.86% | 112.8892248 | 119.6847472 |  | 0 |  | 2527.08 | 0
2 | 1 | Георги Томов | 4574 | 0 | 9178 | 0.6 | 5.4 | 10859 | 8.4 | 15786 | 5.5% | 14918 | 51.8% | 7727.524 | 40% | 5967.2 | 8.2% | 21.77% | 1223.276 | 25.1% | 3744.418 | 47.4% | 7071.132 | 42% | 6265.56 | 0.274% | 40.87532 | 0.2901% | 0.032% | 4.77376 | 20.86% | 36.344378 | 88.46% | 89.1% | 190 | 8.3% | 22.1% | 22.93% | 38.50483 | 39.950939 | 1.6 | 1000.28 | 1716.8
| 2 | Юлияна Цветкова | 19600 | 3 | 15510 | 1 | 5.8 | 17308 | 8 | 15774 | 6.2% | 14796 | 52.6% | 7782.696 | 32.5% | 4808.7 | 14.9% | 23.11% | 2204.604 | 24.8% | 3669.408 | 47.4% | 7013.304 | 42% | 6214.32 | 0.274% | 40.54104 | 0.2645% | 0.031% | 4.58676 | 21.01% | 32.5499526 | 88.82% | 88.4% | 171 | 9.4% | 22.3% | 23.32% | 34.548498 | 36.1287432 | 1.5 |  | 1887.8
| 3 | Николинка Мутафова | 18836 | 0 | 16335 | 0.7 | 5.4 | 17948 | 7.8 | 15781 | 5.6% | 14897 | 52.1% | 7761.337 | 36.7% | 5467.199 | 11.2% | 22.52% | 1668.464 | 24.4% | 3634.868 | 49.3% | 7344.221 | 41% | 6107.77 | 0.287% | 42.75439 | 0.2983% | 0.032% | 4.76704 | 20.67% | 36.6111174 | 88.99% | 89.4% | 194 | 8.7% | 22.4% | 23% | 39.675328 | 40.73806 | 1.55 |  | 2081.8
| Общо |  | 43010 |  | 41023 |  |  | 46115 |  | 47341 | 5.767% | 44611 | 52.17% | 23271.557 | 36.41% | 16243.099 | 11.42% |  | 5096.344 | 24.77% | 11048.694 | 48.03% | 21428.657 | 41.67% | 18587.65 | 0.2783% | 124.17075 | 0.2844% | 0.03167% | 14.12756 | 20.85% | 105.505448 | 88.76% | 88.99% | 555 | 8.779% | 22.27% | 23.08% | 112.728656 | 116.8177422 |  | 1000.28 |  | 2081.8 | 0
3 | 1 | Цвета Владова | 4143 | 0 | 16764 | 0.6 | 4.6 | 17866 | 7.8 | 15716 | 6.7% | 14663 | 56.7% | 8313.921 | 32.5% | 4765.475 | 10.8% | 22.01% | 1583.604 | 23.9% | 3504.457 | 48.6% | 7126.218 | 41% | 6011.83 | 0.295% | 43.25585 | 0.2987% | 0.033% | 4.83879 | 20.79% | 35.9138934 | 88.95% | 89.08% | 189 | 8.6% | 22.55% | 23.64% | 38.954223 | 40.8371544 | 1.58 | 999.94 | 1270.86
| 2 | Юлияна Цветкова | 20800 | 6 | 14772 | 0.7 | 4.6 | 17088 | 7.8 | 15636 | 5.7% | 14745 | 57.3% | 8448.885 | 31.4% | 4629.93 | 11.3% | 21.81% | 1666.185 | 24.7% | 3642.015 | 48.7% | 7180.815 | 41% | 6045.45 | 0.283% | 41.72835 | 0.3052% | 0.031% | 4.57095 | 20.21% | 36.1257792 | 89.18% | 89.97% | 196 | 8.8% | 22.62% | 23.82% | 40.4337024 | 42.5787264 | 1.5 |  | 1466.86
| 3 | Николинка Мутафова | 22897 | 2 | 18839 | 0.5 | 5.2 | 20878 | 6 | 15985 | 5.1% | 15170 | 67.1% | 10179.07 | 25.7% | 3898.69 | 7.2% | 22.04% | 1092.24 | 23.6% | 3580.12 | 49.8% | 7554.66 | 41% | 6219.7 | 0.298% | 45.2066 | 0.3699% | 0.035% | 5.3095 | 14.32% | 40.751856 | 88.47% | 90.71% | 310 | 8.2% | 17.85% | 16.74% | 50.79753 | 47.638692 | 1.65 |  | 1776.86
| Общо |  | 47840 |  | 50375 |  |  | 55832 |  | 47337 | 5.829% | 44578 | 60.44% | 26941.876 | 29.82% | 13294.095 | 9.74% |  | 4342.029 | 24.06% | 10726.592 | 49.04% | 21861.693 | 41% | 18276.98 | 0.2921% | 130.1908 | 0.3251% | 0.03301% | 14.71924 | 18.41% | 112.7915286 | 88.86% | 89.99% | 695 | 8.478% | 20.99% | 21.37% | 130.1854554 | 131.0545728 |  | 999.94 |  | 1776.86 | 0
4 | 1 | Цвета Владова | 7265 | 0 | 13308 | 0.5 | 3.4 | 14727 | 7 | 15956 | 5.1% | 15142 | 48.1% | 7283.302 | 34.6% | 5239.132 | 17.3% | 21.36% | 2619.566 | 23.2% | 3512.944 | 50.2% | 7601.284 | 41% | 6208.22 | 0.299% | 45.27458 | 0.2995% | 0.039% | 5.90538 | 20.57% | 38.1441852 | 87.12% | 87.14% | 202 | 8.2% | 21.27% | 21.07% | 39.4422372 | 39.0713652 | 1.6 | 826.1 | 1152.76
| 2 | Мария Лачева | 20800 | 7 | 19375 | 0.9 | 4.2 | 21356 | 5.9 | 16113 | 6.1% | 15130 | 51.1% | 7731.43 | 39.6% | 5991.48 | 9.3% | 20.02% | 1407.09 | 23.1% | 3495.03 | 49.8% | 7534.74 | 42% | 6354.6 | 0.308% | 46.6004 | 0.3133% | 0.04% | 6.052 | 20.34% | 38.319543 | 87.18% | 87.39% | 205 | 8.1% | 21.95% | 22.64% | 41.3527025 | 42.652628 | 1.6 |  | 1357.76
| 3 | Николинка Мутафова | 23200 | 2 | 18665 | 0.6 | 3.9 | 21037 | 4.4 | 16204 | 5.2% | 15361 | 47.7% | 7327.197 | 39.8% | 6113.678 | 12.5% | 18.92% | 1920.125 | 22.2% | 3410.142 | 51.2% | 7864.832 | 41% | 6298.01 | 0.311% | 47.77271 | 0.3184% | 0.041% | 6.29801 | 20.72% | 39.944016 | 86.99% | 87.28% | 210 | 8.2% | 22.1% | 22.68% | 42.60438 | 43.722504 | 1.68 |  | 1567.76
| Общо |  | 51265 |  | 51348 |  |  | 57120 |  | 48273 | 5.467% | 45633 | 48.96% | 22341.929 | 38.01% | 17344.29 | 13.03% |  | 5946.781 | 22.83% | 10418.116 | 50.4% | 23000.856 | 41.33% | 18860.83 | 0.306% | 139.64769 | 0.3104% | 0.04001% | 18.25539 | 20.54% | 116.4077442 | 87.1% | 87.27% | 617 | 8.167% | 21.78% | 22.13% | 123.3993197 | 125.4464972 |  | 826.1 |  | 1567.76 | 0
5 | 1 | Цвета Владова | 6244 | 0 | 9649 | 1 | 5 | 11873 | 6 | 15769 | 5.9% | 14839 | 41.4% | 6143.346 | 48.4% | 7182.076 | 10.2% | 21.24% | 1513.578 | 22% | 3264.58 | 52.5% | 7790.475 | 41% | 6083.99 | 0.302% | 44.81378 | 0.3087% | 0.041% | 6.08399 | 20.7% | 37.05507 | 86.6% | 86.88% | 195 | 8.2% | 22.19% | 22.98% | 39.722319 | 41.136498 | 1.6 | 511.5 | 1251.26
| 2 | Мария Лачева | 19426 | 5 | 19770 | 0.5 | 4.6 | 20408 | 5.1 | 16017 | 6% | 15056 | 48.6% | 7317.216 | 44.6% | 6714.976 | 6.8% | 17.99% | 1023.808 | 22.2% | 3342.432 | 50.9% | 7663.504 | 41% | 6172.96 | 0.291% | 43.81296 | 0.2995% | 0.04% | 6.0224 | 20.97% | 36.447957 | 86.42% | 86.8% | 191 | 9% | 22.48% | 23.75% | 39.072488 | 41.279875 | 1.6 |  | 1442.26
| 3 | Георги Томов | 21500 | 2 | 17844 | 0.3 | 4 | 18530 | 4.6 | 16160 | 5.9% | 15207 | 50.4% | 7664.328 | 43.3% | 6584.631 | 6.3% | 20.54% | 958.041 | 23.6% | 3588.852 | 48.7% | 7405.809 | 41% | 6234.87 | 0.287% | 43.64409 | 0.3029% | 0.036% | 5.47452 | 20.83% | 37.5881516 | 87.61% | 88.26% | 197 | 8.4% | 22.49% | 23.09% | 40.5836548 | 41.6663668 | 1.55 |  | 1639.26
| Общо |  | 47170 |  | 47263 |  |  | 50811 |  | 47946 | 5.933% | 45102 | 46.84% | 21124.89 | 45.41% | 20481.683 | 7.75% |  | 3495.427 | 22.61% | 10195.864 | 50.68% | 22859.788 | 41% | 18491.82 | 0.2933% | 132.27083 | 0.3037% | 0.03898% | 17.58091 | 20.83% | 111.0911786 | 86.87% | 87.32% | 583 | 8.53% | 22.39% | 23.27% | 119.3784618 | 124.0827398 |  | 511.5 |  | 1639.26 | 0
6 | 1 | Мария Лачева | 8200 | 0 | 7260 | 0.6 | 4 | 8202 | 7.2 | 15986 | 5.9% | 15043 | 50% | 7521.5 | 45.8% | 6889.694 | 4.2% | 21.81% | 631.806 | 24% | 3610.32 | 50.4% | 7581.672 | 40% | 6017.2 | 0.286% | 43.02298 | 0.2973% | 0.035% | 5.26505 | 20.83% | 36.489994 | 87.91% | 88.36% | 190 | 7.8% | 22.52% | 23.25% | 39.450536 | 40.72935 | 1.58 |  | 1829.26
| 2 | Иванка Копаранска | 18400 | 3 | 17442 | 1.1 | 4.9 | 18885 | 6.2 | 16016 | 6.1% | 15039 | 53.1% | 7985.709 | 42.1% | 6331.419 | 4.8% | 21.72% | 721.872 | 24.8% | 3729.672 | 48.5% | 7293.915 | 41% | 6165.99 | 0.281% | 42.25959 | 0.2773% | 0.033% | 4.96287 | 20.34% | 33.2363736 | 88.4% | 88.23% | 178 | 8.2% | 22.48% | 23.34% | 36.7332192 | 38.1384936 | 1.58 |  | 2007.26
| 3 | Георги Томов | 16200 | 2 | 17095 | 0.9 | 5 | 17357 | 6 | 16034 | 7.3% | 14864 | 45.2% | 6718.528 | 43.1% | 6406.384 | 11.7% | 17.37% | 1739.088 | 25.2% | 3745.728 | 48.2% | 7164.448 | 41% | 6094.24 | 0.277% | 41.17328 | 0.2882% | 0.033% | 4.90512 | 20.11% | 35.075862 | 88.23% | 88.69% | 190 | 8.2% | 21.75% | 22.25% | 37.93635 | 38.80845 | 1.55 |  | 2197.26
| Общо |  | 42800 |  | 41797 |  |  | 44444 |  | 48036 | 6.434% | 44946 | 49.45% | 22225.737 | 43.67% | 19627.497 | 6.881% |  | 3092.766 | 24.66% | 11085.72 | 49.04% | 22040.035 | 40.67% | 18277.43 | 0.2814% | 126.45585 | 0.2876% | 0.03367% | 15.13304 | 20.43% | 104.8022296 | 88.18% | 88.43% | 558 | 8.064% | 22.25% | 22.95% | 114.1201052 | 117.6762936 |  | 0 |  | 2197.26 | 0
7 | 1 | Мария Лачева | 15400 | 0 | 16317 | 1.5 | 5.3 | 17716 | 5.6 | 16033 | 6.1% | 15055 | 61.7% | 9288.935 | 31.9% | 4802.545 | 6.4% | 21.67% | 963.52 | 25.2% | 3793.86 | 47.1% | 7090.905 | 40% | 6022 | 0.268% | 40.3474 | 0.2598% | 0.033% | 4.96815 | 20.3% | 31.528133 | 87.83% | 87.43% | 169 | 8.1% | 21.98% | 23.07% | 34.1373578 | 35.8302477 | 1.55 |  | 2366.26
| 2 | Николинка Мутафова | 20000 | 3 | 17588 | 1.4 | 6 | 18799 | 5 | 16133 | 6.6% | 15068 | 56% | 8438.08 | 29.4% | 4429.992 | 14.6% | 21.56% | 2199.928 | 25.1% | 3782.068 | 48.7% | 7338.116 | 40% | 6027.2 | 0.273% | 41.13564 | 0.2921% | 0.035% | 5.2738 | 20.06% | 35.4636728 | 87.33% | 88.16% | 193 | 8.4% | 21.91% | 22.02% | 38.7342508 | 38.9287176 | 1.55 |  | 2559.26
| 3 | Георги Томов | 16700 | 3 | 17493 | 1 | 5.2 | 17823 | 5 | 16359 | 6.5% | 15296 | 46.1% | 7051.456 | 39.9% | 6103.104 | 14% | 23.02% | 2141.44 | 25.1% | 3839.296 | 47.2% | 7219.712 | 41% | 6271.36 | 0.276% | 42.21696 | 0.2804% | 0.034% | 5.20064 | 19.7% | 34.503959 | 87.83% | 88.01% | 191 | 8.3% | 21.52% | 21.53% | 37.6916344 | 37.7091491 | 1.6 |  | 2750.26
| Общо |  | 52100 |  | 51398 |  |  | 54338 |  | 48525 | 6.401% | 45419 | 54.56% | 24778.471 | 33.76% | 15335.641 | 11.68% |  | 5304.888 | 25.13% | 11415.224 | 47.66% | 21648.733 | 40.34% | 18320.56 | 0.2724% | 123.7 | 0.2774% | 0.034% | 15.44259 | 20.02% | 101.4957648 | 87.67% | 87.88% | 553 | 8.274% | 21.8% | 22.2% | 110.563243 | 112.4681144 |  | 0 |  | 2750.26 | 0
8 | 1 | Мария Лачева | 14400 | 1 | 16601 | 1.3 | 5.2 | 17803 | 4.7 | 16284 | 6.7% | 15193 | 50.6% | 7687.658 | 39.7% | 6031.621 | 9.7% | 22.18% | 1473.721 | 25.5% | 3874.215 | 47.8% | 7262.254 | 41% | 6229.13 | 0.281% | 42.69233 | 0.2859% | 0.034% | 5.16562 | 19.12% | 34.6154216 | 88.06% | 88.25% | 197 | 8.1% | 21.14% | 21.34% | 38.2724902 | 38.6345762 | 1.55 |  | 2947.26
| 2 | Николинка Мутафова | 20600 | 3 | 16752 | 0.9 | 6.7 | 18229 | 4.3 | 16284 | 6.5% | 15226 | 53.9% | 8206.814 | 34.6% | 5268.196 | 11.5% | 22.11% | 1750.99 | 27.2% | 4141.472 | 46.8% | 7125.768 | 41% | 6242.66 | 0.306% | 46.59156 | 0.3804% | 0.035% | 5.3291 | 15.44% | 42.5185176 | 88.76% | 90.97% | 299 | 7.9% | 19.1% | 17.7% | 52.597389 | 48.742083 | 1.7 |  | 3246.26
| 3 | Цвета Владова | 16330 | 1 | 17721 | 0.8 | 4.5 | 17634 | 4 | 16090 | 6.4% | 15060 | 48.8% | 7349.28 | 35.8% | 5391.48 | 15.4% | 21.7% | 2319.24 | 25% | 3765 | 48.7% | 7334.22 | 41% | 6174.6 | 0.287% | 43.2222 | 0.3446% | 0.035% | 5.271 | 15.87% | 41.520681 | 88% | 90.02% | 285 | 8.2% | 17.82% | 15.74% | 46.622466 | 41.180562 | 1.7 |  | 3531.26
| Общо |  | 51330 |  | 51074 |  |  | 53666 |  | 48658 | 6.534% | 45479 | 51.11% | 23243.752 | 36.7% | 16691.297 | 12.19% |  | 5543.951 | 25.9% | 11780.687 | 47.76% | 21722.242 | 41% | 18646.39 | 0.2914% | 132.50609 | 0.337% | 0.03467% | 15.76572 | 16.81% | 118.6546202 | 88.29% | 89.87% | 781 | 8.06% | 19.36% | 18.27% | 137.4923452 | 128.5572212 |  | 0 |  | 3531.26 | 0
9 | 1 | Иванка Копаранска | 6213 | 0 | 9176 | 0.7 | 4.6 | 11315 | 5.8 | 14784 | 6.3% | 13853 | 56.9% | 7882.357 | 31.1% | 4308.283 | 12% | 21.66% | 1662.36 | 25.7% | 3560.221 | 47.2% | 6538.616 | 42% | 5818.26 | 0.281% | 38.92693 | 0.2568% | 0.035% | 4.84855 | 21.39% | 31.0587078 | 87.69% | 86.51% | 158 | 8.1% | 21.16% | 20.68% | 30.7247432 | 30.0277736 | 1.6 | 1007.36 | 2681.9
| 2 | Николинка Мутафова | 20300 | 2 | 14167 | 0.8 | 4.6 | 15549 | 5.2 | 14687 | 6.2% | 13776 | 60.4% | 8320.704 | 25.9% | 3567.984 | 13.7% | 22.25% | 1887.312 | 25.6% | 3526.656 | 47.8% | 6584.928 | 40% | 5510.4 | 0.296% | 40.77696 | 0.3236% | 0.034% | 4.68384 | 20.38% | 36.2160752 | 88.66% | 89.63% | 194 | 8.4% | 22.45% | 22.07% | 39.894548 | 39.2192728 | 1.7 |  | 2875.9
| 3 | Цвета Владова | 17116 | 1 | 16348 | 0.7 | 5.7 | 17311 | 4.5 | 14615 | 7.1% | 13577 | 57.8% | 7847.506 | 29.2% | 3964.484 | 13% | 22.93% | 1765.01 | 25.8% | 3502.866 | 47.9% | 6503.383 | 41% | 5566.57 | 0.299% | 40.59523 | 0.3125% | 0.035% | 4.75195 | 20.46% | 35.575848 | 88.45% | 88.94% | 189 | 8% | 21.67% | 20.89% | 37.679796 | 36.323532 | 1.6 |  | 3064.9
| Общо |  | 43629 |  | 39691 |  |  | 44175 |  | 44086 | 6.532% | 41206 | 58.37% | 24050.567 | 28.74% | 11840.751 | 12.9% |  | 5314.682 | 25.7% | 10589.743 | 47.63% | 19626.927 | 41% | 16895.23 | 0.2919% | 120.29912 | 0.2975% | 0.03467% | 14.28434 | 20.75% | 102.850631 | 88.27% | 88.49% | 541 | 8.173% | 21.76% | 21.21% | 108.2990872 | 105.5705784 |  | 1007.36 |  | 3064.9 | 0
10 | 1 | Иванка Копаранска | 4724 | 0 | 13339 | 0.6 | 5.4 | 14181 | 5.1 | 14581 | 7.1% | 13546 | 50.6% | 6854.276 | 38.8% | 5255.848 | 10.6% | 22.63% | 1435.876 | 26.6% | 3603.236 | 47.6% | 6447.896 | 42% | 5689.32 | 0.285% | 38.6061 | 0.3095% | 0.034% | 4.60564 | 20.91% | 34.434588 | 88.21% | 89.15% | 179 | 8% | 22.66% | 22.62% | 37.316488 | 37.250616 | 1.6 | 772.8 | 2471.1
| 2 | Георги Томов | 20600 | 3 | 15028 | 1 | 4.8 | 15903 | 4.3 | 14297 | 7.1% | 13282 | 52.6% | 6986.332 | 34% | 4515.88 | 13.4% | 20.57% | 1779.788 | 27.5% | 3652.55 | 46.5% | 6176.13 | 42% | 5578.44 | 0.272% | 36.12704 | 0.2846% | 0.033% | 4.38306 | 20.64% | 30.7284192 | 88.01% | 88.54% | 162 | 8.1% | 22.45% | 22.44% | 33.423111 | 33.4082232 | 1.55 |  | 2633.1
| 3 | Цвета Владова | 20067 | 0 | 17307 | 1 | 5.9 | 18301 | 3.5 | 14522 | 6.9% | 13520 | 41.5% | 5610.8 | 41.2% | 5570.24 | 17.3% | 22.85% | 2338.96 | 28.1% | 3799.12 | 46.9% | 6340.88 | 41% | 5543.2 | 0.277% | 37.4504 | 0.2765% | 0.035% | 4.732 | 20.64% | 30.283008 | 87.51% | 87.48% | 160 | 8.3% | 22.25% | 22.27% | 32.6452 | 32.674544 | 1.55 |  | 2793.1
| Общо |  | 45391 |  | 45674 |  |  | 48385 |  | 43400 | 7.033% | 40348 | 48.21% | 19451.408 | 38.02% | 15341.968 | 13.77% |  | 5554.624 | 27.4% | 11054.906 | 47% | 18964.906 | 41.66% | 16810.96 | 0.278% | 112.18354 | 0.2902% | 0.03401% | 13.7207 | 20.73% | 95.4460152 | 87.91% | 88.42% | 501 | 8.128% | 22.45% | 22.44% | 103.384799 | 103.3333832 |  | 772.8 |  | 2793.1 | 0
11 | 1 | Иванка Копаранска | 5477 | 0 | 12361 | 0.8 | 4 | 12720 | 4.3 | 14266 | 6% | 13410 | 52% | 6973.2 | 31.8% | 4264.38 | 16.2% | 24.1% | 2172.42 | 26.6% | 3567.06 | 47.8% | 6409.98 | 42% | 5632.2 | 0.274% | 36.7434 | 0.2822% | 0.037% | 4.9617 | 21.13% | 31.137168 | 86.65% | 87.03% | 160 | 7.9% | 22.31% | 22.71% | 32.876016 | 33.465456 | 1.6 | 851.04 | 2102.06
| 2 | Георги Томов | 24600 | 1 | 15248 | 0.5 | 4.1 | 16479 | 3.8 | 14518 | 6.6% | 13560 | 50.4% | 6834.24 | 29.9% | 4054.44 | 19.7% |  | 2671.32 | 25% | 3390 | 48% | 6508.8 | 40% | 5424 | 0.274% | 37.1544 | 0.2909% | 0.036% | 4.8816 | 20.81% | 31.972484 | 87.01% | 87.77% | 167 | 8% | 22.5% | 22.98% | 34.569 | 35.306472 | 1.55 |  | 2269.06
| 3 | Мария Лачева | 15311 | 0 | 16136 | 0.9 | 4.5 | 17276 | 3.4 | 14825 | 6.7% | 13832 | 58.6% | 8105.552 | 28.2% | 3900.624 | 13.2% |  | 1825.824 | 25.4% | 3513.328 | 48.2% | 6667.024 | 42% | 5809.44 | 0.28% | 38.7296 | 0.2822% | 0.037% | 5.11784 | 20.87% | 32.3781354 | 86.94% | 87.04% | 169 | 8.2% | 21.86% | 21.79% | 33.9140412 | 33.8054418 | 1.53 |  | 2438.06
| Общо |  | 45388 |  | 43745 |  |  | 46475 |  | 43609 | 6.438% | 40802 | 53.71% | 21912.992 | 29.95% | 12219.444 | 16.35% |  | 6669.564 | 25.66% | 10470.388 | 48% | 19585.804 | 41.34% | 16865.64 | 0.276% | 112.6274 | 0.2851% | 0.03667% | 14.96114 | 20.94% | 95.4877874 | 86.87% | 87.28% | 496 | 8.036% | 22.22% | 22.49% | 101.3590572 | 102.5773698 |  | 851.04 |  | 2438.06 | 0
12 | 1 | Николинка Мутафова | 4595 | 0 | 11304 | 0.7 | 5.5 | 11722 | 4.9 | 14717 | 7.3% | 13643 | 59.7% | 8144.871 | 28.4% | 3874.612 | 11.9% |  | 1623.517 | 25.5% | 3478.965 | 48.1% | 6562.283 | 41% | 5593.63 | 0.274% | 37.38182 | 0.2827% | 0.036% | 4.91148 | 20.97% | 32.0081886 | 87.01% | 87.41% | 167 | 8.6% | 22.05% | 21.73% | 33.656679 | 33.1682374 | 1.5 | 821.04 | 1801.02 | 17
| 2 | Георги Томов | 19700 | 1 | 12488 | 0.8 | 6.5 | 13810 | 5.4 | 14567 | 6.5% | 13620 | 41.4% | 5638.68 | 32.1% | 4372.02 | 26.5% |  | 3609.3 | 25.5% | 3473.1 | 47.5% | 6469.5 | 41% | 5584.2 | 0.27% | 36.774 | 0.2782% | 0.035% | 4.767 | 20.68% | 31.153386 | 87.18% | 87.56% | 165 | 8.7% | 21.99% | 21.66% | 33.1268355 | 32.629707 | 1.52 |  | 1966.02
| 3 | Мария Лачева | 13700 | 0 | 15696 | 1 | 4.7 | 16640 | 4.4 | 15044 | 6.9% | 14006 | 48.9% | 6848.934 | 31.2% | 4369.872 | 19.9% |  | 2787.194 | 25.1% | 3515.506 | 47.8% | 6694.868 | 42% | 5882.52 | 0.265% | 37.1159 | 0.2814% | 0.035% | 4.9021 | 20.69% | 32.2037781 | 86.94% | 87.7% | 169 | 7.9% | 22.17% | 21.78% | 34.5073833 | 33.9003522 | 1.53 |  | 2135.02
| Общо |  | 37995 |  | 39488 |  |  | 42172 |  | 44328 | 6.901% | 41269 | 50% | 20632.485 | 30.57% | 12616.504 | 19.43% |  | 8020.011 | 25.36% | 10467.571 | 47.8% | 19726.651 | 41.34% | 17060.35 | 0.2696% | 111.27172 | 0.2808% | 0.03533% | 14.58058 | 20.78% | 95.3653527 | 87.04% | 87.56% | 501 | 8.397% | 22.07% | 21.72% | 101.2908978 | 99.6982966 |  | 821.04 |  | 2135.02 | 0
13 | 1 | Николинка Мутафова | 4506 | 1 | 8523 | 1.1 | 6.1 | 9054 | 6.7 | 15116 | 6.5% | 14133 | 53.2% | 7518.756 | 32.6% | 4607.358 | 14.2% |  | 2006.886 | 25.7% | 3632.181 | 47.9% | 6769.707 | 41% | 5794.53 | 0.264% | 37.31112 | 0.2774% | 0.034% | 4.80522 | 20.57% | 32.8926642 | 87.27% | 87.88% | 174 | 8.1% | 21.51% | 20.86% | 34.3957806 | 33.3563916 | 1.53 | 1006.52 | 1302.5
| 2 | Цвета Владова | 20609 | 3 | 14470 | 0.9 | 4.7 | 15786 | 6.6 | 15975 | 6.8% | 14889 | 56.6% | 8427.174 | 34.6% | 5151.594 | 8.8% |  | 1310.232 | 24.7% | 3677.583 | 48.2% | 7176.498 | 41% | 6104.49 | 0.259% | 38.56251 | 0.2701% | 0.032% | 4.76448 | 20.54% | 32.4318384 | 87.78% | 88.28% | 172 | 8.2% | 22.45% | 22.91% | 35.447652 | 36.1739736 | 1.53 |  | 1474.5
| 3 | Мария Лачева | 14900 | 1 | 14869 | 1 | 5.5 | 15881 | 6.9 | 16364 | 6.6% | 15284 | 56.7% | 8666.028 | 24.1% | 3683.444 | 19.2% |  | 2934.528 | 25.8% | 3943.272 | 47.9% | 7321.036 | 42% | 6419.28 | 0.254% | 38.82136 | 0.2525% | 0.03% | 4.5852 | 21.41% | 32.127846 | 88.31% | 88.23% | 164 | 8.5% | 22.66% | 23.46% | 34.003596 | 35.204076 | 1.53 |  | 1638.5
| Общо |  | 40015 |  | 37862 |  |  | 40721 |  | 47455 | 6.635% | 44306 | 55.55% | 24611.958 | 30.34% | 13442.396 | 14.11% |  | 6251.646 | 25.4% | 11253.036 | 48% | 21267.241 | 41.34% | 18318.3 | 0.2589% | 114.69499 | 0.2663% | 0.03195% | 14.1549 | 20.85% | 97.4523486 | 87.79% | 88.13% | 510 | 8.262% | 22.22% | 22.45% | 103.8470286 | 104.7344412 |  | 1006.52 |  | 1638.5 | 0
14 | 1 | Николинка Мутафова | 10700 | 0 | 14433 | 1.2 | 6.4 | 15613 | 7 | 16473 | 7.4% | 15254 | 56.8% | 8664.272 | 31.2% | 4759.248 | 12% |  | 1830.48 | 25.3% | 3859.262 | 48.6% | 7413.444 | 41% | 6254.14 | 0.261% | 39.81294 | 0.2756% | 0.031% | 4.72874 | 20.67% | 34.7239464 | 88.25% | 88.88% | 184 | 8.7% | 22.21% | 22.35% | 37.3110232 | 37.546212 | 1.6 |  | 1822.5
| 2 | Цвета Владова | 20437 | 3 | 14905 | 2.2 | 5.6 | 16162 | 7.4 | 16526 | 6.6% | 15435 | 61.9% | 9554.265 | 32.1% | 4954.635 | 6% |  | 926.1 | 25.6% | 3951.36 | 49% | 7563.15 | 41% | 6328.35 | 0.258% | 39.8223 | 0.276% | 0.031% | 4.78485 | 20.57% | 34.7437585 | 88.12% | 88.89% | 185 | 8.7% | 22.39% | 22.48% | 37.8178295 | 37.969844 | 1.58 |  | 2007.5
| 3 | Иванка Копаранска | 14700 | 2 | 16448 | 1.8 | 5.1 | 17782 | 6.8 | 16599 | 6.7% | 15487 | 57.8% | 8951.486 | 35.1% | 5435.937 | 7.1% |  | 1099.577 | 25.6% | 3964.672 | 48.1% | 7449.247 | 42% | 6504.54 | 0.26% | 40.2662 | 0.2707% | 0.032% | 4.95584 | 20.13% | 34.1495385 | 87.83% | 88.31% | 185 | 8.3% | 21.79% | 21.23% | 36.9656455 | 36.0156335 | 1.6 |  | 2192.5
| Общо |  | 45837 |  | 45786 |  |  | 49557 |  | 49598 | 6.899% | 46176 | 58.84% | 27170.023 | 32.81% | 15149.82 | 8.351% |  | 3856.157 | 25.5% | 11775.294 | 48.57% | 22425.841 | 41.34% | 19087.03 | 0.2597% | 119.90144 | 0.2741% | 0.03133% | 14.46943 | 20.46% | 103.6172434 | 88.07% | 88.69% | 554 | 8.566% | 22.13% | 22.02% | 112.0944982 | 111.5316895 |  | 0 |  | 2192.5 | 0
15 | 1 | Георги Томов | 15100 | 0 | 16716 | 1.2 | 5 | 17395 | 7 | 16620 | 6.6% | 15523 | 52.9% | 8211.667 | 29.4% | 4563.762 | 17.7% |  | 2747.571 | 25.6% | 3973.888 | 48% | 7451.04 | 42% | 6519.66 | 0.278% | 43.15394 | 0.2794% | 0.036% | 5.58828 | 20.44% | 35.6829256 | 87.2% | 87.26% | 191 | 8.6% | 21.64% | 21.48% | 37.7778136 | 37.4984952 | 1.53 |  | 2383.5
| 2 | Цвета Владова | 20428 | 3 | 16759 | 0.9 | 5.6 | 18079 | 6.5 | 16535 | 6.7% | 15427 | 46.7% | 7204.409 | 37.9% | 5846.833 | 15.4% |  | 2375.758 | 26.7% | 4119.009 | 48.8% | 7528.376 | 42% | 6479.34 | 0.263% | 40.57301 | 0.2651% | 0.033% | 5.09091 | 20.8% | 33.459712 | 87.59% | 87.68% | 176 | 8.6% | 22.26% | 22.84% | 35.8083264 | 36.7413376 | 1.55 |  | 2559.5
| 3 | Иванка Копаранска | 15500 | 1 | 16038 | 0.6 | 4.3 | 17260 | 6.8 | 16643 | 6.7% | 15528 | 52.9% | 8214.312 | 39.7% | 6164.616 | 7.4% |  | 1149.072 | 25.7% | 3990.696 | 48.1% | 7468.968 | 43% | 6677.04 | 0.265% | 41.1492 | 0.2648% | 0.033% | 5.12424 | 20.83% | 33.6246192 | 87.69% | 87.67% | 177 | 8.8% | 22.3% | 22.84% | 35.997552 | 36.8692416 | 1.6 |  | 2736.5
| Общо |  | 51028 |  | 49513 |  |  | 52734 |  | 49798 | 6.667% | 46478 | 50.84% | 23630.388 | 35.66% | 16575.211 | 13.5% |  | 6272.401 | 26% | 12083.593 | 48.3% | 22448.384 | 42.33% | 19676.04 | 0.2687% | 124.87615 | 0.2698% | 0.034% | 15.80343 | 20.69% | 102.7672568 | 87.49% | 87.53% | 544 | 8.665% | 22.07% | 22.39% | 109.583692 | 111.1090744 |  | 0 |  | 2736.5 | 0
16 | 1 | Георги Томов | 3753 | 0 | 13249 | 0.9 | 4.5 | 14266 | 7.6 | 16550 | 7.7% | 15276 | 58.2% | 8890.632 | 30.4% | 4643.904 | 11.4% |  | 1741.464 | 25.7% | 3925.932 | 47.7% | 7286.652 | 42% | 6415.92 | 0.272% | 41.55072 | 0.27% | 0.033% | 5.04108 | 20.79% | 33.7072428 | 88.01% | 87.91% | 177 | 8.4% | 22.33% | 22.93% | 36.2040756 | 37.1768676 | 1.53 | 1000.02 | 1913.48
| 2 | Мария Лачева | 21550 | 4 | 13973 | 0.5 | 4.9 | 15005 | 8 | 16657 | 6.9% | 15508 | 59.3% | 9196.244 | 30.9% | 4791.972 | 9.8% |  | 1519.784 | 26% | 4032.08 | 48.1% | 7459.348 | 42% | 6513.36 | 0.267% | 41.40636 | 0.2864% | 0.031% | 4.80748 | 19.86% | 35.3017458 | 88.53% | 89.3% | 193 | 7.9% | 22.28% | 22.66% | 39.6033684 | 40.2788298 | 1.53 |  | 2106.48
| 3 | Иванка Копаранска | 18184 | 1 | 15160 | 1 | 4.6 | 16257 | 8.7 | 16456 | 7.6% | 15205 | 52.8% | 8028.24 | 34.2% | 5200.11 | 13% |  | 1976.65 | 26% | 3953.3 | 48.6% | 7389.63 | 42% | 6386.1 | 0.257% | 39.07685 | 0.3226% | 0.03% | 4.5615 | 12.84% | 34.305912 | 88.53% | 90.86% | 292 | 8.5% | 16.65% | 14.75% | 44.48547 | 39.40905 | 1.7 |  | 2398.48
| Общо |  | 43487 |  | 42382 |  |  | 45528 |  | 49663 | 7.399% | 45989 | 56.79% | 26115.116 | 31.82% | 14635.986 | 11.39% |  | 5237.898 | 25.9% | 11911.312 | 48.13% | 22135.63 | 42% | 19315.38 | 0.2654% | 122.03393 | 0.2929% | 0.03134% | 14.41006 | 17.84% | 103.3149006 | 88.35% | 89.44% | 662 | 8.298% | 20.43% | 20.13% | 120.292914 | 116.8647474 |  | 1000.02 |  | 2398.48 | 0
17 | 1 | Георги Томов | 4448 | 0 | 14231 | 1.2 | 7.3 | 16064 | 8.4 | 16024 | 6.9% | 14918 | 44.4% | 6623.592 | 35.2% | 5251.136 | 20.4% |  | 3043.272 | 25.1% | 3744.418 | 48.9% | 7294.902 | 42% | 6265.56 | 0.25% | 37.295 | 0.2326% | 0.031% | 4.62458 | 18.85% | 33.731698 | 87.74% | 86.84% | 196 | 8.7% | 16.81% | 15.18% | 30.0811588 | 27.1643064 | 1.55 | 868.34 | 1726.14
| 2 | Мария Лачева | 21200 | 4 | 13992 | 1.3 | 5 | 15390 | 8.9 | 16357 | 7.5% | 15130 | 43.7% | 6611.81 | 35.3% | 5340.89 | 21% |  | 3177.3 | 26.2% | 3964.06 | 47.6% | 7201.88 | 42% | 6354.6 | 0.247% | 37.3711 | 0.2466% | 0.031% | 4.6903 | 20.66% | 30.279296 | 87.58% | 87.55% | 160 | 8.4% | 22.26% | 22.87% | 32.624256 | 33.518272 | 1.55 |  | 1886.14
| 3 | Николинка Мутафова | 21351 | 0 | 17645 | 0.9 | 4.8 | 18253 | 8.2 | 16275 | 6.5% | 15217 | 50.9% | 7745.453 | 34% | 5173.78 | 15.1% |  | 2297.767 | 25.7% | 3910.769 | 48.9% | 7441.113 | 41% | 6238.97 | 0.273% | 41.54241 | 0.2562% | 0.036% | 5.47812 | 20.02% | 31.6107792 | 86.97% | 86.09% | 172 | 8.2% | 21.22% | 20.66% | 33.5055312 | 32.6213136 | 1.55 |  | 2058.14
| Общо |  | 46999 |  | 45868 |  |  | 49707 |  | 48656 | 6.968% | 45265 | 46.35% | 20980.855 | 34.83% | 15765.806 | 18.82% |  | 8518.339 | 25.67% | 11619.247 | 48.47% | 21937.895 | 41.66% | 18859.13 | 0.2567% | 116.20851 | 0.2452% | 0.03267% | 14.793 | 19.85% | 95.6217732 | 87.41% | 86.82% | 528 | 8.446% | 20.12% | 19.6% | 96.210946 | 93.303892 |  | 868.34 |  | 2058.14 | 0
18 | 1 | Димитър Цончев | 4068 | 0 | 15010 | 0.7 | 4.9 | 16295 | 9 | 16379 | 7.3% | 15183 | 42.1% | 6392.043 | 37.7% | 5723.991 | 20.2% |  | 3066.966 | 24.8% | 3765.384 | 49% | 7439.67 | 41% | 6225.03 | 0.271% | 41.14593 | 0.2988% | 0.035% | 5.31405 | 19.03% | 36.8337068 | 87.25% | 88.43% | 212 | 8.7% | 20.69% | 20.12% | 40.0467364 | 38.9434672 | 1.56 | 871.14 | 1399
| 2 | Мария Лачева | 23900 | 3 | 15630 | 1.1 | 5 | 17292 | 8.4 | 16192 | 7.4% | 14994 | 54.8% | 8216.712 | 26.4% | 3958.416 | 18.8% |  | 2818.872 | 25.7% | 3853.458 | 47.8% | 7167.132 | 42% | 6297.48 | 0.25% | 37.485 | 0.2902% | 0.031% | 4.64814 | 21% | 36.65088 | 87.73% | 89.44% | 192 | 9.1% | 22.27% | 22.61% | 38.8673856 | 39.4607808 | 1.55 |  | 1591
| 3 | Николинка Мутафова | 19433 | 1 | 17576 | 2.1 | 4.8 | 18425 | 7.7 | 16187 | 7.7% | 14941 | 57.6% | 8606.016 | 34.4% | 5139.704 | 8% |  | 1195.28 | 26.5% | 3959.365 | 47.4% | 7082.034 | 41% | 6125.81 | 0.27% | 40.3407 | 0.2826% | 0.034% | 5.07994 | 20.83% | 34.6502884 | 87.55% | 88.1% | 182 | 8.6% | 22.33% | 22.84% | 37.1455084 | 37.9938832 | 1.55 |  | 1773
| Общо |  | 47401 |  | 48216 |  |  | 52012 |  | 48758 | 7.466% | 45118 | 51.45% | 23214.771 | 32.85% | 14822.111 | 15.69% |  | 7081.118 | 25.66% | 11578.207 | 48.07% | 21688.836 | 41.33% | 18648.32 | 0.2637% | 118.97163 | 0.2906% | 0.03334% | 15.04213 | 20.28% | 108.1348752 | 87.5% | 88.66% | 586 | 8.8% | 21.76% | 21.85% | 116.0596304 | 116.3981312 |  | 871.14 |  | 1773 | 0
19 | 1 | Димитър Цончев | 5759 | 0 | 16336 | 1.5 | 5.4 | 17607 | 7.5 | 15685 | 7.6% | 14493 | 49.4% | 7159.542 | 40% | 5797.2 | 10.6% |  | 1536.258 | 26.3% | 3811.659 | 48% | 6956.64 | 41% | 5942.13 | 0.266% | 38.55138 | 0.293% | 0.034% | 4.92762 | 20.51% | 35.3198608 | 87.36% | 88.54% | 188 | 8.4% | 21.8% | 21.63% | 37.541344 | 37.2485904 | 1.59 | 1004.62 | 956.38
| 2 | Иванка Копаранска | 20226 | 7 | 15853 | 1.7 | 5.4 | 17439 | 6.6 | 16130 | 7.5% | 14920 | 48.8% | 7280.96 | 39.1% | 5833.72 | 12.1% |  | 1805.32 | 25.7% | 3834.44 | 48.2% | 7191.44 | 43% | 6415.6 | 0.254% | 37.8968 | 0.269% | 0.033% | 4.9236 | 20.4% | 33.4152 | 87.15% | 87.87% | 180 | 9% | 21.5% | 21.23% | 35.217 | 34.77474 | 1.6 |  | 1136.38
| 3 | Николинка Мутафова | 23365 | 2 | 18346 | 3 | 5.3 | 19181 | 6.4 | 16218 | 7.3% | 15034 | 53% | 7968.02 | 34% | 5111.56 | 13% |  | 1954.42 | 25.8% | 3878.772 | 48.5% | 7291.49 | 42% | 6314.28 | 0.271% | 40.74214 | 0.2768% | 0.035% | 5.2619 | 21.01% | 35.179144 | 87.23% | 87.5% | 184 | 9% | 21.71% | 22.07% | 36.351224 | 36.954008 | 1.6 |  | 1320.38
| Общо |  | 49350 |  | 50535 |  |  | 54227 |  | 48033 | 7.465% | 44447 | 50.42% | 22408.522 | 37.67% | 16742.48 | 11.92% |  | 5295.998 | 25.93% | 11524.871 | 48.24% | 21439.57 | 42.01% | 18672.01 | 0.2637% | 117.19032 | 0.2795% | 0.034% | 15.11312 | 20.64% | 103.9142048 | 87.25% | 87.97% | 552 | 8.796% | 21.67% | 21.64% | 109.109568 | 108.9773384 |  | 1004.62 |  | 1320.38 | 0
20 | 1 | Димитър Цончев | 6102 | 0 | 11395 | 1.8 | 5.3 | 12503 | 7.5 | 16215 | 7.4% | 15015 | 53.1% | 7972.965 | 38.7% | 5810.805 | 8.2% |  | 1231.23 | 24.5% | 3678.675 | 52.2% | 7837.83 | 42% | 6306.3 | 0.273% | 40.99095 | 0.2617% | 0.036% | 5.4054 | 21.06% | 35.649315 | 86.96% | 86.4% | 185 | 8.5% | 20.02% | 22.12% | 33.888855 | 37.44363 | 1.6 | 501.4 | 997.98 | -6
| 2 | Иванка Копаранска | 20143 | 5 | 15995 | 1.5 | 4.9 | 17478 | 7.8 | 16127 | 7.1% | 14982 | 53% | 7940.46 | 42.8% | 6412.296 | 4.2% |  | 629.244 | 25.5% | 3820.41 | 48.6% | 7281.252 | 43% | 6442.26 | 0.264% | 39.55248 | 0.2573% | 0.035% | 5.2437 | 21.01% | 32.3822928 | 86.89% | 86.54% | 169 | 8.8% | 21.61% | 21.47% | 33.3070608 | 33.0912816 | 1.6 |  | 1166.98
| 3 | Цвета Владова | 18140 | 1 | 15814 | 4.1 | 8.3 | 17481 | 7 | 16102 | 7.1% | 14959 | 47.3% | 7075.607 | 42.4% | 6342.616 | 10.3% |  | 1540.777 | 25.6% | 3829.504 | 47.1% | 7045.689 | 42% | 6282.78 | 0.251% | 37.54709 | 0.2737% | 0.033% | 4.93647 | 21.01% | 33.7975264 | 86.99% | 88.07% | 176 | 8.6% | 22.38% | 22.61% | 36.0013632 | 36.3713504 | 1.58 |  | 1342.98
| Общо |  | 44385 |  | 43204 |  |  | 47462 |  | 48444 | 7.2% | 44956 | 51.14% | 22989.032 | 41.3% | 18565.717 | 7.566% |  | 3401.251 | 25.2% | 11328.589 | 49.3% | 22164.771 | 42.33% | 19031.34 | 0.2627% | 118.09052 | 0.2642% | 0.03467% | 15.58557 | 21.03% | 101.8291342 | 86.95% | 87.02% | 530 | 8.629% | 21.33% | 22.07% | 103.197279 | 106.906262 |  | 501.4 |  | 1342.98 | 0
21 | 1 | Мария Лачева | 14592 | 0 | 14286 | 1.9 | 5.2 | 15650 | 7.5 | 16275 | 7.3% | 15087 | 55.8% | 8418.546 | 33.7% | 5084.319 | 10.5% |  | 1584.135 | 26.7% | 4028.229 | 47.8% | 7211.586 | 42% | 6336.54 | 0.246% | 37.11402 | 0.2389% | 0.032% | 4.82784 | 20.42% | 29.3984698 | 87.13% | 86.73% | 157 | 8.3% | 21.68% | 21.68% | 31.2124792 | 31.2124792 | 1.55 |  | 1499.98
| 2 | Иванка Копаранска | 20373 | 1 | 15574 | 2 | 6 | 17276 | 7.4 | 16316 | 7.5% | 15092 | 47.7% | 7198.884 | 36.1% | 5448.212 | 16.2% |  | 2444.904 | 28.8% | 4346.496 | 46% | 6942.32 | 43% | 6489.56 | 0.239% | 36.06988 | 0.244% | 0.032% | 4.82944 | 20.96% | 29.791496 | 86.74% | 87.01% | 155 | 8.3% | 22.51% | 23.06% | 31.9945885 | 32.776331 | 1.55 |  | 1654.98
| 3 | Цвета Владова | 14845 | 1 | 15838 | 2.1 | 6.6 | 17354 | 7.1 | 16254 | 7.5% | 15035 | 52.7% | 7923.445 | 33% | 4961.55 | 14.3% |  | 2150.005 | 25.9% | 3894.065 | 48.2% | 7246.87 | 42% | 6314.7 | 0.243% | 36.53505 | 0.2609% | 0.033% | 4.96155 | 20.1% | 30.915207 | 86.56% | 87.48% | 167 | 7.9% | 22.28% | 22.82% | 34.2681996 | 35.0987574 | 1.55 |  | 1821.98
| Общо |  | 49810 |  | 45698 |  |  | 50280 |  | 48845 | 7.433% | 45214 | 52.07% | 23540.875 | 34.27% | 15494.081 | 13.67% |  | 6179.044 | 27.13% | 12268.79 | 47.33% | 21400.776 | 42.33% | 19140.8 | 0.2427% | 109.71895 | 0.2479% | 0.03233% | 14.61883 | 20.49% | 90.1051728 | 86.81% | 87.09% | 479 | 8.161% | 22.16% | 22.52% | 97.4752673 | 99.0875676 |  | 0 |  | 1821.98 | 0
22 | 1 | Мария Лачева | 12300 | 0 | 16303 | 1.6 | 5.7 | 17615 | 6.7 | 16349 | 7.3% | 15156 | 52.7% | 7987.212 | 32.9% | 4986.324 | 14.4% |  | 2182.464 | 27.8% | 4213.368 | 45.7% | 6926.292 | 43% | 6517.08 | 0.26% | 39.4056 | 0.2573% | 0.033% | 5.00148 | 20.15% | 31.58311 | 87.45% | 87.31% | 170 | 7.8% | 21.69% | 21.96% | 33.996906 | 34.420104 | 1.52 |  | 1991.98
| 2 | Николинка Мутафова | 20655 | 2 | 16774 | 1 | 4.5 | 18089 | 6.5 | 16354 | 8.1% | 15029 | 56.6% | 8506.414 | 32.1% | 4824.309 | 11.3% |  | 1698.277 | 27.5% | 4132.975 | 46.3% | 6958.427 | 42% | 6312.18 | 0.265% | 39.82685 | 0.284% | 0.036% | 5.41044 | 21.03% | 35.3674128 | 86.56% | 87.46% | 184 | 8.6% | 22.16% | 22.75% | 37.2678016 | 38.26004 | 1.52 |  | 2175.98
| 3 | Цвета Владова | 16285 | 0 | 16377 | 1.3 | 5.4 | 17802 | 6.3 | 16442 | 7.4% | 15225 | 44.9% | 6836.025 | 33.6% | 5115.6 | 21.5% |  | 3273.375 | 28.3% | 4308.675 | 45.9% | 6988.275 | 42% | 6394.5 | 0.264% | 40.194 | 0.2821% | 0.035% | 5.32875 | 20.19% | 35.3922624 | 86.89% | 87.74% | 192 | 8.7% | 21.46% | 20.75% | 37.6185216 | 36.37392 | 1.52 |  | 2367.98
| Общо |  | 49240 |  | 49454 |  |  | 53506 |  | 49145 | 7.6% | 45410 | 51.38% | 23329.651 | 32.87% | 14926.233 | 15.75% |  | 7154.116 | 27.87% | 12655.018 | 45.97% | 20872.994 | 42.33% | 19223.76 | 0.263% | 119.42645 | 0.2744% | 0.03467% | 15.74067 | 20.46% | 102.3427852 | 86.97% | 87.51% | 546 | 8.386% | 21.77% | 21.82% | 108.8832292 | 109.054064 |  | 0 |  | 2367.98 | 0
23 | 1 | Мария Лачева | 13700 | 0 | 17096 | 1.4 | 5.5 | 18435 | 5.7 | 16679 | 7.4% | 15445 | 50.8% | 7846.06 | 36.8% | 5683.76 | 12.4% |  | 1915.18 | 27.9% | 4309.155 | 46.3% | 7151.035 | 43% | 6641.35 | 0.27% | 41.7015 | 0.2596% | 0.035% | 5.40575 | 21.08% | 33.0188688 | 87.18% | 86.66% | 171 | 8.4% | 22.15% | 22.5% | 34.694874 | 35.2431 | 1.55 |  | 2538.98
| 2 | Николинка Мутафова | 20015 | 3 | 16351 | 2.4 | 5.4 | 17313 | 5.7 | 16629 | 7.4% | 15398 | 58.8% | 9054.024 | 33.6% | 5173.728 | 7.6% |  | 1170.248 | 27.8% | 4280.644 | 46.7% | 7190.866 | 42% | 6467.16 | 0.275% | 42.3445 | 0.2706% | 0.034% | 5.23532 | 21.14% | 34.5059764 | 87.78% | 87.57% | 178 | 8.3% | 22.32% | 22.93% | 36.4320432 | 37.4277218 | 1.55 |  | 2716.98
| 3 | Димитър Цончев | 18985 | 0 | 16541 | 2.3 | 6.3 | 18157 | 5.5 | 16455 | 8% | 15139 | 55.9% | 8462.701 | 38% | 5752.82 | 6.1% |  | 923.479 | 27.9% | 4223.781 | 47.3% | 7160.747 | 42% | 6358.38 | 0.264% | 39.96696 | 0.2689% | 0.033% | 4.99587 | 20.97% | 33.688305 | 87.64% | 87.86% | 175 | 8.2% | 22.23% | 22.2% | 35.712495 | 35.6643 | 1.55 |  | 2891.98
| Общо |  | 52700 |  | 49988 |  |  | 53905 |  | 49763 | 7.598% | 45982 | 55.16% | 25362.785 | 36.12% | 16610.308 | 8.718% |  | 4008.907 | 27.87% | 12813.58 | 46.76% | 21502.648 | 42.34% | 19466.89 | 0.2697% | 124.01296 | 0.2664% | 0.034% | 15.63694 | 21.06% | 101.2131502 | 87.53% | 87.37% | 524 | 8.299% | 22.23% | 22.54% | 106.8394122 | 108.3351218 |  | 0 |  | 2891.98 | 0
24 | 1 | Иванка Копаранска | 4584 | 0 | 12032 | 1.7 | 5.5 | 12436 | 6.8 | 15089 | 6.7% | 14078 | 53.8% | 7573.964 | 36.4% | 5124.392 | 9.8% |  | 1379.644 | 27.7% | 3899.606 | 46.8% | 6588.504 | 43% | 6053.54 | 0.266% | 37.44748 | 0.2611% | 0.034% | 4.78652 | 21.02% | 29.7487652 | 87.36% | 87.11% | 154 | 8.1% | 22.59% | 23.91% | 31.9707234 | 33.8388666 | 1.55 | 997.52 | 2048.46
| 2 | Николинка Мутафова | 20231 | 3 | 15591 | 1.4 | 3.9 | 17159 | 5.6 | 15058 | 6.4% | 14094 | 53.8% | 7582.572 | 36.7% | 5172.498 | 9.5% |  | 1338.93 | 26.5% | 3734.91 | 47.1% | 6638.274 | 42% | 5919.48 | 0.268% | 37.77192 | 0.2545% | 0.033% | 4.65102 | 19.54% | 28.223576 | 87.83% | 87.16% | 157 | 8% | 21.61% | 22.53% | 31.213484 | 32.542332 | 1.52 |  | 2205.46
| 3 | Димитър Цончев | 19490 | 1 | 17534 | 1.7 | 3.3 | 18221 | 5 | 14916 | 6.7% | 13917 | 48.2% | 6707.994 | 38.8% | 5399.796 | 13% |  | 1809.21 | 26.7% | 3715.839 | 47% | 6540.99 | 42% | 5845.14 | 0.268% | 37.29756 | 0.2588% | 0.033% | 4.59261 | 20.33% | 28.242436 | 87.83% | 87.38% | 151 | 8% | 22.62% | 24.44% | 31.423704 | 33.952048 | 1.55 |  | 2356.46
| Общо |  | 44305 |  | 45157 |  |  | 47816 |  | 45063 | 6.6% | 42089 | 51.95% | 21864.53 | 37.29% | 15696.686 | 10.76% |  | 4527.784 | 26.97% | 11350.355 | 46.97% | 19767.768 | 42.33% | 17818.16 | 0.2673% | 112.51696 | 0.2581% | 0.03333% | 14.03015 | 20.3% | 86.2147772 | 87.67% | 87.22% | 462 | 8.033% | 22.27% | 23.62% | 94.6079114 | 100.3332466 |  | 997.52 |  | 2356.46 | 0
25 | 1 | Георги Томов | 6635 | 0 | 15397 | 1.4 | 4.3 | 16858 | 5 | 14848 | 7% | 13809 | 55.3% | 7636.377 | 35.9% | 4957.431 | 8.8% |  | 1215.192 | 24.7% | 3410.823 | 49% | 6766.41 | 42% | 5799.78 | 0.27% | 37.2843 | 0.2406% | 0.032% | 4.41888 | 19.9% | 25.57548 | 88.29% | 86.82% | 140 | 8.2% | 22.41% | 24.17% | 28.801332 | 31.063284 | 1.55 | 998.3 | 1510.16 | 12
| 2 | Цвета Владова | 19970 | 6 | 16013 | 0.7 | 4.5 | 16924 | 4.5 | 15082 | 7% | 14026 | 48.2% | 6760.532 | 37.5% | 5259.75 | 14.3% |  | 2005.718 | 21.3% | 2987.538 | 51.9% | 7279.494 | 43% | 6031.18 |  | 0 | 0.2479% | 0.031% | 4.34806 | 19.45% | 27.5246675 | 0% | 87.62% | 155 | 8.7% | 21.5% | 22.75% | 30.425725 | 32.1946625 | 1.55 |  | 1665.16
| 3 | Димитър Цончев | 22425 | 1 | 15587 | 1 | 5.4 | 16895 | 4.3 | 15163 | 7.1% | 14086 | 56.8% | 8000.848 | 30.9% | 4352.574 | 12.3% |  | 1732.578 | 26.1% | 3676.446 | 47% | 6620.42 | 43% | 6056.98 | 0.261% | 36.76446 | 0.2528% | 0.03% | 4.2258 | 20.09% | 27.941172 | 88.64% | 88.25% | 152 | 8.5% | 22.57% | 24.62% | 31.390356 | 34.241496 | 1.55 |  | 1817.16
| Общо |  | 49030 |  | 46997 |  |  | 50677 |  | 45093 | 7.034% | 41921 | 53.43% | 22397.757 | 34.76% | 14569.755 | 11.82% |  | 4953.488 | 24.03% | 10074.807 | 49.3% | 20666.324 | 42.67% | 17887.94 | 0.1766% | 74.04876 | 0.2472% | 0.03099% | 12.99274 | 19.81% | 81.0413195 | 88.46% | 87.58% | 447 | 8.475% | 22.16% | 23.85% | 90.617413 | 97.4994425 |  | 998.3 |  | 1817.16 | 0
26 | 1 | Георги Томов | 4914 | 0 | 9835 | 0.5 | 4.6 | 11339 | 5.7 | 15335 | 7.6% | 14170 | 55.1% | 7807.67 | 39.5% | 5597.15 | 5.4% |  | 765.18 | 25.8% | 3655.86 | 47.6% | 6744.92 | 42% | 5951.4 | 0.256% | 36.2752 | 0.258% | 0.031% | 4.3927 | 19.3% | 29.265555 | 88.03% | 88.11% | 165 | 8.1% | 21.21% | 22.11% | 32.1617835 | 33.5264985 | 1.55 | 882.42 | 1099.74
| 2 | Цвета Владова | 20400 | 2 | 15944 | 0.7 | 5.6 | 16039 | 5.5 | 15134 | 6.8% | 14105 | 53.4% | 7532.07 | 31.6% | 4457.18 | 15% |  | 2115.75 | 25.8% | 3639.09 | 46.6% | 6572.93 | 42% | 5924.1 | 0.252% | 35.5446 | 0.25% | 0.03% | 4.2315 | 20.06% | 29.4544992 | 88.23% | 88.12% | 161 | 8.8% | 21.13% | 21.91% | 31.0256016 | 32.1708912 | 1.55 |  | 1260.74
| 3 | Мария Лачева | 15156 | 1 | 15349 | 0.4 | 3.7 | 16685 | 4.8 | 15147 | 7.3% | 14041 | 53.7% | 7540.017 | 26.8% | 3762.988 | 19.5% |  | 2737.995 | 27.9% | 3917.439 | 46% | 6458.86 | 43% | 6037.63 | 0.259% | 36.36619 | 0.2472% | 0.03% | 4.2123 | 21.18% | 29.618112 | 88.54% | 87.99% | 152 | 8% | 21.81% | 23.16% | 30.499104 | 32.386944 | 1.52 |  | 1412.74
| Общо |  | 40470 |  | 41128 |  |  | 44063 |  | 45616 | 7.235% | 42316 | 54.07% | 22879.757 | 32.65% | 13817.318 | 13.28% |  | 5618.925 | 26.5% | 11212.389 | 46.74% | 19776.71 | 42.33% | 17913.13 | 0.2557% | 108.18599 | 0.2517% | 0.03034% | 12.8365 | 20.18% | 88.3381662 | 88.27% | 88.07% | 478 | 8.304% | 21.38% | 22.39% | 93.6864891 | 98.0843337 |  | 882.42 |  | 1412.74 | 0
27 | 1 | Николинка Мутафова | 5859 | 0 | 10293 | 0.4 | 4.5 | 11293 | 6.1 | 15231 | 7.5% | 14089 | 64.7% | 9115.583 | 28.8% | 4057.632 | 6.5% |  | 915.785 | 27.8% | 3916.742 | 45.9% | 6466.851 | 42% | 5917.38 | 0.263% | 37.05407 | 0.269% | 0.029% | 4.08581 | 20.71% | 32.1649081 | 89.1% | 89.34% | 169 | 8.1% | 21.77% | 22.57% | 33.8112047 | 35.0536927 | 1.6 | 923.54 | 658.2
| 2 | Цвета Владова | 20500 | 2 | 14948 | 0.6 | 4.1 | 17132 | 5.8 | 15371 | 6.9% | 14310 | 64.7% | 9258.57 | 22.8% | 3262.68 | 12.5% |  | 1788.75 | 26.6% | 3806.46 | 46.6% | 6668.46 | 43% | 6153.3 | 0.256% | 36.6336 | 0.2603% | 0.029% | 4.1499 | 20.33% | 31.4029378 | 88.8% | 88.98% | 169 | 8.6% | 21.43% | 22.09% | 33.1020638 | 34.1215394 | 1.58 |  | 827.2
| 3 | Мария Лачева | 17811 | 1 | 17286 | 1.2 | 3.6 | 18257 | 5.4 | 16300 | 7.2% | 15126 | 52.2% | 7895.772 | 25.9% | 3917.634 | 21.9% |  | 3312.594 | 26.9% | 4068.894 | 46.7% | 7063.842 | 43% | 6504.18 | 0.255% | 38.5713 | 0.2554% | 0.03% | 4.5378 | 19.56% | 32.4296976 | 88.37% | 88.38% | 181 | 8.4% | 20.56% | 20.86% | 34.0876576 | 34.5850456 | 1.58 |  | 1008.2
| Общо |  | 44170 |  | 42527 |  |  | 46682 |  | 46902 | 7.199% | 43525 | 60.36% | 26269.925 | 25.82% | 11237.946 | 13.82% |  | 6017.129 | 27.09% | 11792.096 | 46.41% | 20199.153 | 42.68% | 18574.86 | 0.2579% | 112.25897 | 0.2614% | 0.02935% | 12.77351 | 20.19% | 95.9975435 | 88.75% | 88.9% | 519 | 8.367% | 21.24% | 21.82% | 101.0009261 | 103.7602777 |  | 923.54 |  | 1008.2 | 0
28 | 1 | Николинка Мутафова | 14860 | 0 | 16358 | 1.7 | 4.9 | 17187 | 5 | 15761 | 6.9% | 14673 | 59.3% | 8701.089 | 30.3% | 4445.919 | 10.4% |  | 1525.992 | 27.6% | 4049.748 | 45.9% | 6734.907 | 42% | 6162.66 | 0.263% | 38.58999 | 0.2739% | 0.03% | 4.4019 | 21.18% | 34.6019778 | 88.72% | 89.17% | 177 | 7.7% | 21.91% | 23.07% | 35.7945861 | 37.6896897 | 1.55 |  | 1185.2
| 2 | Георги Томов | 20800 | 1 | 16051 | 1.1 | 4.3 | 17753 | 4.5 | 16631 | 7.8% | 15334 | 58.5% | 8970.39 | 25.7% | 3940.838 | 15.8% |  | 2422.772 | 27.2% | 4170.848 | 45.8% | 7022.972 | 42% | 6440.28 | 0.272% | 41.70848 | 0.2758% | 0.031% | 4.75354 | 20.82% | 36.010272 | 88.74% | 88.89% | 188 | 8% | 21.7% | 22.61% | 37.53232 | 39.106256 | 1.58 |  | 1373.2
| 3 | Мария Лачева | 15105 | 0 | 15913 | 1.2 | 3.1 | 16814 | 5.2 | 16698 | 7.1% | 15512 | 56.4% | 8748.768 | 28.7% | 4451.944 | 14.9% |  | 2311.288 | 26.7% | 4141.704 | 45.8% | 7104.496 | 42% | 6515.04 | 0.285% | 44.2092 | 0.2729% | 0.035% | 5.4292 | 21.37% | 36.6080922 | 87.86% | 87.32% | 186 | 7.9% | 21.54% | 22.88% | 36.8993124 | 39.1948128 | 1.58 |  | 1559.2
| Общо |  | 50765 |  | 48322 |  |  | 51754 |  | 49090 | 7.273% | 45519 | 58.04% | 26420.247 | 28.21% | 12838.701 | 13.75% |  | 6260.052 | 27.16% | 12362.3 | 45.83% | 20862.375 | 42% | 19117.98 | 0.2735% | 124.50767 | 0.2742% | 0.03204% | 14.58464 | 21.12% | 107.220342 | 88.42% | 88.45% | 551 | 7.87% | 21.71% | 22.85% | 110.2262185 | 115.9907585 |  | 0 |  | 1559.2 | 0
29 | 1 | Николинка Мутафова | 13287 | 0 | 15310 | 1.4 | 5.1 | 16255 | 5.5 | 16697 | 6.8% | 15562 | 59% | 9181.58 | 33.3% | 5182.146 | 7.7% |  | 1198.274 | 26.7% | 4155.054 | 48.3% | 7516.446 | 42% | 6536.04 | 0.28% | 43.5736 | 0.3126% | 0.035% | 5.4467 | 21.21% | 42.148512 | 87.64% | 88.95% | 216 | 8% | 21.74% | 22.38% | 43.201728 | 44.473536 | 1.58 |  | 1775.2
| 2 | Георги Томов | 20638 | 1 | 14628 | 1.3 | 6.5 | 16072 | 5.7 | 16123 | 7.1% | 14978 | 66.4% | 9945.392 | 22.1% | 3310.138 | 15.5% |  | 2321.59 | 26.5% | 3969.17 | 48.1% | 7204.418 | 43% | 6440.54 | 0.265% | 39.6917 | 0.2854% | 0.034% | 5.09252 | 21.03% | 37.3002801 | 87.31% | 88.23% | 193 | 8.1% | 21.23% | 21.46% | 37.6550141 | 38.0629582 | 1.55 |  | 1968.2
| 3 | Иванка Копаранска | 12035 | 1 | 14806 | 1 | 5.3 | 15886 | 5.3 | 16306 | 7.4% | 15099 | 62.5% | 9436.875 | 22.9% | 3457.671 | 14.6% |  | 2204.454 | 25.7% | 3880.443 | 48.1% | 7262.619 | 43% | 6492.57 | 0.258% | 38.95542 | 0.2645% | 0.032% | 4.83168 | 21.45% | 35.050158 | 87.73% | 88.03% | 178 | 8.2% | 21.48% | 21.18% | 35.0991792 | 34.6089672 | 1.6 |  | 2146.2
| Общо |  | 45960 |  | 44744 |  |  | 48213 |  | 49126 | 7.098% | 45639 | 62.59% | 28563.847 | 26.18% | 11949.955 | 12.54% |  | 5724.318 | 26.3% | 12004.667 | 48.17% | 21983.483 | 42.66% | 19469.15 | 0.2678% | 122.22072 | 0.2878% | 0.03368% | 15.3709 | 21.23% | 114.4989501 | 87.56% | 88.44% | 587 | 8.094% | 21.49% | 21.68% | 115.9559213 | 117.1454614 |  | 0 |  | 2146.2 | 0
30 | 1 | Цвета Владова | 3405 | 0 | 9071 | 0.7 | 6 | 10210 | 7.5 | 15937 | 7.2% | 14790 | 56.9% | 8415.51 | 32.9% | 4865.91 | 10.2% |  | 1508.58 | 27.1% | 4008.09 | 47.2% | 6980.88 | 43% | 6359.7 | 0.268% | 39.6372 | 0.266% | 0.035% | 5.1765 | 19.91% | 33.2285954 | 87.09% | 86.99% | 182 | 8.3% | 20.47% | 19% | 34.1632018 | 31.70986 | 1.6 | 454.56 | 1863.64 | -10
| 2 | Георги Томов | 19487 | 2 | 14275 | 1.8 | 6.2 | 15329 | 8 | 15583 | 6.6% | 14555 | 54.5% | 7932.475 | 38.5% | 5603.675 | 7.1% |  | 1033.405 | 26.4% | 3842.52 | 48.7% | 7088.285 | 42% | 6113.1 | 0.267% | 38.86185 | 0.2656% | 0.033% | 4.80315 | 21.48% | 34.4599344 | 87.78% | 87.71% | 174 | 7.8% | 21.1% | 21.44% | 33.850308 | 34.3957632 | 1.55 |  | 2037.64
| 3 | Иванка Копаранска | 15723 | 2 | 15614 | 1.1 | 5 | 16312 | 7 | 15803 | 6.8% | 14728 | 58.6% | 8630.608 | 29.7% | 4374.216 | 11.7% |  | 1723.176 | 27.2% | 4006.016 | 46.8% | 6892.704 | 43% | 6333.04 | 0.274% | 40.35472 | 0.2813% | 0.033% | 4.86024 | 21.49% | 35.742168 | 88.09% | 88.4% | 180 | 7.6% | 21.99% | 22.92% | 36.573768 | 38.120544 | 1.6 |  | 2217.64
| Общо |  | 38615 |  | 38960 |  |  | 41851 |  | 47323 | 6.869% | 44073 | 56.68% | 24978.593 | 33.68% | 14843.801 | 9.677% |  | 4265.161 | 26.9% | 11856.626 | 47.56% | 20961.869 | 42.67% | 18805.84 | 0.2697% | 118.85377 | 0.271% | 0.03367% | 14.83989 | 20.95% | 103.4306978 | 87.66% | 87.71% | 536 | 7.903% | 21.19% | 21.11% | 104.5872778 | 104.2261672 |  | 454.56 |  | 2217.64 | 0
31 | 1 | [10 empty] | 0 |  | 0 |  | 0 |  |  | 0 |  | 0 |  | 0 |  | 0 |  | 0 | 0% |  | 0 |  | 0 | 0% | 0% |  |  |  |  | 0 | 0 |  |  | 2217.64
| 2 | [10 empty] | 0 |  | 0 |  | 0 |  |  | 0 |  | 0 |  | 0 |  | 0 |  | 0 | 0% |  | 0 |  | 0 | 0% | 0% |  |  |  |  | 0 | 0 |  |  | 2217.64
| 3 | [10 empty] | 0 |  | 0 |  | 0 |  |  | 0 |  | 0 |  | 0 |  | 0 |  | 0 | 0% |  | 0 |  | 0 | 0% | 0% |  |  |  |  | 0 | 0 |  |  | 2217.64
| Общо |  | 0 |  | 0 |  |  | 0 |  | 0 | 0% | 0 | 0% | 0 | 0% | 0 | 0% |  | 0 | 0% | 0 | 0% | 0 | 0% | 0 | 0% | 0 | 0% | 0% | 0 | 0% | 0 | 0% | 0% | 0 | 0% | 0% | 0% | 0 | 0 |  | 0 |  | 2217.64 | 0
| Общо, до деня |  | 1395600 |  | 1368311 |  |  | 1478691 |  | 1426202 | 6.806% | 1329131 | 53.4% | 709719.118 | 34.18% | 454265.281 | 12.47% |  | 165760.276 | 25.75% | 342259.054 | 48% | 637944.495 | 41.77% | 555152.2 | 0.2682% | 3565.08352 | 0.2796% | 0.03404% | 446.77702 | 18.47% | 3051.007 | 87.47% | 87.98% | 16522 | 8.319% | 19.79% | 20.04% | 3269.366 | 3310.31 |  | 16298.44 |  |  | 0
Note on AJ36: Author: ФП Metso - 140 т ФП Larox - 18 т
Note on AJ37: Author: ФП Metso - 44т ФП Larox - 150т
Note on AK37: Author: ФП Metso - 7,5 ФП Larox - 8,5
Note on AS48: Author: корекция на концентрата след замер на автомобилна везна
Note on AS80: Author: корекция на концентрата след замер на автомобилна везна
Note on AS100: Author: корекция на концентрата след замер на автомобилна везна
Note on AJ120: Author: ФП Metso - 96т ФП Larox -86т
Note on AK120: Author: ФП Metso - 8,4 ФП Larox - 8,4
Note on AS120: Author: корекция на концентрата след замер на автомобилна везна
Note on AJ121: Author: ФП Metso -155 т ФП Larox -19 т
Note on AK121: Author: ФП Metso - 8,0 ФП Larox - 7,4

## Октомври
Дата | Смяна | Диспечер | Подадена руда от МГТЛ за денонощието | Състояние на склад №2 | Натрошена руда от Цех ССТ | Класа + 15,0мм. | Класа + 12,5мм. | Превозена руда до междинни бункери | Състояние на междинни бункери | Преработена руда в цех МФЦ | Влага на преработената руда | Суха преработена руда | Грано диорити |  | Дайки |  | Шисти | Показания на Гранулометър PSI500i руда, +0,20мм |  | Смилане класа + 0,20мм |  | Смилане класа -0,08мм |  | Плътност на пулпа |  | Съдържание на мед в рудите по Куриер | Метал мед в рудите по Куриер | Коригирана съдържание на мед в рудите | Съдържание на мед в отпадъка по Куриер | Метал мед в отпадъка по Куриер | Съдържание на мед в медния к-т Куриер | Метал мед в концентрата по Куриер | Технологично извличане по Куриер | Товарно извличане | Добит меден концентрат | Влага на медния концентрат | Съдържание на мед в медния к-т (Bruker) | Съдържание на мед в медния к-т /химия-товарен/ | Метал мед в медния концентрат (Bruker) | Метал мед в медния концентрат /химия/ | Литрово тегло в сгъстителя | Меден концентра, автомобилна везна | Меден концентрат в склад | Меден концентрат в склад | Добит молибденов концентрат | Съдържание на Мо в молибденовия к-т | последни данни за съдържания в 8-ма пречистка |  | последни данни за съдържания във 2-ра пречистка
|  |  | тона | метра | тона | % | % | тона | метра | тона | % | тона | % |  | % |  | % | % |  | % |  | % |  | % |  | % | % | % | % | тона | % | тона | % | % | тона | % | % | % | тона | тона | кг/литър | тон | тон | тон | кг. | % | Мо % | Cu % | Мо % | Cu %
2217.64
1 | 1 | Цвета Владова | 5500 | 0 | 15024 | 0.8 | 4.7 | 17210 | 6.2 | 15120 | 7.8% | 13941 | 60.9% | 8490.069 | 33.3% | 4642.353 | 5.8% | 27.55% | 808.578 | 27.1% | 3778.011 | 45.8% | 6384.978 | 43% | 5994.63 | 0.294% | 40.98654 | 0.2997% | 0.035% | 4.87935 | 21.13% | 38.296012 | 88.24% | 88.47% | 197 | 8% | 20.36% | 21.55% | 36.900464 | 39.05722 | 1.6 | 1004.26 | 1410.38
| 2 | Мария Лачева | 19265 | 5 | 15275 | 1 | 5.2 | 16846 | 6.1 | 15086 | 6.8% | 14060 | 57.9% | 8140.74 | 33.8% | 4752.28 | 8.3% | 27.19% | 1166.98 | 26.1% | 3669.66 | 48.4% | 6805.04 | 43% | 6045.8 | 0.286% | 40.2116 | 0.2751% | 0.033% | 4.6398 | 21.82% | 34.3645362 | 88.6% | 88.14% | 171 | 7.9% | 21.61% | 21.53% | 34.0338051 | 33.9078123 | 1.52 |  | 1581.38
| 3 | Иванка Копаранска | 22260 | 2 | 17531 | 1.3 | 5.1 | 18986 | 4.9 | 15111 | 7.1% | 14038 | 53.8% | 7552.444 | 37% | 5194.06 | 9.2% | 29.12% | 1291.496 | 27.2% | 3818.336 | 47.3% | 6639.974 | 43% | 6036.34 | 0.297% | 41.69286 | 0.2971% | 0.036% | 5.05368 | 21.45% | 35.876841 | 88.03% | 88.03% | 182 | 8.1% | 21.91% | 22.65% | 36.6462278 | 37.883937 | 1.6 |  | 1763.38
| Общо |  | 47025 |  | 47830 |  |  | 53042 |  | 45317 | 7.234% | 42039 | 57.53% | 24183.253 | 34.7% | 14588.693 | 7.771% |  | 3267.054 | 26.8% | 11266.007 | 47.17% | 19829.992 | 43% | 18076.77 | 0.2923% | 122.891 | 0.2906% | 0.03467% | 14.57283 | 21.47% | 108.5373892 | 88.28% | 88.21% | 550 | 8.002% | 21.29% | 21.91% | 107.5804969 | 110.8489693 |  | 1004.26 |  | 1763.38 | 0
2 | 1 | Цвета Владова | 6500 | 1 | 8261 | 1.9 | 5.5 | 8989 | 7.7 | 15185 | 7.2% | 14092 | 50.5% | 7116.46 | 43.6% | 6144.112 | 5.9% | 28.76% | 831.428 | 28.2% | 3973.944 | 45.2% | 6369.584 | 43% | 6059.56 | 0.3% | 42.276 | 0.2972% | 0.038% | 5.35496 | 20.28% | 34.1807232 | 87.5% | 87.37% | 184 | 8.4% | 21.67% | 22.31% | 36.5234848 | 37.6021664 | 1.55 | 1003.3 | 944.08
| 2 | Мария Лачева | 21235 | 2 | 17063 | 0.7 | 4.6 | 18479 | 6.3 | 14980 | 7.4% | 13871 | 54.7% | 7587.437 | 36.8% | 5104.528 | 8.5% | 28.69% | 1179.035 | 28% | 3883.88 | 45.2% | 6269.692 | 43% | 5964.53 | 0.285% | 39.53235 | 0.2741% | 0.036% | 4.99356 | 20.24% | 31.0629352 | 87.52% | 87.01% | 167 | 8.1% | 21.52% | 22.74% | 33.0273896 | 34.8997602 | 1.55 |  | 1111.08
| 3 | Николинка Мутафова | 19840 | 0 | 17973 | 1.1 | 4 | 19306 | 4.5 | 14253 | 7.5% | 13184 | 60.4% | 7963.136 | 33.7% | 4443.008 | 5.9% | 29.13% | 777.856 | 27% | 3559.68 | 47.1% | 6209.664 | 42% | 5537.28 | 0.283% | 37.31072 | 0.2803% | 0.037% | 4.87808 | 20.05% | 30.2704875 | 87.09% | 86.95% | 165 | 8.5% | 21.25% | 22.42% | 32.0821875 | 33.848595 | 1.55 |  | 1276.08
| Общо |  | 47575 |  | 43297 |  |  | 46774 |  | 44418 | 7.364% | 41147 | 55.09% | 22667.033 | 38.14% | 15691.648 | 6.776% |  | 2788.319 | 27.75% | 11417.504 | 45.81% | 18848.94 | 42.68% | 17561.37 | 0.2895% | 119.11907 | 0.284% | 0.037% | 15.2266 | 20.19% | 95.5141459 | 87.38% | 87.12% | 516 | 8.335% | 21.48% | 22.49% | 101.6330619 | 106.3505216 |  | 1003.3 |  | 1276.08 | 0
3 | 1 | Димитър Цончев | 6300 | 0 | 12697 | 0.8 | 4.8 | 14102 | 5.6 | 13618 | 7.6% | 12583 | 54.8% | 6895.484 | 39% | 4907.37 | 6.2% | 26.13% | 780.146 | 21.7% | 2730.511 | 49.6% | 6241.168 | 41% | 5159.03 | 0.26% | 32.7158 | 0.283% | 0.036% | 4.52988 | 21.02% | 30.3554024 | 86.3% | 87.42% | 158 | 8.6% | 21.52% | 21.92% | 31.0774624 | 31.6551104 | 1.56 | 1000.02 | 434.06
| 2 | Мария Лачева | 19655 | 5 | 14327 | 0.3 | 3.9 | 16618 | 5 | 16219 | 7.3% | 15035 | 55.8% | 8389.53 | 37.9% | 5698.265 | 6.3% | 30.11% | 947.205 | 28.4% | 4269.94 | 45.6% | 6855.96 | 42% | 6314.7 | 0.26% | 39.091 | 0.2332% | 0.036% | 5.4126 | 21.41% | 29.029819 | 86.3% | 84.7% | 149 | 9% | 21.87% | 23.18% | 29.653533 | 31.429762 | 1.53 |  | 583.06
| 3 | Георги Томов | 21145 | 1 | 16986 | 1 | 6 | 18390 | 5.1 | 16719 | 7.4% | 15482 | 50.9% | 7880.338 | 41.8% | 6471.476 | 7.3% | 26.28% | 1130.186 | 28.7% | 4443.334 | 46.7% | 7230.094 | 42% | 6502.44 | 0.27% | 41.8014 | 0.2577% | 0.038% | 5.88316 | 20.78% | 31.9081056 | 86.08% | 85.4% | 168 | 8.6% | 22.15% | 23.48% | 34.011768 | 36.0540096 | 1.6 |  | 751.06
| Общо |  | 47100 |  | 44010 |  |  | 49110 |  | 46556 | 7.424% | 43100 | 53.75% | 23165.352 | 39.62% | 17077.111 | 6.63% |  | 2857.537 | 26.55% | 11443.785 | 47.16% | 20327.222 | 41.71% | 17976.17 | 0.2636% | 113.6082 | 0.2565% | 0.03672% | 15.82564 | 21.07% | 91.293327 | 86.22% | 85.83% | 475 | 8.725% | 21.87% | 22.92% | 94.7427634 | 99.138882 |  | 1000.02 |  | 751.06 | 0
4 | 1 | Димитър Цончев | 5834 | 0 | 14388 | 1.1 | 5 | 15631 | 5.5 | 16714 | 7.7% | 15427 | 54.4% | 8392.288 | 42.5% | 6556.475 | 3.1% | 26.72% | 478.237 | 28% | 4319.56 | 48% | 7404.96 | 42% | 6479.34 | 0.282% | 43.50414 | 0.2748% | 0.036% | 5.55372 | 21.23% | 35.4708717 | 87.38% | 87.04% | 183 | 8.7% | 22.05% | 23.63% | 36.8409195 | 39.4807677 | 1.65 | 501.84 | 432.22
| 2 | Иванка Копаранска | 19821 | 5 | 17059 | 1.3 | 5.5 | 18435 | 5 | 16614 | 7.4% | 15385 | 55.4% | 8523.29 | 38.1% | 5861.685 | 6.5% | 26.77% | 1000.025 | 28.3% | 4353.955 | 46.1% | 7092.485 | 42% | 6461.7 | 0.284% | 43.6934 | 0.2763% | 0.034% | 5.2309 | 20.08% | 35.2934112 | 88.18% | 87.84% | 194 | 9.4% | 21.21% | 22.56% | 37.2795444 | 39.6523584 | 1.6 |  | 626.22
| 3 | Георги Томов | 18145 | 4 | 16542 | 1.7 | 4.7 | 18428 | 4.5 | 16801 | 7.2% | 15591 | 54.6% | 8512.686 | 37.3% | 5815.443 | 8.1% | 25.57% | 1262.871 | 28.5% | 4443.435 | 46.2% | 7203.042 | 43% | 6704.13 | 0.279% | 43.49889 | 0.26% | 0.033% | 5.14503 | 20.22% | 33.304362 | 88.32% | 87.44% | 182 | 9.5% | 21.49% | 22.77% | 35.396179 | 37.504467 | 1.55 |  | 808.22
| Общо |  | 43800 |  | 47989 |  |  | 52494 |  | 50129 | 7.433% | 46403 | 54.8% | 25428.264 | 39.29% | 18233.603 | 5.907% |  | 2741.133 | 28.27% | 13116.95 | 46.77% | 21700.487 | 42.34% | 19645.17 | 0.2817% | 130.69643 | 0.2703% | 0.03433% | 15.92965 | 20.51% | 104.0686449 | 87.96% | 87.44% | 559 | 9.203% | 21.58% | 22.99% | 109.5166429 | 116.6375931 |  | 501.84 |  | 808.22 | 0
5 | 1 | Димитър Цончев | 18050 | 0 | 13934 | 2.3 | 5.5 | 15915 | 5 | 16578 | 6.9% | 15434 | 54.9% | 8473.266 | 38.9% | 6003.826 | 6.2% | 26.26% | 956.908 | 29.7% | 4583.898 | 46.5% | 7176.81 | 42% | 6482.28 | 0.276% | 42.59784 | 0.2642% | 0.033% | 5.09322 | 20.09% | 34.2247213 | 88.19% | 87.65% | 187 | 8.9% | 20.95% | 23.34% | 35.6897915 | 39.7613238 | 1.58 |  | 995.22
| 2 | Иванка Копаранска | 19975 | 1 | 15249 | 2.4 | 6.8 | 17876 | 4.8 | 16713 | 7.1% | 15526 | 52.8% | 8197.728 | 41.1% | 6381.186 | 6.1% | 25.06% | 947.086 | 28.4% | 4409.384 | 46.6% | 7235.116 | 43% | 6676.18 | 0.287% | 44.55962 | 0.2757% | 0.035% | 5.4341 | 19.46% | 34.708856 | 87.96% | 87.45% | 196 | 9% | 20.95% | 21.78% | 37.36642 | 38.846808 | 1.6 |  | 1191.22
| 3 | Цвета Владова | 16675 | 1 | 15653 | 1.7 | 6.1 | 16766 | 5.2 | 16628 | 6.9% | 15481 | 54% | 8359.74 | 38.7% | 5991.147 | 7.3% | 23.84% | 1130.113 | 28.1% | 4350.161 | 46.5% | 7198.665 | 43% | 6656.83 | 0.287% | 44.43047 | 0.2719% | 0.037% | 5.72797 | 20.05% | 37.0790665 | 87.27% | 86.55% | 203 | 8.9% | 19.66% | 21.97% | 36.3578278 | 40.6297801 | 1.6 |  | 1394.22
| Общо |  | 54700 |  | 44836 |  |  | 50557 |  | 49919 | 6.967% | 46441 | 53.9% | 25030.734 | 39.57% | 18376.159 | 6.533% |  | 3034.107 | 28.73% | 13343.443 | 46.53% | 21610.591 | 42.67% | 19815.29 | 0.2833% | 131.58793 | 0.2706% | 0.035% | 16.25529 | 19.87% | 106.0126438 | 87.8% | 87.21% | 586 | 8.933% | 20.52% | 22.36% | 109.4140393 | 119.2379119 |  | 0 |  | 1394.22 | 0
6 | 1 | Мария Лачева | 9409 | 0 | 10889 | 1.5 | 4 | 13491 | 6 | 16419 | 6.6% | 15335 | 53.5% | 8204.225 | 27.5% | 4217.125 | 19% | 23.73% | 2913.65 | 27.3% | 4186.455 | 48.4% | 7422.14 | 42% | 6440.7 | 0.281% | 43.09135 | 0.234% | 0.037% | 5.67395 | 20.75% | 29.46085 | 86.99% | 84.34% | 155 | 8.4% | 21.28% | 22.61% | 30.213344 | 32.101678 | 1.55 |  | 1549.22
| 2 | Иванка Копаранска | 18946 | 1 | 14304 | 1.6 | 4.9 | 15953 | 6.5 | 16429 | 6.9% | 15295 | 54.8% | 8381.66 | 35.9% | 5490.905 | 9.3% | 24.49% | 1422.435 | 27.1% | 4144.945 | 46.6% | 7127.47 | 45% | 6882.75 | 0.265% | 40.53175 | 0.2737% | 0.039% | 5.96505 | 20.02% | 35.876841 | 85.45% | 85.92% | 195 | 8.1% | 20.03% | 19.66% | 35.8947615 | 35.231703 | 1.6 |  | 1744.22
| 3 | Цвета Владова | 14500 | 0 | 15094 | 3.8 | 6.6 | 16437 | 6.5 | 16093 | 6% | 15127 | 41.8% | 6323.086 | 42.6% | 6444.102 | 15.6% | 23.47% | 2359.812 | 26.3% | 3978.401 | 46.9% | 7094.563 | 45% | 6807.15 | 0.257% | 38.87639 | 0.2485% | 0.042% | 6.35334 | 19.56% | 29.9213232 | 83.84% | 83.27% | 167 | 8.4% | 20.42% | 20.38% | 31.2368824 | 31.1756936 | 1.52 |  | 1911.22
| Общо |  | 42855 |  | 40287 |  |  | 45881 |  | 48941 | 6.503% | 45757 | 50.07% | 22908.971 | 35.3% | 16152.132 | 14.63% |  | 6695.897 | 26.9% | 12309.801 | 47.3% | 21644.173 | 43.99% | 20130.6 | 0.2677% | 122.49949 | 0.2521% | 0.03932% | 17.99234 | 20.11% | 95.2590142 | 85.48% | 84.56% | 517 | 8.287% | 20.58% | 20.89% | 97.3449879 | 98.5090746 |  | 0 |  | 1911.22 | 0
7 | 1 | Мария Лачева | 5655 | 0 | 9691 | 2.6 | 5.8 | 14294 | 6.8 | 15020 | 6% | 14119 | 40.5% | 5718.195 | 40.3% | 5689.957 | 19.2% | 23.36% | 2710.848 | 26.3% | 3713.297 | 47.3% | 6678.287 | 44% | 6212.36 | 0.263% | 37.13297 | 0.2635% | 0.041% | 5.78879 | 19.92% | 30.8369568 | 84.58% | 84.61% | 169 | 8.4% | 20.29% | 20.14% | 31.4097316 | 31.1775256 | 1.53 | 1004.06 | 1076.16
| 2 | Георги Томов | 19090 | 4 | 14860 | 3.3 | 6.9 | 15795 | 6.6 | 15034 | 6.5% | 14057 | 47.5% | 6677.075 | 33.5% | 4709.095 | 19% | 24.92% | 2670.83 | 28.1% | 3950.017 | 46.6% | 6550.562 | 43% | 6044.51 | 0.254% | 35.70478 | 0.2372% | 0.039% | 5.48223 | 20.7% | 27.43371 | 84.81% | 83.71% | 145 | 8.6% | 21.02% | 21.31% | 27.857806 | 28.242143 | 1.5 |  | 1221.16
| 3 | Цвета Владова | 17700 | 1 | 13480 | 3.6 | 8.9 | 15630 | 6.5 | 15042 | 7.4% | 13929 | 38.2% | 5320.878 | 36.4% | 5070.156 | 25.4% | 22.29% | 3537.966 | 27.5% | 3830.475 | 47% | 6546.63 | 44% | 6128.76 | 0.252% | 35.10108 | 0.2513% | 0.036% | 5.01444 | 20.79% | 30.6937323 | 85.86% | 85.82% | 161 | 8.3% | 20.31% | 21.55% | 29.9850747 | 31.8157735 | 1.5 |  | 1382.16
| Общо |  | 42445 |  | 38031 |  |  | 45719 |  | 45096 | 6.634% | 42105 | 42.08% | 17716.148 | 36.74% | 15469.208 | 21.18% |  | 8919.644 | 27.3% | 11493.789 | 46.97% | 19775.479 | 43.67% | 18385.63 | 0.2564% | 107.93883 | 0.2507% | 0.03867% | 16.28546 | 20.47% | 88.9643991 | 85.07% | 84.73% | 475 | 8.427% | 20.54% | 21% | 89.2526123 | 91.2354421 |  | 1004.06 |  | 1382.16 | 0
8 | 1 | Мария Лачева | 3020 | 0 | 9673 | 2.7 | 5.4 | 12234 | 7.2 | 14886 | 6.6% | 13904 | 43.4% | 6034.336 | 38% | 5283.52 | 18.6% | 22.45% | 2586.144 | 27.9% | 3879.216 | 46.3% | 6437.552 | 44% | 6117.76 | 0.25% | 34.76 | 0.2474% | 0.036% | 5.00544 | 19.89% | 28.0882602 | 85.76% | 85.59% | 154 | 8.3% | 20.81% | 20.82% | 29.3874658 | 29.4015876 | 1.52 | 1003 | 533.16
| 2 | Георги Томов | 20380 | 3 | 13892 | 1.9 | 5.6 | 15939 | 6.8 | 14807 | 6.4% | 13859 | 45.3% | 6278.127 | 37% | 5127.83 | 17.7% | 23.36% | 2453.043 | 27.3% | 3783.507 | 48.2% | 6680.038 | 43% | 5959.37 | 0.262% | 36.31058 | 0.2671% | 0.035% | 4.85065 | 21.22% | 31.9819352 | 86.78% | 87.04% | 164 | 8.1% | 21.34% | 21.92% | 32.1627944 | 33.0369472 | 1.52 |  | 697.16
| 3 | Димитър Цончев | 19300 | 0 | 14909 | 2.9 | 6.2 | 16663 | 6 | 14610 | 6.8% | 13617 | 45.1% | 6141.267 | 35% | 4765.95 | 19.9% | 25.18% | 2709.783 | 27.6% | 3758.292 | 47.9% | 6522.543 | 43% | 5855.31 | 0.265% | 36.08505 | 0.272% | 0.033% | 4.49361 | 20.93% | 32.0869458 | 87.69% | 88.01% | 167 | 8.2% | 21.23% | 21.46% | 32.5468638 | 32.8994676 | 1.55 |  | 864.16
| Общо |  | 42700 |  | 38474 |  |  | 44836 |  | 44303 | 6.599% | 41380 | 44.6% | 18453.73 | 36.68% | 15177.3 | 18.73% |  | 7748.97 | 27.6% | 11421.015 | 47.46% | 19640.133 | 43.34% | 17932.44 | 0.259% | 107.15563 | 0.2621% | 0.03468% | 14.3497 | 20.68% | 92.1571412 | 86.75% | 86.91% | 485 | 8.198% | 21.13% | 21.4% | 94.097124 | 95.3380024 |  | 1003 |  | 864.16 | 0
9 | 1 | Иванка Копаранска | 4100 | 0 | 11725 | 1.4 | 4.8 | 13751 | 5.2 | 9968 | 7.7% | 9200 | 53.1% | 4885.2 | 36.2% | 3330.4 | 10.7% | 21.03% | 984.4 | 27% | 2484 | 46% | 4232 | 43% | 3956 | 0.253% | 23.276 | 0.2931% | 0.037% | 3.404 | 20.09% | 22.549016 | 85.53% | 87.53% | 122 | 8% | 20.99% | 21.01% | 23.559176 | 23.581624 | 1.6 | 519.18 | 474.98 | 8
| 2 | Георги Томов | 24400 | 1 | 14761 | 1.5 | 4.6 | 16426 | 4.7 | 14630 | 7.1% | 13591 | 55.5% | 7543.005 | 33% | 4485.03 | 11.5% | 26.83% | 1562.965 | 28.7% | 3900.617 | 46.5% | 6319.815 | 43% | 5844.13 | 0.264% | 35.88024 | 0.2332% | 0.031% | 4.21321 | 21.17% | 28.0155312 | 88.39% | 86.84% | 144 | 8.1% | 20.77% | 21.07% | 27.4861872 | 27.8831952 | 1.5 |  | 618.98
| 3 | Димитър Цончев | 16800 | 0 | 15710 | 1.6 | 5.1 | 16953 | 4 | 14578 | 7.2% | 13528 | 49.8% | 6736.944 | 28.9% | 3909.592 | 21.3% | 26.15% | 2881.464 | 29.2% | 3950.176 | 45.4% | 6141.712 | 43% | 5817.04 | 0.272% | 36.79616 | 0.2897% | 0.033% | 4.46424 | 21.31% | 34.0018098 | 88% | 88.74% | 174 | 8.3% | 21.76% | 22.23% | 34.7198208 | 35.4697434 | 1.55 |  | 792.98
| Общо |  | 45300 |  | 42196 |  |  | 47130 |  | 39176 | 7.29% | 36319 | 52.77% | 19165.149 | 32.28% | 11725.022 | 14.95% |  | 5428.829 | 28.46% | 10334.793 | 45.96% | 16693.527 | 43% | 15617.17 | 0.2642% | 95.9524 | 0.2694% | 0.03327% | 12.08145 | 20.95% | 84.566357 | 87.55% | 87.79% | 440 | 8.151% | 21.19% | 21.49% | 85.765184 | 86.9345626 |  | 519.18 |  | 792.98 | 0
10 | 1 | Иванка Копаранска | 4800 | 0 | 13580 | 2 | 4.9 | 15153 | 4.2 | 14598 | 7.1% | 13562 | 58% | 7865.96 | 36.5% | 4950.13 | 5.5% | 26.42% | 745.91 | 28.8% | 3905.856 | 46.3% | 6279.206 | 47% | 6374.14 | 0.268% | 36.34616 | 0.2722% | 0.032% | 4.33984 | 21.25% | 32.38245 | 88.19% | 88.38% | 166 | 8.2% | 21.38% | 21.57% | 32.5805544 | 32.8700916 | 1.6 | 501.74 | 467.24 | 10
| 2 | Цвета Владова | 20700 | 4 | 14497 | 1.8 | 4.9 | 16008 | 4 | 14981 | 7.5% | 13857 | 55.6% | 7704.492 | 29% | 4018.53 | 15.4% | 26.49% | 2133.978 | 28.8% | 3990.816 | 45.6% | 6318.792 | 44% | 6097.08 | 0.257% | 35.61249 | 0.2525% | 0.03% | 4.1571 | 21.12% | 29.760192 | 88.45% | 88.24% | 154 | 8.5% | 21.88% | 22.51% | 30.831108 | 31.718841 | 1.55 |  | 621.24
| 3 | Димитър Цончев | 19610 | 1 | 16200 | 2.7 | 5.8 | 17659 | 3.4 | 15031 | 6.8% | 14009 | 58.3% | 8167.247 | 31.1% | 4356.799 | 10.6% | 24.09% | 1484.954 | 28% | 3922.52 | 46.8% | 6556.212 | 42% | 5883.78 | 0.256% | 35.86304 | 0.2563% | 0.03% | 4.2027 | 21.3% | 30.665397 | 88.41% | 88.42% | 157 | 8.3% | 22.02% | 22.9% | 31.7019738 | 32.968901 | 1.58 |  | 778.24
| Общо |  | 45110 |  | 44277 |  |  | 48820 |  | 44610 | 7.133% | 41428 | 57.3% | 23737.699 | 32.17% | 13325.459 | 10.54% |  | 4364.842 | 28.53% | 11819.192 | 46.23% | 19154.21 | 44.31% | 18355 | 0.2603% | 107.82169 | 0.2602% | 0.03065% | 12.69964 | 21.22% | 92.808039 | 88.35% | 88.35% | 477 | 8.33% | 21.76% | 22.33% | 95.1136362 | 97.5578336 |  | 501.74 |  | 778.24 | 0
11 | 1 | Иванка Копаранска | 5300 | 0 | 8742 | 1.6 | 5.7 | 9901 | 5.2 | 15115 | 7.2% | 14027 | 59.4% | 8332.038 | 31.8% | 4460.586 | 8.8% | 24.45% | 1234.376 | 27.7% | 3885.479 | 47.3% | 6634.771 | 46% | 6452.42 | 0.268% | 37.59236 | 0.2748% | 0.031% | 4.34837 | 20.87% | 32.8811024 | 88.56% | 88.85% | 172 | 8.4% | 21.71% | 22.15% | 34.2045392 | 34.897768 | 1.6 | 504.88 | 448.36 | 3
| 2 | Цвета Владова | 20200 | 2 | 13530 | 1.8 | 6.8 | 15727 | 4.8 | 15069 | 7.1% | 13999 | 54.5% | 7629.455 | 34% | 4759.66 | 11.5% | 25.09% | 1609.885 | 27.3% | 3821.727 | 45% | 6299.55 | 44% | 6159.56 | 0.26% | 36.3974 | 0.2754% | 0.031% | 4.33969 | 20.7% | 32.838687 | 88.21% | 88.87% | 173 | 8.3% | 21.57% | 22.35% | 34.2188637 | 35.4562635 | 1.55 |  | 621.36
| 3 | Мария Лачева | 15705 | 1 | 15968 | 1.3 | 4.4 | 17067 | 4.2 | 15069 | 6.3% | 14120 | 58.3% | 8231.96 | 28% | 3953.6 | 13.7% | 25.4% | 1934.44 | 27.8% | 3925.36 | 45.7% | 6452.84 | 46% | 6495.2 | 0.26% | 36.712 | 0.258% | 0.03% | 4.236 | 21.17% | 31.263856 | 88.59% | 88.49% | 160 | 7.7% | 21.8% | 22.74% | 32.19424 | 33.582432 | 1.51 |  | 781.36
| Общо |  | 41205 |  | 38240 |  |  | 42695 |  | 45253 | 6.867% | 42146 | 57.4% | 24193.453 | 31.26% | 13173.846 | 11.34% |  | 4778.701 | 27.6% | 11632.566 | 46% | 19387.161 | 45.34% | 19107.18 | 0.2627% | 110.70176 | 0.2694% | 0.03067% | 12.92406 | 20.91% | 96.9836454 | 88.46% | 88.74% | 505 | 8.144% | 21.69% | 22.41% | 100.6176429 | 103.9364635 |  | 504.88 |  | 781.36 | 0
12 | 1 | Георги Томов | 13791 | 0 | 15690 | 1.3 | 8 | 16957 | 4 | 15206 | 6.6% | 14202 | 59.5% | 8450.19 | 29.9% | 4246.398 | 10.6% | 25.83% | 1505.412 | 26.8% | 3806.136 | 47.6% | 6760.152 | 44% | 6248.88 | 0.279% | 39.62358 | 0.2805% | 0.031% | 4.40262 | 21.02% | 34.1545572 | 89.02% | 89.08% | 177 | 8.2% | 21.81% | 22.72% | 35.4381966 | 36.9168192 | 1.55 |  | 958.36
| 2 | Цвета Владова | 21200 | 2 | 15644 | 2.1 | 6.4 | 17859 | 3.1 | 15236 | 6.7% | 14215 | 55% | 7818.25 | 36.2% | 5145.83 | 8.8% | 24.71% | 1250.92 | 27.7% | 3937.555 | 46.6% | 6624.19 | 44% | 6254.6 | 0.269% | 38.23835 | 0.283% | 0.03% | 4.2645 | 20.78% | 34.3771852 | 88.98% | 89.52% | 181 | 8.6% | 21.74% | 22.84% | 35.9653516 | 37.7851256 | 1.52 |  | 1139.36
| 3 | Мария Лачева | 16784 | 1 | 16987 | 2.6 | 5.5 | 18190 | 2.8 | 15020 | 6.7% | 14014 | 60.3% | 8450.442 | 33.2% | 4652.648 | 6.5% | 24.81% | 910.91 | 27.7% | 3881.878 | 46.3% | 6488.482 | 43% | 6026.02 | 0.261% | 36.57654 | 0.2638% | 0.032% | 4.48448 | 20.59% | 31.2399716 | 87.88% | 88% | 166 | 8.6% | 21.41% | 21.99% | 32.4841084 | 33.3641076 | 1.52 |  | 1305.36
| Общо |  | 51775 |  | 48321 |  |  | 53006 |  | 45462 | 6.667% | 42431 | 58.26% | 24718.882 | 33.1% | 14044.876 | 8.643% |  | 3667.242 | 27.4% | 11625.569 | 46.84% | 19872.824 | 43.67% | 18529.5 | 0.2697% | 114.43847 | 0.2758% | 0.031% | 13.1516 | 20.8% | 99.771714 | 88.64% | 88.89% | 524 | 8.465% | 21.65% | 22.52% | 103.8876566 | 108.0660524 |  | 0 |  | 1305.36 | 0
13 | 1 | Георги Томов | 15501 | 0 | 17332 | 1.8 | 4.9 | 18377 | 2.4 | 15137 | 6.7% | 14123 | 50.4% | 7117.992 | 36.2% | 5112.526 | 13.4% | 24.55% | 1892.482 | 27% | 3813.21 | 47.4% | 6694.302 | 43% | 6072.89 | 0.255% | 36.01365 | 0.2706% | 0.035% | 4.94305 | 20.47% | 32.0633892 | 86.42% | 87.21% | 171 | 8.4% | 21.24% | 21.15% | 33.2694864 | 33.128514 | 1.55 |  | 1476.36
| 2 | Димитър Цончев | 20700 | 2 | 15344 | 2.4 | 3.2 | 17358 | 1.8 | 15229 | 6.4% | 14254 | 55.1% | 7853.954 | 38.2% | 5445.028 | 6.7% | 24.15% | 955.018 | 26% | 3706.04 | 48.3% | 6884.682 | 42% | 5986.68 | 0.25% | 35.635 | 0.2566% | 0.035% | 4.9889 | 21.38% | 30.6178704 | 86.14% | 86.5% | 156 | 8.2% | 22.06% | 22.38% | 31.5916848 | 32.0499504 | 1.55 |  | 1632.36
| 3 | Мария Лачева | 11265 | 0 | 12299 | 1.1 | 3.2 | 14060 | 2.4 | 15321 | 7.1% | 14233 | 58.3% | 8297.839 | 33.9% | 4824.987 | 7.8% | 25.25% | 1110.174 | 27.2% | 3871.376 | 47.5% | 6760.675 | 45% | 6404.85 | 0.25% | 35.5825 | 0.2555% | 0.033% | 4.69689 | 21.37% | 31.0221879 | 86.93% | 87.22% | 159 | 8.7% | 21.82% | 22.01% | 31.6754394 | 31.9512567 | 1.53 |  | 1791.36
| Общо |  | 47466 |  | 44975 |  |  | 49795 |  | 45687 | 6.734% | 42610 | 54.61% | 23269.785 | 36.1% | 15382.541 | 9.288% |  | 3957.674 | 26.73% | 11390.626 | 47.73% | 20339.659 | 43.33% | 18464.42 | 0.2517% | 107.23115 | 0.2609% | 0.03433% | 14.62884 | 21.08% | 93.7034475 | 86.5% | 86.98% | 486 | 8.434% | 21.71% | 21.85% | 96.5366106 | 97.1297211 |  | 0 |  | 1791.36 | 0
14 | 1 | Георги Томов | 5694 | 0 | 6912 | 1.1 | 4.7 | 6725 | 6.3 | 15347 | 7.2% | 14242 | 54.5% | 7761.89 | 35% | 4984.7 | 10.5% | 25.57% | 1495.41 | 27.4% | 3902.308 | 47.5% | 6764.95 | 43% | 6124.06 | 0.264% | 37.59888 | 0.2729% | 0.032% | 4.55744 | 21.22% | 32.634238 | 88.01% | 88.4% | 169 | 9% | 22.31% | 22.88% | 34.310549 | 35.187152 | 1.5 | 959.02 | 994.34 | -7
| 2 | Димитър Цончев | 18300 | 0 | 13196 | 1.7 | 5.4 | 15114 | 5 | 15045 | 7.2% | 13962 | 52% | 7260.24 | 42.3% | 5905.926 | 5.7% | 24.82% | 795.834 | 28.4% | 3965.208 | 46.4% | 6478.368 | 42% | 5864.04 | 0.262% | 36.58044 | 0.2723% | 0.032% | 4.46784 | 21.04% | 32.7763224 | 87.92% | 88.38% | 171 | 8.9% | 21.54% | 21.44% | 33.5552274 | 33.3994464 | 1.58 |  | 1165.34
| 3 | Иванка Копаранска | 14500 | 1 | 14707 | 2 | 4.8 | 16139 | 5.2 | 15112 | 7% | 14054 | 56.2% | 7898.348 | 38.1% | 5354.574 | 5.7% | 24.29% | 801.078 | 28.5% | 4005.39 | 45.9% | 6450.786 | 44% | 6183.76 | 0.274% | 38.50796 | 0.2563% | 0.031% | 4.35674 | 20.81% | 30.332656 | 88.82% | 88.03% | 160 | 8.9% | 21.72% | 22.06% | 31.659072 | 32.154656 | 1.6 |  | 1325.34
| Общо |  | 38494 |  | 34815 |  |  | 37978 |  | 45504 | 7.134% | 42258 | 54.24% | 22920.478 | 38.44% | 16245.2 | 7.318% |  | 3092.322 | 28.1% | 11872.906 | 46.6% | 19694.104 | 43% | 18171.86 | 0.2667% | 112.68728 | 0.2672% | 0.03167% | 13.38202 | 21.02% | 95.7432164 | 88.26% | 88.28% | 500 | 8.934% | 21.86% | 22.13% | 99.5248484 | 100.7412544 |  | 959.02 |  | 1325.34 | 0
15 | 1 | Мария Лачева | 2544 | 0 | 10011 | 1.7 | 5.8 | 11177 | 5.8 | 14829 | 6.2% | 13910 | 64.4% | 8958.04 | 30% | 4173 | 5.6% |  | 778.96 | 26.7% | 3713.97 | 47.3% | 6579.43 | 45% | 6259.5 | 0.27% | 37.557 | 0.2664% | 0.03% | 4.173 | 20.57% | 31.3976366 | 89.02% | 88.86% | 167 | 8.6% | 21.54% | 21.79% | 32.8782252 | 33.2598202 | 1.6 | 1066.36 | 425.98
| 2 | Димитър Цончев | 19835 | 2 | 14256 | 4 | 7.5 | 15661 | 6 | 14874 | 6.9% | 13848 | 61.5% | 8516.52 | 33.9% | 4694.472 | 4.6% |  | 637.008 | 28.3% | 3918.984 | 46.7% | 6467.016 | 43% | 5954.64 | 0.261% | 36.14328 | 0.262% | 0.03% | 4.1544 | 20.63% | 30.8358673 | 88.63% | 88.67% | 163 | 8.3% | 21.49% | 21.9% | 32.1213179 | 32.734149 | 1.58 |  | 588.98
| 3 | Иванка Копаранска | 16400 | 0 | 14692 | 3 | 5.5 | 16682 | 5.2 | 14568 | 6.9% | 13563 | 55.4% | 7513.902 | 35.3% | 4787.739 | 9.3% |  | 1261.359 | 26.4% | 3580.632 | 48.2% | 6537.366 | 43% | 5832.09 | 0.251% | 34.04313 | 0.2529% | 0.029% | 3.93327 | 20.42% | 29.0837976 | 88.57% | 88.65% | 156 | 8.7% | 21.32% | 21.6% | 30.3656496 | 30.764448 | 1.55 |  | 744.98
| Общо |  | 38779 |  | 38959 |  |  | 43520 |  | 44271 | 6.666% | 41321 | 60.47% | 24988.462 | 33.05% | 13655.211 | 6.479% |  | 2677.327 | 27.14% | 11213.586 | 47.39% | 19583.812 | 43.67% | 18046.23 | 0.2607% | 107.74341 | 0.2605% | 0.02967% | 12.26067 | 20.54% | 91.3173015 | 88.75% | 88.73% | 486 | 8.531% | 21.45% | 21.76% | 95.3651927 | 96.7584172 |  | 1066.36 |  | 744.98 | 0
16 | 1 | Цвета Владова | 5100 | 0 | 9527 | 3.3 | 7.4 | 10693 | 6.7 | 14474 | 5.9% | 13620 | 50.2% | 6837.24 | 25.9% | 3527.58 | 23.9% |  | 3255.18 | 26.4% | 3595.68 | 47.2% | 6428.64 | 44% | 5992.8 | 0.265% | 36.093 | 0.2469% | 0.03% | 4.086 | 20.77% | 29.3282785 | 88.81% | 87.97% | 155 | 8.9% | 20.92% | 20.69% | 29.540086 | 29.2153145 | 1.6 | 533.92 | 364.06 | -2
| 2 | Мария Лачева | 21290 | 1 | 12353 | 2.7 | 5.2 | 14247 | 6 | 14086 | 6.2% | 13213 | 53% | 7002.89 | 27.5% | 3633.575 | 19.5% |  | 2576.535 | 25.8% | 3408.954 | 48.5% | 6408.305 | 42% | 5549.46 | 0.266% | 35.14658 | 0.269% | 0.03% | 3.9639 | 20.78% | 30.455168 | 88.85% | 88.97% | 160 | 8.4% | 21.55% | 21.87% | 31.58368 | 32.052672 | 1.55 |  | 524.06
| 3 | Иванка Копаранска | 12300 | 1 | 13146 | 2.3 | 5.5 | 14640 | 6.6 | 13718 | 6.3% | 12854 | 57.6% | 7403.904 | 33.7% | 4331.798 | 8.7% |  | 1118.298 | 26.3% | 3380.602 | 47.6% | 6118.504 | 43% | 5527.22 | 0.263% | 33.80602 | 0.279% | 0.03% | 3.8562 | 20.48% | 30.885888 | 88.72% | 89.37% | 165 | 8.6% | 21.22% | 20.87% | 32.001882 | 31.474047 | 1.58 |  | 689.06
| Общо |  | 38690 |  | 35026 |  |  | 39580 |  | 42278 | 6.13% | 39687 | 53.53% | 21244.034 | 28.96% | 11492.953 | 17.51% |  | 6950.013 | 26.17% | 10385.236 | 47.76% | 18955.449 | 43.01% | 17069.48 | 0.2647% | 105.0456 | 0.2647% | 0.03% | 11.9061 | 20.68% | 90.6693345 | 88.79% | 88.79% | 480 | 8.63% | 21.23% | 21.14% | 93.125648 | 92.7420335 |  | 533.92 |  | 689.06 | 0
17 | 1 | Цвета Владова | 3000 | 0 | 10169 | 2 | 5.6 | 12101 | 6.8 | 13860 | 7.1% | 12876 | 47.9% | 6167.604 | 36.4% | 4686.864 | 15.7% |  | 2021.532 | 25.4% | 3270.504 | 48.6% | 6257.736 | 45% | 5794.2 | 0.264% | 33.99264 | 0.2856% | 0.031% | 3.99156 | 20.51% | 32.3598576 | 88.39% | 89.28% | 173 | 8.8% | 20.78% | 20.05% | 32.7858528 | 31.634088 | 1.58 | 502.12 | 358.94 | -1
| 2 | Мария Лачева | 19200 | 2 | 12983 | 0.7 | 4.3 | 14052 | 6.6 | 14084 | 7% | 13098 | 48.7% | 6378.726 | 27% | 3536.46 | 24.3% |  | 3182.814 | 26.1% | 3418.578 | 47.8% | 6260.844 | 46% | 6025.08 | 0.257% | 33.66186 | 0.2558% | 0.03% | 3.9294 | 21.19% | 29.019705 | 88.45% | 88.4% | 150 | 8.7% | 21.6% | 21.51% | 29.5812 | 29.457945 | 1.55 |  | 508.94
| 3 | Иванка Копаранска | 16900 | 1 | 12950 | 1 | 5.4 | 14144 | 6.6 | 13883 | 6.8% | 12939 | 49.4% | 6391.866 | 30.8% | 3985.212 | 19.8% |  | 2561.922 | 25.9% | 3351.201 | 47.3% | 6120.147 | 45% | 5822.55 | 0.252% | 32.60628 | 0.2569% | 0.029% | 3.75231 | 21.37% | 28.6808907 | 88.61% | 88.83% | 147 | 8.7% | 21.97% | 22.13% | 29.4861567 | 29.7008943 | 1.55 |  | 655.94
| Общо |  | 39100 |  | 36102 |  |  | 40297 |  | 41827 | 6.967% | 38913 | 48.67% | 18938.196 | 31.37% | 12208.536 | 19.96% |  | 7766.268 | 25.8% | 10040.283 | 47.9% | 18638.727 | 45.34% | 17641.83 | 0.2577% | 100.26078 | 0.266% | 0.03% | 11.67327 | 21.02% | 90.0604533 | 88.48% | 88.85% | 470 | 8.737% | 21.45% | 21.23% | 91.8532095 | 90.7929273 |  | 502.12 |  | 655.94 | 0
18 | 1 | Димитър Цончев | 3400 | 0 | 8190 | 0.7 | 5 | 9549 | 8 | 14009 | 6.5% | 13098 | 44.2% | 5789.316 | 30% | 3929.4 | 25.8% |  | 3379.284 | 26.8% | 3510.264 | 46.7% | 6116.766 | 44% | 5763.12 | 0.25% | 32.745 | 0.2599% | 0.029% | 3.79842 | 21.38% | 29.37612 | 88.52% | 88.96% | 150 | 8.4% | 22.01% | 22.02% | 30.24174 | 30.25548 | 1.56 | 536.8 | 267.14 | -2
| 2 | Цвета Владова | 19130 | 1 | 13551 | 1 | 4.5 | 14432 | 8 | 14634 | 7.3% | 13566 | 45% | 6104.7 | 36.3% | 4924.458 | 18.7% |  | 2536.842 | 27% | 3662.82 | 46% | 6240.36 | 43% | 5833.38 | 0.25% | 33.915 | 0.251% | 0.03% | 4.0698 | 20.88% | 28.3734144 | 88.13% | 88.17% | 149 | 8.8% | 22.06% | 22.29% | 29.9768928 | 30.2894352 | 1.55 |  | 416.14
| 3 | Георги Томов | 12194 | 1 | 12730 | 1.4 | 4.6 | 14589 | 8.2 | 14913 | 7% | 13869 | 49.1% | 6809.679 | 34.4% | 4770.936 | 16.5% |  | 2288.385 | 27.2% | 3772.368 | 46.9% | 6504.561 | 43% | 5963.67 | 0.256% | 35.50464 | 0.2602% | 0.031% | 4.29939 | 20.66% | 30.435279 | 88.02% | 88.21% | 161 | 8.5% | 21.58% | 20.87% | 31.790577 | 30.7446405 | 1.55 |  | 577.14
| Общо |  | 34724 |  | 34471 |  |  | 38570 |  | 43556 | 6.94% | 40533 | 46.14% | 18703.695 | 33.61% | 13624.794 | 20.24% |  | 8204.511 | 27% | 10945.452 | 46.53% | 18861.687 | 43.32% | 17560.17 | 0.2521% | 102.16464 | 0.257% | 0.03002% | 12.16761 | 20.97% | 88.1848134 | 88.22% | 88.44% | 460 | 8.565% | 21.88% | 21.72% | 92.0092098 | 91.2895557 |  | 536.8 |  | 577.14 | 0
19 | 1 | Димитър Цончев | 11500 | 0 | 12703 | 2.4 | 6.1 | 14157 | 8.5 | 14968 | 6.8% | 13950 | 55.9% | 7798.05 | 31.9% | 4450.05 | 13.1% |  | 1827.45 | 28.4% | 3961.8 | 46.7% | 6514.65 | 43% | 5998.5 | 0.26% | 36.27 | 0.2722% | 0.031% | 4.3245 | 20.47% | 31.945482 | 88.21% | 88.74% | 170 | 8.2% | 21.56% | 21.33% | 33.646536 | 33.287598 | 1.58 |  | 747.14
| 2 | Иванка Копаранска | 17800 | 0 | 13853 | 3.4 | 5 | 14547 | 8.6 | 14980 | 7.5% | 13857 | 53.5% | 7413.495 | 38.2% | 5293.374 | 8.3% |  | 1150.131 | 28.4% | 3935.388 | 46% | 6374.22 | 46% | 6374.22 | 0.27% | 37.4139 | 0.2797% | 0.031% | 4.29567 | 20.31% | 32.707224 | 88.65% | 89.05% | 176 | 8.5% | 21.4% | 21.22% | 34.46256 | 34.172688 | 1.6 |  | 923.14
| 3 | Георги Томов | 16156 | 0 | 15814 | 1.4 | 4 | 17469 | 7.7 | 15023 | 6.7% | 14016 | 50.3% | 7050.048 | 36.7% | 5143.872 | 13% |  | 1822.08 | 28.4% | 3980.544 | 46.7% | 6545.472 | 43% | 6026.88 | 0.278% | 38.96448 | 0.2738% | 0.032% | 4.48512 | 21.02% | 33.273609 | 88.62% | 88.44% | 173 | 8.5% | 21.41% | 21.28% | 33.8909595 | 33.685176 | 1.55 |  | 1096.14
| Общо |  | 45456 |  | 42370 |  |  | 46173 |  | 44971 | 7% | 41823 | 53.23% | 22261.593 | 35.6% | 14887.296 | 11.48% |  | 4799.661 | 28.4% | 11877.732 | 46.47% | 19434.342 | 43.99% | 18399.6 | 0.2693% | 112.64838 | 0.2752% | 0.03133% | 13.10529 | 20.6% | 97.926315 | 88.5% | 88.74% | 519 | 8.402% | 21.46% | 21.28% | 102.0000555 | 101.145462 |  | 0 |  | 1096.14 | 0
20 | 1 | Димитър Цончев | 13028 | 0 | 15756 | 0.9 | 4.8 | 17334 | 7.5 | 15153 | 6.6% | 14153 | 36.9% | 5222.457 | 54.2% | 7670.926 | 8.9% |  | 1259.617 | 28.9% | 4090.217 | 46.5% | 6581.145 | 42% | 5944.26 | 0.27% | 38.2131 | 0.2698% | 0.031% | 4.38743 | 21.39% | 32.5247784 | 88.65% | 88.64% | 166 | 8.4% | 22.23% | 22.83% | 33.8020488 | 34.7143848 | 1.58 |  | 1262.14
| 2 | Иванка Копаранска | 19100 | 0 | 12829 | 1.9 | 4.9 | 15255 | 7 | 15133 | 6.8% | 14104 | 49.9% | 7037.896 | 40.7% | 5740.328 | 9.4% |  | 1325.776 | 28.7% | 4047.848 | 46.9% | 6614.776 | 45% | 6346.8 | 0.26% | 36.6704 | 0.2563% | 0.03% | 4.2312 | 20.98% | 30.580448 | 88.59% | 88.42% | 160 | 8.9% | 21.9% | 22.34% | 31.92144 | 32.562784 | 1.6 |  | 1422.14
| 3 | Цвета Владова | 15972 | 1 | 16832 | 1.6 | 4.8 | 17282 | 6.4 | 15153 | 7.2% | 14062 | 55% | 7734.1 | 34.2% | 4809.204 | 10.8% |  | 1518.696 | 28% | 3937.36 | 46.2% | 6496.644 | 45% | 6327.9 | 0.267% | 37.54554 | 0.2693% | 0.031% | 4.35922 | 20.5% | 31.97016 | 88.52% | 88.62% | 171 | 8.8% | 21.49% | 21.69% | 33.5140848 | 33.8259888 | 1.58 |  | 1593.14
| Общо |  | 48100 |  | 45417 |  |  | 49871 |  | 45439 | 6.867% | 42319 | 47.25% | 19994.453 | 43.06% | 18220.458 | 9.698% |  | 4104.089 | 28.53% | 12075.425 | 46.53% | 19692.565 | 44% | 18618.96 | 0.2657% | 112.42904 | 0.2652% | 0.03067% | 12.97785 | 20.96% | 95.0753864 | 88.59% | 88.56% | 497 | 8.699% | 21.87% | 22.29% | 99.2375736 | 101.1031576 |  | 0 |  | 1593.14 | 0
21 | 1 | Николинка Мутафова | 3947 | 0 | 10131 | 2.2 | 5.3 | 11202 | 7.4 | 14904 | 6.3% | 13965 | 57.4% | 8015.91 | 27.8% | 3882.27 | 14.8% |  | 2066.82 | 28.3% | 3952.095 | 47.9% | 6689.235 | 45% | 6284.25 | 0.262% | 36.5883 | 0.2512% | 0.031% | 4.32915 | 20.63% | 29.9479521 | 88.3% | 87.79% | 159 | 8.7% | 21.18% | 21.15% | 30.7463706 | 30.7028205 | 1.5 | 858.04 | 894.1
| 2 | Иванка Копаранска | 19800 | 4 | 15624 | 2.2 | 5 | 17295 | 6.7 | 14402 | 7% | 13394 | 56.6% | 7581.004 | 33.8% | 4527.172 | 9.6% |  | 1285.824 | 28.1% | 3763.714 | 47.5% | 6362.15 | 45% | 6027.3 | 0.263% | 35.22622 | 0.2522% | 0.031% | 4.15214 | 21.39% | 28.410198 | 88.34% | 87.83% | 145 | 8.4% | 22.31% | 23.22% | 29.632142 | 30.840804 | 1.55 |  | 1039.1
| 3 | Цвета Владова | 19853 | 0 | 15617 | 1.8 | 5.5 | 16537 | 6.1 | 14682 | 7.2% | 13625 | 55.9% | 7616.375 | 32.2% | 4387.25 | 11.9% |  | 1621.375 | 27.8% | 3787.75 | 46.3% | 6308.375 | 44% | 5995 | 0.259% | 35.28875 | 0.2681% | 0.03% | 4.0875 | 21.27% | 31.1969217 | 88.54% | 88.93% | 161 | 8.9% | 22.12% | 22.46% | 32.4436252 | 32.9423066 | 1.55 |  | 1200.1
| Общо |  | 43600 |  | 41372 |  |  | 45034 |  | 43988 | 6.83% | 40984 | 56.64% | 23213.289 | 31.22% | 12796.692 | 12.14% |  | 4974.019 | 28.07% | 11503.559 | 47.24% | 19359.76 | 44.67% | 18306.55 | 0.2613% | 107.10327 | 0.2572% | 0.03067% | 12.56879 | 21.09% | 89.5550718 | 88.39% | 88.2% | 465 | 8.676% | 21.86% | 22.26% | 92.8221378 | 94.4859311 |  | 858.04 |  | 1200.1 | 0
22 | 1 | Димитър Цончев | 3617 | 0 | 11260 | 1.9 | 4.7 | 12716 | 6.6 | 14417 | 6.6% | 13465 | 55.1% | 7419.215 | 29.5% | 3972.175 | 15.4% |  | 2073.61 | 27.3% | 3675.945 | 46.8% | 6301.62 | 43% | 5789.95 | 0.249% | 33.52785 | 0.2599% | 0.031% | 4.17415 | 21.31% | 29.7351216 | 87.68% | 88.2% | 153 | 8.8% | 22.09% | 21.89% | 30.8235024 | 30.5444304 | 1.5 | 681.26 | 666.84 | -5
| 2 | Николинка Мутафова | 20300 | 5 | 13873 | 3.6 | 6.2 | 15333 | 6.4 | 13700 | 6.4% | 12823 | 55% | 7052.65 | 31.8% | 4077.714 | 13.2% |  | 1692.636 | 27.7% | 3551.971 | 47% | 6026.81 | 44% | 5642.12 | 0.246% | 31.54458 | 0.2725% | 0.03% | 3.8469 | 20.54% | 29.5648652 | 87.93% | 89.11% | 158 | 8.9% | 21.6% | 21.23% | 31.090608 | 30.5580374 | 1.55 |  | 824.84
| 3 | Цвета Владова | 16500 | 0 | 14716 | 4 | 6.4 | 16277 | 5.7 | 13794 | 6.4% | 12911 | 45.1% | 5822.861 | 33.6% | 4338.096 | 21.3% |  | 2750.043 | 26.4% | 3408.504 | 47.3% | 6106.903 | 43% | 5551.73 | 0.243% | 31.37373 | 0.2695% | 0.031% | 4.00241 | 20.82% | 29.8762836 | 87.37% | 88.63% | 157 | 8.6% | 21.46% | 20.75% | 30.7946708 | 29.775835 | 1.5 |  | 981.84
| Общо |  | 40417 |  | 39849 |  |  | 44326 |  | 41911 | 6.469% | 39199 | 51.77% | 20294.726 | 31.6% | 12387.985 | 16.62% |  | 6516.289 | 27.13% | 10636.42 | 47.03% | 18435.333 | 43.33% | 16983.8 | 0.246% | 96.44616 | 0.2672% | 0.03067% | 12.02346 | 20.9% | 89.1762704 | 87.66% | 88.64% | 468 | 8.767% | 21.72% | 21.3% | 92.7087812 | 90.8783028 |  | 681.26 |  | 981.84 | 0
23 | 1 | Мария Лачева | 4393 | 1 | 13299 | 1.4 | 4.3 | 14413 | 5.3 | 13843 | 6.6% | 12929 | 36.8% | 4757.872 | 29.6% | 3826.984 | 33.6% |  | 4344.144 | 26.6% | 3439.114 | 46.8% | 6050.772 | 45% | 5818.05 | 0.25% | 32.3225 | 0.2554% | 0.032% | 4.13728 | 20.94% | 27.973746 | 87.33% | 87.6% | 146 | 8.5% | 21.62% | 21.37% | 28.882158 | 28.548183 | 1.51 | 952.32 | 171.52 | -4
| 2 | Николинка Мутафова | 21890 | 5 | 15354 | 1.8 | 4.3 | 16489 | 4.6 | 14070 | 6.7% | 13127 | 53.6% | 7036.072 | 30.6% | 4016.862 | 15.8% |  | 2074.066 | 27.1% | 3557.417 | 46.2% | 6064.674 | 44% | 5775.88 | 0.254% | 33.34258 | 0.2689% | 0.032% | 4.20064 | 20.63% | 29.661814 | 87.54% | 88.23% | 158 | 9% | 21.63% | 20.92% | 31.099614 | 30.078776 | 1.55 |  | 329.52
| 3 | Димитър Цончев | 19400 | 0 | 14509 | 1.6 | 5.9 | 16351 | 4.4 | 14234 | 7.7% | 13138 | 45.7% | 6004.066 | 28.2% | 3704.916 | 26.1% |  | 3429.018 | 27% | 3547.26 | 46.8% | 6148.584 | 43% | 5649.34 | 0.25% | 32.845 | 0.281% | 0.031% | 4.07278 | 20.99% | 32.9137893 | 87.73% | 89.1% | 171 | 8.3% | 20.95% | 19.64% | 32.8510665 | 30.7968948 | 1.6 |  | 500.52
| Общо |  | 45683 |  | 43162 |  |  | 47253 |  | 42147 | 7.005% | 39194 | 45.41% | 17798.01 | 29.47% | 11548.762 | 25.12% |  | 9847.228 | 26.9% | 10543.791 | 46.6% | 18264.03 | 43.99% | 17243.27 | 0.2513% | 98.51008 | 0.2685% | 0.03166% | 12.4107 | 20.85% | 90.5493493 | 87.53% | 88.34% | 475 | 8.594% | 21.4% | 20.64% | 92.8328385 | 89.4238538 |  | 952.32 |  | 500.52 | 0
24 | 1 | Иванка Копаранска | 4500 | 0 | 8620 | 1.9 | 5.1 | 9703 | 5.9 | 14783 | 7% | 13748 | 47.2% | 6489.056 | 36.5% | 5018.02 | 16.3% |  | 2240.924 | 29.4% | 4041.912 | 45.2% | 6214.096 | 46% | 6324.08 | 0.258% | 35.46984 | 0.2534% | 0.031% | 4.26188 | 21.17% | 29.02407 | 88.11% | 87.89% | 150 | 8.6% | 22.3% | 22.13% | 30.5733 | 30.34023 | 1.55 | 553.34 | 96.18 | -1
| 2 | Николинка Мутафова | 19100 | 3 | 14971 | 3.5 | 6.4 | 15967 | 5.5 | 14775 | 7.2% | 13711 | 54.3% | 7445.073 | 31.1% | 4264.121 | 14.6% |  | 2001.806 | 30.5% | 4181.855 | 45.3% | 6211.083 | 44% | 6032.84 | 0.26% | 35.6486 | 0.2503% | 0.032% | 4.38752 | 21.3% | 28.812936 | 87.82% | 87.34% | 148 | 8.6% | 22.13% | 21.97% | 29.9356936 | 29.7192584 | 1.55 |  | 244.18
| 3 | Димитър Цончев | 17700 | 1 | 14456 | 4.3 | 5.9 | 15886 | 5.7 | 14344 | 7.3% | 13297 | 55.2% | 7339.944 | 22.3% | 2965.231 | 22.5% |  | 2991.825 | 29.5% | 3922.615 | 48% | 6382.56 | 44% | 5850.68 | 0.251% | 33.37547 | 0.2623% | 0.03% | 3.9891 | 21.71% | 29.76441 | 88.17% | 88.68% | 150 | 8.6% | 22.53% | 22.83% | 30.88863 | 31.29993 | 1.55 |  | 394.18
| Общо |  | 41300 |  | 38047 |  |  | 41556 |  | 43902 | 7.165% | 40756 | 52.2% | 21274.073 | 30.05% | 12247.372 | 17.75% |  | 7234.555 | 29.8% | 12146.382 | 46.15% | 18807.739 | 44.67% | 18207.6 | 0.2564% | 104.49391 | 0.2553% | 0.03101% | 12.6385 | 21.39% | 87.601416 | 88.03% | 87.97% | 448 | 8.6% | 22.32% | 22.3% | 91.3976236 | 91.3594184 |  | 553.34 |  | 394.18 | 0
25 | 1 | Иванка Копаранска | 3100 | 0 | 9856 | 3.8 | 6.8 | 11072 | 6.4 | 14600 | 7.5% | 13505 | 54.6% | 7373.73 | 32.8% | 4429.64 | 12.6% |  | 1701.63 | 29.2% | 3943.46 | 45.3% | 6117.765 | 46% | 6212.3 | 0.246% | 33.2223 | 0.2523% | 0.03% | 4.0515 | 21.14% | 28.8842162 | 87.93% | 88.23% | 149 | 8.3% | 21.97% | 21.92% | 30.0182701 | 29.9499536 | 1.55 | 510 | 25.18 | -8
| 2 | Георги Томов | 20200 | 3 | 14653 | 3.2 | 6.9 | 16282 | 5.6 | 15887 | 7.4% | 14711 | 53.2% | 7826.252 | 28.5% | 4192.635 | 18.3% |  | 2692.113 | 29.5% | 4339.745 | 45.6% | 6708.216 | 45% | 6619.95 | 0.244% | 35.89484 | 0.2775% | 0.032% | 4.70752 | 20.89% | 34.0651141 | 87.02% | 88.6% | 179 | 8.9% | 22.15% | 22.16% | 36.1197835 | 36.1360904 | 1.55 |  | 204.18
| 3 | Димитър Цончев | 17700 | 1 | 15007 | 4 | 6.4 | 16637 | 5.5 | 15857 | 6.1% | 14890 | 41% | 6104.9 | 42.3% | 6298.47 | 16.7% |  | 2486.63 | 28.4% | 4228.76 | 46.4% | 6908.96 | 44% | 6551.6 | 0.242% | 36.0338 | 0.2419% | 0.031% | 4.6159 | 21.31% | 29.9951036 | 87.32% | 87.31% | 154 | 8.6% | 22.31% | 22.39% | 31.4026636 | 31.5152684 | 1.6 |  | 358.18
| Общо |  | 41000 |  | 39516 |  |  | 43991 |  | 46344 | 6.987% | 43106 | 49.42% | 21304.882 | 34.61% | 14920.745 | 15.96% |  | 6880.373 | 29.03% | 12511.965 | 45.78% | 19734.941 | 44.97% | 19383.85 | 0.2439% | 105.15094 | 0.2573% | 0.03103% | 13.37492 | 21.11% | 92.9444339 | 87.41% | 88.06% | 482 | 8.619% | 22.15% | 22.16% | 97.5407172 | 97.6013124 |  | 510 |  | 358.18 | 0
26 | 1 | Иванка Копаранска | 14100 | 0 | 15129 | 3.1 | 5.1 | 16498 | 5 | 16096 | 7% | 14969 | 42% | 6286.98 | 47% | 7035.43 | 11% |  | 1646.59 | 28.5% | 4266.165 | 45.7% | 6840.833 | 45% | 6736.05 | 0.249% | 37.27281 | 0.2535% | 0.03% | 4.4907 | 21.02% | 32.3977056 | 88.08% | 88.29% | 169 | 8.8% | 21.71% | 21.52% | 33.4611888 | 33.1683456 | 1.6 |  | 527.18
| 2 | Георги Томов | 21050 | 1 | 16051 | 3 | 6.1 | 18177 | 4.7 | 16428 | 7.3% | 15229 | 57.4% | 8741.446 | 26.6% | 4050.914 | 16% |  | 2436.64 | 27.7% | 4218.433 | 46.1% | 7020.569 | 43% | 6548.47 | 0.261% | 39.74769 | 0.2784% | 0.031% | 4.72099 | 21.08% | 35.9844032 | 88.25% | 88.99% | 188 | 9.2% | 22.07% | 22.01% | 37.6743728 | 37.5719504 | 1.55 |  | 715.18
| 3 | Мария Лачева | 18050 | 1 | 15691 | 3.1 | 5.3 | 20282 | 4.3 | 18680 | 7.1% | 17354 | 57.5% | 9978.55 | 30.1% | 5223.554 | 12.4% |  | 2151.896 | 27.6% | 4789.704 | 46.3% | 8034.902 | 41% | 7115.14 | 0.255% | 44.2527 | 0.277% | 0.031% | 5.37974 | 21.26% | 41.1950768 | 87.97% | 88.93% | 212 | 8.6% | 22.03% | 21.72% | 42.6870904 | 42.0864096 | 1.6 |  | 927.18
| Общо |  | 53200 |  | 46871 |  |  | 54957 |  | 51204 | 7.133% | 47552 | 52.59% | 25006.976 | 34.3% | 16309.898 | 13.11% |  | 6235.126 | 27.92% | 13274.302 | 46.05% | 21896.304 | 42.9% | 20399.66 | 0.255% | 121.2732 | 0.27% | 0.03069% | 14.59143 | 21.13% | 109.5771856 | 88.1% | 88.76% | 569 | 8.858% | 21.94% | 21.75% | 113.822652 | 112.8267056 |  | 0 |  | 927.18 | 0
27 | 1 | Николинка Мутафова | 13300 | 0 | 17208 | 2.8 | 4.1 | 17454 | 4.4 | 16678 | 7.3% | 15461 | 53.3% | 8240.713 | 33.1% | 5117.591 | 13.6% |  | 2102.696 | 27% | 4174.47 | 47% | 7266.67 | 41% | 6339.01 | 0.25% | 38.6525 | 0.2728% | 0.029% | 4.48369 | 21.06% | 35.493471 | 88.52% | 89.49% | 185 | 8.9% | 22.37% | 22.79% | 37.7012795 | 38.4091265 | 1.55 |  | 1112.18
| 2 | Георги Томов | 21000 | 2 | 15172 | 2.4 | 5.8 | 17315 | 4.4 | 16774 | 6.9% | 15617 | 57.8% | 9026.626 | 25.1% | 3919.867 | 17.1% |  | 2670.507 | 28.7% | 4482.079 | 44.9% | 7012.033 | 41% | 6402.97 | 0.255% | 39.82335 | 0.2819% | 0.028% | 4.37276 | 21.25% | 37.873875 | 89.14% | 90.18% | 195 | 8.6% | 22.25% | 23.02% | 39.656175 | 41.028546 | 1.55 |  | 1307.18
| 3 | Мария Лачева | 15520 | 1 | 17112 | 2.5 | 5.4 | 17297 | 4 | 16711 | 6.9% | 15558 | 52.4% | 8152.392 | 33.3% | 5180.814 | 14.3% |  | 2224.794 | 26.4% | 4107.312 | 47% | 7312.26 | 40% | 6223.2 | 0.256% | 39.82848 | 0.2659% | 0.028% | 4.35624 | 21.57% | 35.1694536 | 89.18% | 89.58% | 178 | 8.4% | 22.7% | 24.29% | 37.011896 | 39.6043592 | 1.55 |  | 1485.18
| Общо |  | 49820 |  | 49492 |  |  | 52066 |  | 50163 | 7.033% | 46636 | 54.51% | 25419.731 | 30.49% | 14218.272 | 15.01% |  | 6997.997 | 27.37% | 12763.861 | 46.3% | 21590.963 | 40.67% | 18965.18 | 0.2537% | 118.30433 | 0.2736% | 0.02833% | 13.21269 | 21.29% | 108.5367996 | 88.95% | 89.76% | 558 | 8.636% | 22.44% | 23.37% | 114.3693505 | 119.0420317 |  | 0 |  | 1485.18 | 0
28 | 1 | Николинка Мутафова | 6258 | 0 | 10688 | 3.7 | 5.7 | 12438 | 5.1 | 16311 | 7.7% | 15055 | 67.3% | 10132.015 | 22.6% | 3402.43 | 10.1% | 30.05% | 1520.555 | 27.5% | 4140.125 | 46.5% | 7000.575 | 40% | 6022 | 0.254% | 38.2397 | 0.26% | 0.03% | 4.5165 | 20.72% | 32.3486856 | 88.32% | 88.58% | 171 | 8.7% | 22.18% | 22.65% | 34.6280814 | 35.3618595 | 1.55 | 504.44 | 1152.74 | 1
| 2 | Димитър Цончев | 20800 | 4 | 16890 | 5.3 | 5.9 | 18521 | 4.2 | 16291 | 7.1% | 15134 | 61.7% | 9337.678 | 33.3% | 5039.622 | 5% | 29.48% | 756.7 | 28.5% | 4313.19 | 45.7% | 6916.238 | 42% | 6356.28 | 0.252% | 38.13768 | 0.2642% | 0.03% | 4.5402 | 20.97% | 33.1581834 | 88.22% | 88.77% | 173 | 8.6% | 22.42% | 23.5% | 35.4509524 | 37.15867 | 1.6 |  | 1325.74
| 3 | Мария Лачева | 19060 | 0 | 12961 | 3.6 | 4.5 | 17530 | 4 | 16318 | 6.8% | 15208 | 54.8% | 8333.984 | 34.4% | 5231.552 | 10.8% | 29.16% | 1642.464 | 28.6% | 4349.488 | 45.4% | 6904.432 | 40% | 6083.2 | 0.252% | 38.32416 | 0.2583% | 0.03% | 4.5624 | 21.51% | 33.349104 | 88.22% | 88.5% | 170 | 8.8% | 22.39% | 23.59% | 34.713456 | 36.573936 | 1.55 |  | 1495.74
| Общо |  | 46118 |  | 40539 |  |  | 48489 |  | 48920 | 7.2% | 45397 | 61.25% | 27803.677 | 30.12% | 13673.604 | 8.634% |  | 3919.719 | 28.2% | 12802.803 | 45.86% | 20821.245 | 40.67% | 18461.48 | 0.2527% | 114.70154 | 0.2608% | 0.03% | 13.6191 | 21.07% | 98.855973 | 88.25% | 88.62% | 514 | 8.699% | 22.33% | 23.25% | 104.7924898 | 109.0944655 |  | 504.44 |  | 1495.74 | 0
29 | 1 | Николинка Мутафова | 5077 | 1 | 12138 | 3.9 | 5 | 13341 | 4.9 | 16303 | 7.5% | 15080 | 60.5% | 9123.4 | 32.6% | 4916.08 | 6.9% | 28.19% | 1040.52 | 27.6% | 4162.08 | 46.5% | 7012.2 | 40% | 6032 | 0.263% | 39.6604 | 0.2723% | 0.031% | 4.6748 | 20.98% | 33.7492672 | 88.34% | 88.74% | 176 | 8.6% | 22.62% | 23.98% | 36.3874368 | 38.5751872 | 1.55 | 501.52 | 1170.22
| 2 | Димитър Цончев | 20500 | 4 | 14371 | 3.1 | 4.6 | 16182 | 4.8 | 15999 | 7.2% | 14847 | 54.2% | 8047.074 | 36.5% | 5419.155 | 9.3% | 27.25% | 1380.771 | 28.3% | 4201.701 | 46.4% | 6889.008 | 40% | 5938.8 | 0.265% | 39.34455 | 0.289% | 0.032% | 4.75104 | 20.85% | 36.860298 | 88.06% | 89.06% | 193 | 8.4% | 21.58% | 21.69% | 38.1508504 | 38.3453172 | 1.6 |  | 1363.22
| 3 | Иванка Копаранска | 19295 | 0 | 15838 | 4.8 | 6.6 | 17921 | 4.3 | 16018 | 7.5% | 14817 | 55.8% | 8267.886 | 34.1% | 5052.597 | 10.1% | 28.67% | 1496.517 | 27.1% | 4015.407 | 47.2% | 6993.624 | 43% | 6371.31 | 0.259% | 38.37603 | 0.2811% | 0.031% | 4.59327 | 20.99% | 34.8765642 | 88.16% | 89.09% | 181 | 8.2% | 22.3% | 23.02% | 37.053234 | 38.2495716 | 1.6 |  | 1544.22
| Общо |  | 44872 |  | 42347 |  |  | 47444 |  | 48320 | 7.401% | 44744 | 56.85% | 25438.36 | 34.39% | 15387.832 | 8.756% |  | 3917.808 | 27.67% | 12379.188 | 46.7% | 20894.832 | 40.99% | 18342.11 | 0.2623% | 117.38098 | 0.2807% | 0.03133% | 14.01911 | 20.94% | 105.4861294 | 88.19% | 88.97% | 550 | 8.398% | 22.17% | 22.9% | 111.5915212 | 115.170076 |  | 501.52 |  | 1544.22 | 0
30 | 1 | Георги Томов | 5115 | 1 | 11500 | 4.8 | 7.3 | 12874 | 5.4 | 16176 | 7% | 15044 | 51.7% | 7777.748 | 30.8% | 4633.552 | 17.5% | 29.57% | 2632.7 | 26.3% | 3956.572 | 48.1% | 7236.164 | 42% | 6318.48 | 0.26% | 39.1144 | 0.2674% | 0.033% | 4.96452 | 20.69% | 33.7760112 | 87.45% | 87.79% | 179 | 8.8% | 21.6% | 21.74% | 35.261568 | 35.4901152 | 1.55 | 503.2 | 1220.02
| 2 | Димитър Цончев | 24500 | 3 | 16432 | 7.6 | 8.1 | 18116 | 4.5 | 15876 | 7.4% | 14701 | 52.3% | 7688.623 | 33% | 4851.33 | 14.7% | 25.35% | 2161.047 | 28% | 4116.28 | 47.1% | 6924.171 | 42% | 6174.42 | 0.256% | 37.63456 | 0.2676% | 0.033% | 4.85133 | 20.73% | 32.3642979 | 87.25% | 87.8% | 171 | 8.7% | 22.09% | 22.31% | 34.4875707 | 34.8310413 | 1.58 |  | 1391.02
| 3 | Иванка Копаранска | 18700 | 1 | 16987 | 3.1 | 4.7 | 18536 | 3.7 | 16449 | 7.4% | 15232 | 50.3% | 7661.696 | 38.3% | 5833.856 | 11.4% | 26.23% | 1736.448 | 27.6% | 4204.032 | 47.8% | 7280.896 | 43% | 6549.76 | 0.264% | 40.21248 | 0.2683% | 0.035% | 5.3312 | 20.56% | 34.2759872 | 86.89% | 87.1% | 182 | 8.4% | 21.32% | 21.5% | 35.5429984 | 35.84308 | 1.6 |  | 1573.02
| Общо |  | 48315 |  | 44919 |  |  | 49526 |  | 48501 | 7.267% | 44977 | 51.42% | 23128.067 | 34.06% | 15318.738 | 14.52% |  | 6530.195 | 27.3% | 12276.884 | 47.67% | 21441.231 | 42.34% | 19042.66 | 0.26% | 116.96144 | 0.2678% | 0.03368% | 15.14705 | 20.66% | 100.4162963 | 87.19% | 87.56% | 532 | 8.631% | 21.67% | 21.85% | 105.2921371 | 106.1642365 |  | 503.2 |  | 1573.02 | 0
31 | 1 | Георги Томов | 6406 | 0 | 10688 | 4.1 | 5.1 | 11598 | 5.9 | 16503 | 6.9% | 15364 | 56% | 8603.84 | 28.6% | 4394.104 | 15.4% | 24.37% | 2366.056 | 27.7% | 4255.828 | 46.6% | 7159.624 | 43% | 6606.52 | 0.271% | 41.63644 | 0.2821% | 0.038% | 5.83832 | 20.57% | 34.5187227 | 86.14% | 86.68% | 183 | 8.3% | 22.35% | 23.81% | 37.5057585 | 39.9557991 | 1.55 | 500.52 | 1244.5 | -11
| 2 | Мария Лачева | 19259 | 2 | 13568 | 3.4 | 5.8 | 15446 | 5.4 | 15185 | 7% | 14122 | 53.7% | 7583.514 | 31.1% | 4391.942 | 15.2% | 25.66% | 2146.544 | 27.1% | 3827.062 | 47.2% | 6665.584 | 42% | 5931.24 | 0.263% | 37.14086 | 0.261% | 0.04% | 5.6488 | 20.64% | 28.9581264 | 84.96% | 84.82% | 153 | 8.3% | 22.24% | 24.2% | 31.2029424 | 33.952842 | 1.5 |  | 1397.5
| 3 | Иванка Копаранска | 17100 | 0 | 15510 | 2.1 | 6.7 | 17445 | 4.9 | 15220 | 7.1% | 14139 | 50.6% | 7154.334 | 38.7% | 5471.793 | 10.7% | 25.29% | 1512.873 | 29.3% | 4142.727 | 45.7% | 6461.523 | 41% | 5796.99 | 0.255% | 36.05445 | 0.2692% | 0.039% | 5.51421 | 20.14% | 30.506058 | 84.87% | 85.67% | 165 | 8.2% | 21.49% | 23.15% | 32.550903 | 35.065305 | 1.55 |  | 1562.5
| Общо |  | 42765 |  | 39766 |  |  | 44489 |  | 46908 | 6.997% | 43625 | 53.51% | 23341.688 | 32.68% | 14257.839 | 13.81% |  | 6025.473 | 28.02% | 12225.617 | 46.5% | 20286.731 | 42.03% | 18334.75 | 0.2632% | 114.83175 | 0.2711% | 0.03897% | 17.00133 | 20.45% | 93.9829071 | 85.36% | 85.78% | 501 | 8.267% | 22.04% | 23.72% | 101.2596039 | 108.9739461 |  | 500.52 |  | 1562.5 | 0
| Общо, до деня |  | 1379489 |  | 1295803 |  |  | 1444979 |  | 1415021 | 6.975% | 1316330 | 53% | 697712.843 | 34.32% | 451819.785 | 12.68% |  | 166922.922 | 27.66% | 364090.432 | 46.74% | 615218.193 | 43.21% | 568775.75 | 0.2628% | 3459.77878 | 0.2664% | 0.03306% | 430.00299 | 19.05% | 2965.299 | 87.57% | 87.74% | 15569 | 8.548% | 19.76% | 20.17% | 3077.048 | 3140.514 |  | 16205.14 |  |  | 0
Note on AJ8: Author: ФП Metso - 136т ФП Larox - 48 т
Note on AK8: Author: ФП Metso - 8,3 ФП Larox - 8,4
Note on AS36: Author: корекция на концентрата след замер на автомобилна везна
Note on AJ37: Author: ФП Metso - 87т ФП Larox -57т
Note on AK37: Author: ФП Metso - 8,4 ФП Larox - 7,0
Note on AS40: Author: корекция на концентрата след замер на автомобилна везна
Note on AS44: Author: корекция на концентрата след замер на автомобилна везна
Note on AS56: Author: корекция на концентрата след замер на автомобилна везна
Note on AS64: Author: корекция на концентрата след замер на автомобилна везна
Note on AS68: Author: корекция на концентрата след замер на автомобилна везна
Note on AS72: Author: корекция на концентрата след замер на автомобилна везна
Note on AS88: Author: корекция на концентрата след замер на автомобилна везна
Note on AS92: Author: корекция на концентрата след замер на автомобилна везна
Note on AS96: Author: корекция на концентрата след замер на автомобилна везна
Note on AS100: Author: корекция на концентрата след замер на автомобилна везна
Note on AS112: Author: корекция на концентрата след замер на автомобилна везна
Note on AS124: Author: корекция на концентрата след замер на автомобилна везна

## Ноември
Дата | Смяна | Диспечер | Подадена руда от МГТЛ за денонощието | Състояние на склад №2 | Натрошена руда от Цех ССТ | Класа + 15,0мм. | Класа + 12,5мм. | Превозена руда до междинни бункери | Състояние на междинни бункери | Преработена руда в цех МФЦ | Влага на преработената руда | Суха преработена руда | Грано диорити |  | Дайки |  | Шисти | Показания на Гранулометър PSI500i руда, +0,20мм |  | Смилане класа + 0,20мм |  | Смилане класа -0,08мм |  | Плътност на пулпа |  | Съдържание на мед в рудите по Куриер | Метал мед в рудите по Куриер | Коригирана съдържание на мед в рудите | Съдържание на мед в отпадъка по Куриер | Метал мед в отпадъка по Куриер | Съдържание на мед в медния к-т Куриер | Метал мед в концентрата по Куриер | Технологично извличане по Куриер | Товарно извличане | Добит меден концентрат | Влага на медния концентрат | Съдържание на мед в медния к-т (Bruker) | Съдържание на мед в медния к-т /химия-товарен/ | Метал мед в медния концентрат (Bruker) | Метал мед в медния концентрат /химия/ | Литрово тегло в сгъстителя | Меден концентра, автомобилна везна | Меден концентрат в склад | Меден концентрат в склад | Добит молибденов концентрат | Съдържание на Мо в молибденовия к-т | последни данни за съдържания в 8-ма пречистка |  | последни данни за съдържания във 2-ра пречистка
|  |  | тона | метра | тона | % | % | тона | метра | тона | % | тона | % |  | % |  | % | % |  | % |  | % |  | % |  | % | % | % | % | тона | % | тона | % | % | тона | % | % | % | тона | тона | кг/литър | тон | тон | тон | кг. | % | Мо % | Cu % | Мо % | Cu %
1562.5
1 | 1 | Георги Томов | 6200 | 0 | 10730 | 2 | 4.9 | 11946 | 5.6 | 15380 | 7% | 14303 | 56.9% | 8138.407 | 33.3% | 4762.899 | 9.8% | 25.19% | 1401.694 | 28.6% | 4090.658 | 45.6% | 6522.168 | 42% | 6007.26 | 0.258% | 36.90174 | 0.2792% | 0.036% | 5.14908 | 20.17% | 32.850879 | 86.2% | 87.25% | 178 | 8.5% | 21.36% | 21.61% | 34.789032 | 35.196207 | 1.55 | 1001.52 | 738.98
| 2 | Мария Лачева | 20210 | 2 | 16422 | 2.4 | 3.8 | 17484 | 5.1 | 15207 | 6.8% | 14173 | 48.8% | 6916.424 | 29.3% | 4152.689 | 21.9% | 27.11% | 3103.887 | 30% | 4251.9 | 45% | 6377.85 | 42% | 5952.66 | 0.25% | 35.4325 | 0.2545% | 0.033% | 4.67709 | 20.85% | 30.109902 | 86.94% | 87.17% | 158 | 8.6% | 21.74% | 22.45% | 31.3951688 | 32.420494 | 1.5 |  | 896.98
| 3 | Николинка Мутафова | 18400 | 1 | 15837 | 1.4 | 4.4 | 17561 | 4.4 | 15231 | 7% | 14165 | 54.2% | 7677.43 | 33.2% | 4702.78 | 12.6% | 26.95% | 1784.79 | 29.8% | 4221.17 | 45.1% | 6388.415 | 42% | 5949.3 | 0.256% | 36.2624 | 0.27% | 0.031% | 4.39115 | 21.05% | 32.077674 | 88.02% | 88.64% | 166 | 8.2% | 22.22% | 23.02% | 33.8606136 | 35.0797176 | 1.55 |  | 1062.98
| Общо |  | 44810 |  | 42989 |  |  | 46991 |  | 45818 | 6.934% | 42641 | 53.31% | 22732.261 | 31.94% | 13618.368 | 14.75% |  | 6290.371 | 29.46% | 12563.728 | 45.23% | 19288.433 | 42% | 17909.22 | 0.2547% | 108.59664 | 0.268% | 0.03334% | 14.21732 | 20.69% | 95.038455 | 87.05% | 87.69% | 502 | 8.432% | 21.77% | 22.36% | 100.0448144 | 102.6964186 |  | 1001.52 |  | 1062.98 | 0
2 | 1 | Димитър Цончев | 14300 | 0 | 15008 | 1.2 | 4 | 16787 | 4 | 14122 | 6.8% | 13162 | 61.3% | 8068.306 | 27.7% | 3645.874 | 11% | 25.25% | 1447.82 | 29.6% | 3895.952 | 44.1% | 5804.442 | 43% | 5659.66 | 0.263% | 34.61606 | 0.2752% | 0.029% | 3.81698 | 20.52% | 30.394224 | 89.1% | 89.58% | 161 | 8% | 21.88% | 22.73% | 32.408656 | 33.667676 | 1.55 |  | 1223.98
| 2 | Мария Лачева | 20440 | 2 | 16578 | 1.4 | 3.6 | 18280 | 2.8 | 15231 | 6.6% | 14226 | 58.1% | 8265.306 | 27.3% | 3883.698 | 14.6% | 22.54% | 2076.996 | 28.3% | 4025.958 | 46% | 6543.96 | 42% | 5974.92 | 0.275% | 39.1215 | 0.2824% | 0.03% | 4.2678 | 20.49% | 33.372063 | 89.22% | 89.5% | 178 | 8.5% | 22.05% | 23.38% | 35.912835 | 38.079006 | 1.52 |  | 1401.98
| 3 | Николинка Мутафова | 16200 | 0 | 15030 | 1.3 | 4.3 | 15883 | 3 | 15126 | 7.3% | 14022 | 51.9% | 7277.418 | 31.6% | 4430.952 | 16.5% | 22.15% | 2313.63 | 26.7% | 3743.874 | 45.8% | 6422.076 | 41% | 5749.02 | 0.266% | 37.29852 | 0.2814% | 0.03% | 4.2066 | 20.98% | 33.2828818 | 88.85% | 89.46% | 173 | 8.3% | 22.22% | 23.88% | 35.2500302 | 37.8834708 | 1.55 |  | 1574.98
| Общо |  | 50940 |  | 46616 |  |  | 50950 |  | 44479 | 6.902% | 41410 | 57.02% | 23611.03 | 28.88% | 11960.524 | 14.1% |  | 5838.446 | 28.17% | 11665.784 | 45.33% | 18770.478 | 41.98% | 17383.6 | 0.2681% | 111.03608 | 0.2798% | 0.02968% | 12.29138 | 20.67% | 97.0491688 | 89.06% | 89.51% | 512 | 8.275% | 22.05% | 23.34% | 103.5715212 | 109.6301528 |  | 0 |  | 1574.98 | 0
3 | 1 | Димитър Цончев | 13400 | 0 | 12998 | 1.7 | 5.8 | 14604 | 3.6 | 15169 | 7.2% | 14077 | 63.8% | 8981.126 | 22.8% | 3209.556 | 13.4% | 22.11% | 1886.318 | 27% | 3800.79 | 47.2% | 6644.344 | 43% | 6053.11 | 0.253% | 35.61481 | 0.2877% | 0.029% | 4.08233 | 20.71% | 34.0681571 | 88.66% | 90.04% | 179 | 8.1% | 22.14% | 23.65% | 36.4205214 | 38.9044865 | 1.6 |  | 1753.98
| 2 | Иванка Копаранска | 17983 | 1 | 12775 | 1.7 | 4.7 | 14274 | 3.4 | 15170 | 7.1% | 14093 | 58.3% | 8216.219 | 35.4% | 4988.922 | 6.3% | 22.18% | 887.859 | 26.6% | 3748.738 | 46.8% | 6595.524 | 43% | 6059.99 | 0.234% | 32.97762 | 0.2541% | 0.027% | 3.80511 | 20.75% | 30.5108 | 88.58% | 89.49% | 160 | 8.1% | 21.77% | 22.83% | 32.010608 | 33.569232 | 1.6 |  | 1913.98
| 3 | Николинка Мутафова | 12129 | 1 | 12683 | 1.9 | 4.6 | 14169 | 3.7 | 15098 | 7.4% | 13981 | 56.3% | 7871.303 | 31.8% | 4445.958 | 11.9% | 21.63% | 1663.739 | 26.9% | 3760.889 | 46.6% | 6515.146 | 41% | 5732.21 | 0.232% | 32.43592 | 0.247% | 0.027% | 3.77487 | 20.92% | 29.0304748 | 88.48% | 89.18% | 151 | 8.1% | 22.17% | 23.47% | 30.7650873 | 32.5690843 | 1.55 |  | 2064.98
| Общо |  | 43512 |  | 38456 |  |  | 43047 |  | 45437 | 7.233% | 42151 | 59.47% | 25068.648 | 30% | 12644.436 | 10.53% |  | 4437.916 | 26.83% | 11310.417 | 46.87% | 19755.014 | 42.34% | 17845.31 | 0.2397% | 101.02835 | 0.263% | 0.02767% | 11.66231 | 20.79% | 93.6094319 | 88.57% | 89.59% | 490 | 8.1% | 22.03% | 23.32% | 99.1962167 | 105.0428028 |  | 0 |  | 2064.98 | 0
4 | 1 | Димитър Цончев | 4400 | 0 | 7247 | 2.5 | 5.9 | 10211 | 5 | 14789 | 7.9% | 13621 | 61.8% | 8417.778 | 30.3% | 4127.163 | 7.9% | 21.97% | 1076.059 | 27.7% | 3773.017 | 46.2% | 6292.902 | 43% | 5857.03 | 0.234% | 31.87314 | 0.2568% | 0.028% | 3.81388 | 19.62% | 28.364634 | 88.16% | 89.21% | 158 | 8.5% | 21.56% | 22.05% | 31.169292 | 31.877685 | 1.58 | 1006.24 | 1216.74
| 2 | Иванка Копаранска | 17475 | 0 | 11523 | 3.1 | 6 | 12949 | 5.2 | 14792 | 7.5% | 13683 | 57.1% | 7812.993 | 31.8% | 4351.194 | 11.1% | 24.71% | 1518.813 | 28.9% | 3954.387 | 45.1% | 6171.033 | 45% | 6157.35 | 0.229% | 31.33407 | 0.2339% | 0.029% | 3.96807 | 20.85% | 26.442387 | 87.46% | 87.72% | 138 | 8.1% | 22.11% | 23.52% | 28.0403442 | 29.8285344 | 1.6 |  | 1354.74
| 3 | Цвета Владова | 13523 | 1 | 13038 | 3.2 | 6.2 | 14273 | 5.1 | 14555 | 7% | 13536 | 53.1% | 7187.616 | 32.8% | 4439.808 | 14.1% | 24.2% | 1908.576 | 27.5% | 3722.4 | 45.6% | 6172.416 | 45% | 6091.2 | 0.229% | 30.99744 | 0.2652% | 0.028% | 3.79008 | 20.8% | 30.169152 | 87.89% | 89.56% | 158 | 8.2% | 22.14% | 22.94% | 32.1127416 | 33.2730936 | 1.55 |  | 1512.74
| Общо |  | 35398 |  | 31808 |  |  | 37433 |  | 44136 | 7.469% | 40840 | 57.34% | 23418.387 | 31.63% | 12918.165 | 11.03% |  | 4503.448 | 28.04% | 11449.804 | 45.63% | 18636.351 | 44.33% | 18105.58 | 0.2307% | 94.20465 | 0.2519% | 0.02834% | 11.57203 | 20.42% | 84.976173 | 87.84% | 88.87% | 454 | 8.274% | 21.94% | 22.84% | 91.3223778 | 94.979313 |  | 1006.24 |  | 1512.74 | 0
5 | 1 | Георги Томов | 4644 | 0 | 9826 | 1.7 | 5.7 | 11729 | 5.7 | 14900 | 6.3% | 13961 | 67% | 9353.87 | 17.9% | 2499.019 | 15.1% | 21.17% | 2108.111 | 27.8% | 3881.158 | 46.4% | 6477.904 | 40% | 5584.4 | 0.239% | 33.36679 | 0.2308% | 0.028% | 3.90908 | 20.88% | 26.509248 | 88.4% | 87.98% | 138 | 8% | 22.3% | 23.38% | 28.31208 | 29.683248 | 1.55 | 1001.6 | 649.14
| 2 | Иванка Копаранска | 18666 | 2 | 14040 | 2.1 | 7.1 | 14301 | 5.8 | 14986 | 6.4% | 14027 | 51.4% | 7209.878 | 36.1% | 5063.747 | 12.5% | 24.21% | 1753.375 | 28.6% | 4011.722 | 45.4% | 6368.258 | 44% | 6171.88 | 0.234% | 32.82318 | 0.2469% | 0.027% | 3.78729 | 21.18% | 29.29194 | 88.57% | 89.17% | 150 | 7.8% | 22.3% | 23.52% | 30.8409 | 32.52816 | 1.6 |  | 799.14
| 3 | Цвета Владова | 15565 | 0 | 13993 | 0.6 | 5.4 | 16185 | 5.5 | 15796 | 7.7% | 14580 | 61.4% | 8952.12 | 31.3% | 4563.54 | 7.3% | 24.49% | 1064.34 | 28.3% | 4126.14 | 44.7% | 6517.26 | 43% | 6269.4 | 0.242% | 35.2836 | 0.2796% | 0.028% | 4.0824 | 20.66% | 34.21296 | 88.55% | 90.1% | 180 | 8% | 22.15% | 23.49% | 36.6804 | 38.89944 | 1.55 |  | 979.14
| Общо |  | 38875 |  | 37859 |  |  | 42215 |  | 45682 | 6.817% | 42568 | 59.94% | 25515.868 | 28.49% | 12126.306 | 11.57% |  | 4925.826 | 28.23% | 12019.02 | 45.49% | 19363.422 | 42.35% | 18025.68 | 0.2384% | 101.47357 | 0.2528% | 0.02767% | 11.77877 | 20.9% | 90.014148 | 88.51% | 89.16% | 468 | 7.936% | 22.25% | 23.46% | 95.83338 | 101.110848 |  | 1001.6 |  | 979.14 | 0
6 | 1 | Георги Томов | 4618 | 0 | 10245 | 2.2 | 6.5 | 10541 | 7.9 | 16003 | 6.9% | 14899 | 70.5% | 10503.795 | 19.5% | 2905.305 | 10% | 22.26% | 1489.9 | 26.7% | 3978.033 | 47% | 7002.53 | 41% | 6108.59 | 0.258% | 38.43942 | 0.261% | 0.029% | 4.32071 | 20.04% | 32.080032 | 88.89% | 89.01% | 174 | 8% | 21.59% | 22.42% | 34.561272 | 35.889936 | 1.6 | 1000.3 | 131.84 | -21
| 2 | Николинка Мутафова | 21527 | 2 | 14376 | 2 | 5.8 | 15927 | 7.2 | 16283 | 7.3% | 15094 | 62.1% | 9373.374 | 28.2% | 4256.508 | 9.7% | 22.95% | 1464.118 | 26.5% | 3999.91 | 47.7% | 7199.838 | 41% | 6188.54 | 0.255% | 38.4897 | 0.2823% | 0.03% | 4.5282 | 21.19% | 37.6554776 | 88.36% | 89.5% | 194 | 8.4% | 21.43% | 22.19% | 38.0819672 | 39.4325176 | 1.6 |  | 325.84
| 3 | Цвета Владова | 11055 | 0 | 9744 | 2.2 | 5.6 | 11092 | 8.4 | 16422 | 6.4% | 15371 | 57.6% | 8853.696 | 29.1% | 4472.961 | 13.3% | 21.86% | 2044.343 | 25.9% | 3981.089 | 47.5% | 7301.225 | 42% | 6455.82 | 0.259% | 39.81089 | 0.2565% | 0.03% | 4.6113 | 20.33% | 31.9603864 | 88.55% | 88.43% | 172 | 8.6% | 22.15% | 23.51% | 34.821572 | 36.9596008 | 1.55 |  | 497.84
| Общо |  | 37200 |  | 34365 |  |  | 37560 |  | 48708 | 6.865% | 45364 | 63.33% | 28730.865 | 25.65% | 11634.774 | 11.02% |  | 4998.361 | 26.36% | 11959.032 | 47.4% | 21503.593 | 41.34% | 18752.95 | 0.2573% | 116.74001 | 0.2666% | 0.02967% | 13.46021 | 20.52% | 101.695896 | 88.6% | 88.99% | 540 | 8.335% | 21.73% | 22.71% | 107.4648112 | 112.2820544 |  | 1000.3 |  | 497.84 | 0
7 | 1 | Георги Томов | 4450 | 0 | 16915 | 1.2 | 4.6 | 17293 | 8.4 | 15522 | 7.5% | 14358 | 60.5% | 8686.59 | 29.3% | 4206.894 | 10.2% | 25.09% | 1464.516 | 26.3% | 3776.154 | 48.1% | 6906.198 | 41% | 5886.78 | 0.256% | 36.75648 | 0.2822% | 0.03% | 4.3074 | 19.36% | 33.0208032 | 88.42% | 89.5% | 186 | 8.3% | 21.23% | 21.36% | 36.2103126 | 36.4320432 | 1.55 | 499.76 | 183.08 | -1
| 2 | Николинка Мутафова | 18665 | 7 | 13865 | 1 | 4.4 | 15195 | 8.4 | 16327 | 7.6% | 15086 | 70.2% | 10590.372 | 16.7% | 2519.362 | 13.1% | 25.5% | 1976.266 | 26.9% | 4058.134 | 48% | 7241.28 | 41% | 6185.26 | 0.244% | 36.80984 | 0.2668% | 0.028% | 4.22408 | 21.09% | 35.121177 | 88.64% | 89.62% | 182 | 8.5% | 21.63% | 22.55% | 36.020439 | 37.552515 | 1.55 |  | 365.08
| 3 | Димитър Цончев | 23500 | 2 | 15541 | 1 | 4.7 | 17432 | 8.4 | 16413 | 8% | 15100 | 62.6% | 9452.6 | 24.6% | 3714.6 | 12.8% | 24.53% | 1932.8 | 25.1% | 3790.1 | 48.9% | 7383.9 | 40% | 6040 | 0.25% | 37.75 | 0.2648% | 0.03% | 4.53 | 20.53% | 33.6250605 | 88.13% | 88.8% | 179 | 8.5% | 21.65% | 21.87% | 35.4594525 | 35.8197795 | 1.55 |  | 544.08
| Общо |  | 46615 |  | 46321 |  |  | 49920 |  | 48262 | 7.704% | 44544 | 64.5% | 28729.562 | 23.44% | 10440.856 | 12.06% |  | 5373.582 | 26.1% | 11624.388 | 48.34% | 21531.378 | 40.66% | 18112.04 | 0.2499% | 111.31632 | 0.2711% | 0.02932% | 13.06148 | 20.34% | 101.7670407 | 88.39% | 89.3% | 547 | 8.432% | 21.51% | 21.94% | 107.6902041 | 109.8043377 |  | 499.76 |  | 544.08 | 0
8 | 1 | Иванка Копаранска | 6287 | 1 | 11549 | 1.2 | 6 | 13251 | 9.2 | 16109 | 7.2% | 14949 | 53.9% | 8057.511 | 34.8% | 5202.252 | 11.3% | 22.98% | 1689.237 | 26.6% | 3976.434 | 48.1% | 7190.469 | 43% | 6428.07 | 0.241% | 36.02709 | 0.2498% | 0.033% | 4.93317 | 21.12% | 31.9389312 | 86.44% | 86.92% | 166 | 8.9% | 21.43% | 21.89% | 32.4077318 | 33.1033714 | 1.55 | 508.48 | 201.6
| 2 | Николинка Мутафова | 18055 | 5 | 15729 | 1 | 3.5 | 17395 | 8.6 | 16199 | 8.1% | 14887 | 62.5% | 9304.375 | 23.4% | 3483.558 | 14.1% | 23.61% | 2099.067 | 27.1% | 4034.377 | 47.9% | 7130.873 | 41% | 6103.67 | 0.232% | 34.53784 | 0.2792% | 0.032% | 4.76384 | 20.89% | 35.548513 | 86.34% | 88.67% | 187 | 9% | 21.63% | 21.02% | 36.807771 | 35.769734 | 1.55 |  | 388.6
| 3 | Димитър Цончев | 18700 | 3 | 16791 | 1.5 | 5.8 | 18076 | 8.2 | 16134 | 7.6% | 14908 | 54.6% | 8139.768 | 34.2% | 5098.536 | 11.2% | 23.56% | 1669.696 | 26.5% | 3950.62 | 47.7% | 7111.116 | 41% | 6112.28 | 0.236% | 35.18288 | 0.2755% | 0.034% | 5.06872 | 20.85% | 34.949604 | 85.73% | 87.8% | 184 | 8.9% | 21.48% | 20.97% | 36.0056352 | 35.1507528 | 1.58 |  | 572.6
| Общо |  | 43042 |  | 44069 |  |  | 48722 |  | 48442 | 7.634% | 44744 | 56.99% | 25501.654 | 30.81% | 13784.346 | 12.2% |  | 5458 | 26.73% | 11961.431 | 47.9% | 21432.458 | 41.67% | 18644.02 | 0.2363% | 105.74781 | 0.2682% | 0.033% | 14.76573 | 20.95% | 102.4370482 | 86.17% | 87.83% | 537 | 8.935% | 21.51% | 21.29% | 105.221138 | 104.0238582 |  | 508.48 |  | 572.6 | 0
9 | 1 | Иванка Копаранска | 19537 | 0 | 14696 | 1.7 | 5 | 16869 | 7.6 | 16143 | 7% | 15013 | 55.5% | 8332.215 | 35.3% | 5299.589 | 9.2% | 25.04% | 1381.196 | 27.1% | 4068.523 | 47.7% | 7161.201 | 43% | 6455.59 | 0.227% | 34.07951 | 0.2691% | 0.035% | 5.25455 | 19.38% | 33.7954254 | 84.73% | 87.14% | 191 | 8.7% | 20.15% | 18.91% | 35.1381745 | 32.9758253 | 1.65 |  | 763.6
| 2 | Георги Томов | 19701 | 5 | 18109 | 0.6 | 3.7 | 19830 | 6.4 | 16043 | 7.2% | 14888 | 42% | 6252.96 | 46% | 6848.48 | 12% | 23.4% | 1786.56 | 26.2% | 3900.656 | 47.6% | 7086.688 | 41% | 6104.08 | 0.238% | 35.43344 | 0.2672% | 0.036% | 5.35968 | 21.23% | 34.2703152 | 85.02% | 86.67% | 177 | 8.8% | 21.32% | 20.85% | 34.4155968 | 33.656904 | 1.55 |  | 940.6
| 3 | Димитър Цончев | 18400 | 2 | 16791 | 0.9 | 4 | 18894 | 6.7 | 15968 | 7.9% | 14707 | 52.4% | 7706.468 | 39.3% | 5779.851 | 8.3% | 22.42% | 1220.681 | 25.3% | 3720.871 | 48.1% | 7074.067 | 41% | 6029.87 | 0.248% | 36.47336 | 0.2811% | 0.034% | 5.00038 | 21.45% | 34.6634145 | 86.43% | 88.04% | 177 | 8.7% | 22.49% | 23.01% | 36.3440649 | 37.1843901 | 1.58 |  | 1117.6
| Общо |  | 57638 |  | 49596 |  |  | 55593 |  | 48154 | 7.365% | 44608 | 49.97% | 22291.643 | 40.19% | 17927.92 | 9.838% |  | 4388.437 | 26.21% | 11690.05 | 47.8% | 21321.956 | 41.67% | 18589.54 | 0.2376% | 105.98631 | 0.2724% | 0.035% | 15.61461 | 20.68% | 102.7291551 | 85.41% | 87.29% | 545 | 8.732% | 21.32% | 20.92% | 105.8978362 | 103.8171194 |  | 0 |  | 1117.6 | 0
10 | 1 | Иванка Копаранска | 13780 | 0 | 16410 | 1.1 | 4.1 | 18031 | 5.4 | 16212 | 7.3% | 15029 | 60.8% | 9137.632 | 30.5% | 4583.845 | 8.7% | 23.11% | 1307.523 | 25% | 3757.25 | 48.3% | 7259.007 | 42% | 6312.18 | 0.265% | 39.82685 | 0.2788% | 0.032% | 4.80928 | 21.37% | 36.760674 | 88.06% | 88.65% | 188 | 8.5% | 21.56% | 21.82% | 37.087512 | 37.534764 | 1.6 |  | 1305.6
| 2 | Георги Томов | 19982 | 5 | 14944 | 1.6 | 4.7 | 17037 | 5.7 | 16353 | 7.9% | 15061 | 56.9% | 8569.709 | 34.9% | 5256.289 | 8.2% | 23.45% | 1235.002 | 24.8% | 3735.128 | 47.4% | 7138.914 | 41% | 6175.01 | 0.27% | 40.6647 | 0.3117% | 0.034% | 5.12074 | 21.76% | 40.418112 | 87.54% | 89.23% | 203 | 8.5% | 22.52% | 23.79% | 41.829774 | 44.1887355 | 1.6 |  | 1508.6
| 3 | Димитър Цончев | 18200 | 0 | 16669 | 1.5 | 4 | 17843 | 5.1 | 16230 | 7.7% | 14980 | 55.4% | 8298.92 | 32.1% | 4808.58 | 12.5% | 22.72% | 1872.5 | 24.7% | 3700.06 | 48.3% | 7235.34 | 38% | 5692.4 | 0.273% | 40.8954 | 0.2566% | 0.033% | 4.9434 | 22.95% | 33.26832 | 88.04% | 87.27% | 160 | 9.4% | 23.11% | 24.43% | 33.500256 | 35.413728 | 1.5 |  | 1668.6
| Общо |  | 51962 |  | 48023 |  |  | 52911 |  | 48795 | 7.634% | 45070 | 57.7% | 26006.261 | 32.5% | 14648.714 | 9.796% |  | 4415.025 | 24.83% | 11192.438 | 48% | 21633.261 | 40.34% | 18179.59 | 0.2693% | 121.38695 | 0.2824% | 0.033% | 14.87342 | 22.03% | 110.447106 | 87.88% | 88.44% | 551 | 8.761% | 22.4% | 23.35% | 112.417542 | 117.1372275 |  | 0 |  | 1668.6 | 0
11 | 1 | Николинка Мутафова | 5200 | 0 | 12005 | 1.6 | 3.7 | 14405 | 5.6 | 16313 | 8.4% | 14943 | 61.3% | 9160.059 | 32.3% | 4826.589 | 6.4% | 23.3% | 956.352 | 25.6% | 3825.408 | 48.4% | 7232.412 | 40% | 5977.2 | 0.27% | 40.3461 | 0.254% | 0.035% | 5.23005 | 21.69% | 30.7501299 | 87.18% | 86.35% | 157 | 9.7% | 23.08% | 23.88% | 32.7207468 | 33.8549148 | 1.55 | 1003.46 | 822.14
| 2 | Юлияна Цветкова | 18903 | 7 | 17554 | 0.7 | 5.1 | 18988 | 5.6 | 16565 | 8.1% | 15223 | 61.4% | 9346.922 | 29.5% | 4490.785 | 9.1% | 21.43% | 1385.293 | 23.9% | 3638.297 | 48.9% | 7444.047 | 42% | 6393.66 | 0.269% | 40.94987 | 0.2736% | 0.036% | 5.48028 | 21.38% | 35.761257 | 86.76% | 86.98% | 189 | 11.5% | 21.62% | 21.04% | 36.162693 | 35.192556 | 1.65 |  | 1011.14
| 3 | Димитър Цончев | 21340 | 2 | 15988 | 1.1 | 4.1 | 18270 | 5.1 | 16425 | 8.8% | 14980 | 56.9% | 8523.62 | 31% | 4643.8 | 12.1% | 23.83% | 1812.58 | 25.1% | 3759.98 | 48.7% | 7295.26 | 41% | 6141.8 | 0.251% | 37.5998 | 0.28% | 0.036% | 5.3928 | 21.82% | 35.6580258 | 85.8% | 87.29% | 183 | 10.7% | 22.37% | 22.69% | 36.5568303 | 37.0797711 | 1.63 |  | 1194.14
| Общо |  | 45443 |  | 45547 |  |  | 51663 |  | 49303 | 8.432% | 45146 | 59.87% | 27030.601 | 30.92% | 13961.174 | 9.202% |  | 4154.225 | 24.86% | 11223.685 | 48.67% | 21971.719 | 41.01% | 18512.66 | 0.2634% | 118.89577 | 0.2692% | 0.03567% | 16.10313 | 21.63% | 102.1694127 | 86.6% | 86.89% | 529 | 10.69% | 22.35% | 22.53% | 105.4402701 | 106.1272419 |  | 1003.46 |  | 1194.14 | 0
12 | 1 | Юлияна Цветкова | 6700 | 1 | 11858 | 1.2 | 4.3 | 13787 | 6 | 16329 | 9.1% | 14843 | 61.8% | 9172.974 | 22.1% | 3280.303 | 16.1% | 23.31% | 2389.723 | 27.2% | 4037.296 | 48.1% | 7139.483 | 40% | 5937.2 | 0.248% | 36.81064 | 0.2383% | 0.034% | 5.04662 | 20.07% | 28.1469708 | 86.44% | 85.87% | 156 | 10.1% | 21.62% | 21.09% | 30.3207528 | 29.5774596 | 1.6 | 1008.96 | 341.18
| 2 | Николинка Мутафова | 24000 | 4 | 15708 | 1.7 | 5.5 | 18520 | 6.1 | 16462 | 7.7% | 15194 | 65.1% | 9891.294 | 18.8% | 2856.472 | 16.1% | 23.7% | 2446.234 | 27.9% | 4239.126 | 44.1% | 6700.554 | 41% | 6229.54 | 0.242% | 36.76948 | 0.3069% | 0.032% | 4.86208 | 21.12% | 41.5295232 | 86.91% | 89.71% | 218 | 9.8% | 21.24% | 21.04% | 41.7654864 | 41.3722144 | 1.65 |  | 559.18
| 3 | Иванка Копаранска | 18110 | 0 | 15521 | 1.1 | 4.3 | 18233 | 5.3 | 16539 | 9% | 15050 | 62.6% | 9421.3 | 23.3% | 3506.65 | 14.1% | 23.17% | 2122.05 | 26.3% | 3958.15 | 46.8% | 7043.4 | 40% | 6020 | 0.24% | 36.12 | 0.2616% | 0.033% | 4.9665 | 21.48% | 33.9274452 | 86.38% | 87.52% | 173 | 8.7% | 21.78% | 21.68% | 34.4012922 | 34.2433432 | 1.55 |  | 732.18
| Общо |  | 48810 |  | 43087 |  |  | 50540 |  | 49330 | 8.599% | 45087 | 63.18% | 28485.568 | 21.39% | 9643.425 | 15.43% |  | 6958.007 | 27.14% | 12234.572 | 46.32% | 20883.437 | 40.34% | 18186.74 | 0.2433% | 109.70012 | 0.2692% | 0.033% | 14.8752 | 20.89% | 103.6039392 | 86.58% | 87.88% | 547 | 9.538% | 21.55% | 21.27% | 106.4875314 | 105.1930172 |  | 1008.96 |  | 732.18 | 0
13 | 1 | Юлияна Цветкова | 4293 | 0 | 17327 | 1.6 | 3.8 | 19447 | 5.1 | 16261 | 9.1% | 14781 | 57.9% | 8558.199 | 31.3% | 4626.453 | 10.8% | 22.25% | 1596.348 | 25.5% | 3769.155 | 47.3% | 6991.413 | 40% | 5912.4 | 0.238% | 35.17878 | 0.2637% | 0.034% | 5.02554 | 21.47% | 33.409467 | 85.85% | 87.24% | 171 | 9% | 21.82% | 21.52% | 33.954102 | 33.487272 | 1.5 | 500.82 | 367.8 | -34.56
| 2 | Николинка Мутафова | 22700 | 6 | 14663 | 1.7 | 4.5 | 17352 | 5.2 | 16636 | 8.2% | 15272 | 47.1% | 7193.112 | 45.1% | 6887.672 | 7.8% | 22.55% | 1191.216 | 25.7% | 3924.904 | 48.5% | 7406.92 | 40% | 6108.8 | 0.225% | 34.362 | 0.2648% | 0.032% | 4.88704 | 21.68% | 35.117264 | 85.9% | 88.04% | 178 | 9% | 21.95% | 21.91% | 35.55461 | 35.489818 | 1.58 |  | 545.8
| 3 | Иванка Копаранска | 21097 | 1 | 15039 | 1.1 | 5.6 | 16959 | 4.8 | 16627 | 8.1% | 15280 | 48.6% | 7426.08 | 42.4% | 6478.72 | 9% | 22.29% | 1375.2 | 26% | 3972.8 | 47.9% | 7319.12 | 43% | 6570.4 | 0.229% | 34.9912 | 0.2655% | 0.032% | 4.8896 | 21.13% | 35.1108758 | 86.16% | 88.08% | 182 | 8.7% | 21.47% | 21.27% | 35.6758402 | 35.3435082 | 1.58 |  | 727.8
| Общо |  | 48090 |  | 47029 |  |  | 53758 |  | 49524 | 8.462% | 45333 | 51.13% | 23177.391 | 39.69% | 17992.845 | 9.183% |  | 4162.764 | 25.74% | 11666.859 | 47.91% | 21717.453 | 41.01% | 18591.6 | 0.2306% | 104.53198 | 0.2647% | 0.03266% | 14.80218 | 21.43% | 103.6376068 | 85.97% | 87.79% | 531 | 8.897% | 21.75% | 21.57% | 105.1845522 | 104.3205982 |  | 500.82 |  | 727.8 | 0
14 | 1 | Цвета Владова | 6578 | 0 | 4827 | 0.8 | 4.3 | 5804 | 9.3 | 16620 | 9.4% | 15058 | 63.6% | 9576.888 | 25.7% | 3869.906 | 10.7% | 22.6% | 1611.206 | 24.2% | 3644.036 | 47.5% | 7152.55 | 43% | 6474.94 | 0.239% | 35.98862 | 0.2679% | 0.032% | 4.81856 | 21.01% | 34.9114766 | 86.74% | 88.19% | 182 | 8.7% | 21.38% | 21.41% | 35.5262908 | 35.5761406 | 1.58 | 505.92 | 407.24 | 3.36
| 2 | Димитър Цончев | 8000 | 2 | 6487 | 2.5 | 5.1 | 7617 | 10.2 | 16190 | 8.2% | 14862 | 45.3% | 6732.486 | 44.8% | 6658.176 | 9.9% | 22.84% | 1471.338 | 26.4% | 3923.568 | 48% | 7133.76 | 40% | 5944.8 | 0.243% | 36.11466 | 0.2485% | 0.038% | 5.64756 | 20.92% | 30.5019876 | 84.52% | 84.86% | 159 | 8.3% | 21.46% | 21.95% | 31.2893238 | 32.0037585 | 1.6 |  | 566.24
| 3 | Иванка Копаранска | 16472 | 0 | 15951 | 2 | 5.2 | 17861 | 9 | 16717 | 8.4% | 15313 | 53.9% | 8253.707 | 36.2% | 5543.306 | 9.9% | 21.89% | 1515.987 | 28.8% | 4410.144 | 45.2% | 6921.476 | 42% | 6431.46 | 0.249% | 38.12937 | 0.2595% | 0.039% | 5.97207 | 21.6% | 33.239808 | 84.49% | 85.12% | 168 | 8.4% | 21.94% | 23.38% | 33.7630272 | 35.9790144 | 1.65 |  | 734.24
| Общо |  | 31050 |  | 27265 |  |  | 31282 |  | 49527 | 8.67% | 45233 | 54.3% | 24563.081 | 35.53% | 16071.388 | 10.17% |  | 4598.531 | 26.48% | 11977.748 | 46.89% | 21207.786 | 41.68% | 18851.2 | 0.2437% | 110.23265 | 0.2587% | 0.03632% | 16.43819 | 21.18% | 98.6532722 | 85.23% | 86.1% | 509 | 8.476% | 21.6% | 22.25% | 100.5786418 | 103.5589135 |  | 505.92 |  | 734.24 | 0
15 | 1 | Цвета Владова | 722 | 1 | 12726 | 3.3 | 7.4 | 15326 | 9.8 | 16587 | 9.7% | 14978 | 58.4% | 8747.152 | 24.3% | 3639.654 | 17.3% | 21.74% | 2591.194 | 26% | 3894.28 | 47.3% | 7084.594 | 41% | 6140.98 | 0.244% | 36.54632 | 0.2884% | 0.033% | 4.94274 | 21% | 36.3216 | 86.61% | 88.69% | 188 | 8% | 22.12% | 22.92% | 38.258752 | 39.642432 | 1.58 | 504.74 | 417.5
| 2 | Юлияна Цветкова | 22900 | 5 | 15938 | 2 | 5.5 | 18267 | 9 | 16896 | 8.4% | 15477 | 56.9% | 8806.413 | 32.5% | 5030.025 | 10.6% | 22.29% | 1640.562 | 26.5% | 4101.405 | 48.2% | 7459.914 | 39% | 6036.03 | 0.249% | 38.53773 | 0.254% | 0.031% | 4.79787 | 21.61% | 34.593288 | 87.68% | 87.92% | 174 | 8% | 21.56% | 21.84% | 34.513248 | 34.961472 | 1.55 |  | 591.5
| 3 | Иванка Копаранска | 17200 | 3 | 16374 | 2.1 | 5.3 | 18082 | 8.5 | 16846 | 8% | 15498 | 56.2% | 8709.876 | 34.3% | 5315.814 | 9.5% | 23.06% | 1472.31 | 25% | 3874.5 | 48.9% | 7578.522 | 40% | 6199.2 | 0.246% | 38.12508 | 0.2762% | 0.031% | 4.80438 | 21.58% | 36.4909168 | 87.52% | 88.9% | 184 | 8.1% | 22.47% | 23.07% | 37.9958712 | 39.0104472 | 1.65 |  | 775.5
| Общо |  | 40822 |  | 45038 |  |  | 51675 |  | 50329 | 8.695% | 45953 | 57.15% | 26263.441 | 30.43% | 13985.493 | 12.41% |  | 5704.066 | 25.83% | 11870.185 | 48.14% | 22123.03 | 39.99% | 18376.21 | 0.2464% | 113.20913 | 0.2727% | 0.03166% | 14.54499 | 21.4% | 107.4058048 | 87.28% | 88.52% | 546 | 8.034% | 22.05% | 22.61% | 110.7678712 | 113.6143512 |  | 504.74 |  | 775.5 | 0
16 | 1 | Цвета Владова | 17806 | 1 | 16475 | 1 | 5.8 | 18471 | 8.3 | 16976 | 8.5% | 15533 | 58.9% | 9148.937 | 29.1% | 4520.103 | 12% | 22.27% | 1863.96 | 23.8% | 3696.854 | 49% | 7611.17 | 40% | 6213.2 | 0.25% | 38.8325 | 0.2853% | 0.03% | 4.6599 | 21.4% | 39.2476 | 88.12% | 89.61% | 200 | 8.3% | 21.62% | 21.95% | 39.65108 | 40.2563 | 1.6 |  | 975.5
| 2 | Юлияна Цветкова | 21322 | 4 | 18171 | 1.6 | 5.3 | 20734 | 7 | 16976 | 8.4% | 15550 | 60.4% | 9392.2 | 26% | 4043 | 13.6% | 21.79% | 2114.8 | 24.8% | 3856.4 | 48% | 7464 | 40% | 6220 | 0.256% | 39.808 | 0.2666% | 0.03% | 4.665 | 21.61% | 36.1848645 | 88.4% | 88.87% | 183 | 8.5% | 21.97% | 22.14% | 36.7876665 | 37.072323 | 1.55 |  | 1158.5
| 3 | Николинка Мутафова | 17400 | 4 | 18137 | 1.5 | 3.7 | 19585 | 6.2 | 16600 | 8.8% | 15139 | 68.4% | 10355.076 | 21.4% | 3239.746 | 10.2% | 22.88% | 1544.178 | 25.2% | 3815.028 | 48.6% | 7357.554 | 40% | 6055.6 | 0.266% | 40.26974 | 0.289% | 0.031% | 4.69309 | 21.74% | 38.3497948 | 88.47% | 89.4% | 193 | 8.6% | 22.14% | 22.42% | 39.0554028 | 39.5493284 | 1.6 |  | 1351.5
| Общо |  | 56528 |  | 52783 |  |  | 58790 |  | 50552 | 8.565% | 46222 | 62.52% | 28896.213 | 25.54% | 11802.849 | 11.95% |  | 5522.938 | 24.59% | 11368.282 | 48.53% | 22432.724 | 40% | 18488.8 | 0.2573% | 118.91024 | 0.2802% | 0.03033% | 14.01799 | 21.58% | 113.7822593 | 88.34% | 89.3% | 576 | 8.464% | 21.91% | 22.17% | 115.4941493 | 116.8779514 |  | 0 |  | 1351.5 | 0
17 | 1 | Димитър Цончев | 18100 | 0 | 16610 | 2.5 | 5.3 | 19084 | 6.2 | 17026 | 7.9% | 15681 | 62.3% | 9769.263 | 27.1% | 4249.551 | 10.6% | 22.66% | 1662.186 | 24.7% | 3873.207 | 47.3% | 7417.113 | 40% | 6272.4 | 0.265% | 41.55465 | 0.3013% | 0.029% | 4.54749 | 21.38% | 40.8682976 | 89.18% | 90.49% | 208 | 8.1% | 22.34% | 22.6% | 42.7033568 | 43.200352 | 1.6 |  | 1559.5
| 2 | Юлияна Цветкова | 22100 | 4 | 18422 | 1.5 | 4 | 21109 | 5.1 | 16935 | 8.1% | 15563 | 64% | 9960.32 | 20.1% | 3128.163 | 15.9% | 23.18% | 2474.517 | 25.7% | 3999.691 | 47.6% | 7407.988 | 40% | 6225.2 | 0.269% | 41.86447 | 0.2846% | 0.03% | 4.6689 | 21.76% | 38.910144 | 88.97% | 89.58% | 195 | 8.3% | 22.16% | 22.64% | 39.625404 | 40.483716 | 1.55 |  | 1754.5
| 3 | Николинка Мутафова | 18200 | 3 | 18789 | 1.7 | 5 | 20631 | 4.2 | 16981 | 8.4% | 15555 | 65.3% | 10157.415 | 23% | 3577.65 | 11.7% | 24.05% | 1819.935 | 24.2% | 3764.31 | 48.1% | 7481.955 | 40% | 6222 | 0.272% | 42.3096 | 0.2937% | 0.03% | 4.6665 | 21.31% | 39.6255188 | 89.1% | 89.91% | 203 | 8.4% | 22.06% | 22.51% | 41.0201288 | 41.8568948 | 1.6 |  | 1957.5
| Общо |  | 58400 |  | 53821 |  |  | 60824 |  | 50942 | 8.133% | 46799 | 63.86% | 29886.998 | 23.41% | 10955.364 | 12.73% |  | 5956.638 | 24.87% | 11637.208 | 47.67% | 22307.056 | 40% | 18719.6 | 0.2687% | 125.72872 | 0.2932% | 0.02967% | 13.88289 | 21.48% | 119.4039604 | 89.08% | 90% | 606 | 8.265% | 22.19% | 22.58% | 123.3488896 | 125.5409628 |  | 0 |  | 1957.5 | 0
18 | 1 | Димитър Цончев | 8800 | 1 | 11464 | 2 | 4.4 | 12379 | 6.1 | 16943 | 7.7% | 15638 | 65.8% | 10289.804 | 29.4% | 4597.572 | 4.7% | 22.28% | 734.986 | 24.5% | 3831.31 | 48.6% | 7600.068 | 40% | 6255.2 | 0.262% | 40.97156 | 0.2807% | 0.029% | 4.53502 | 20.58% | 37.0695192 | 89.06% | 89.79% | 196 | 8.1% | 21.85% | 22.69% | 39.357094 | 40.8701356 | 1.6 | 1000.04 | 1153.46
| 2 | Иванка Копаранска | 19215 | 3 | 16147 | 1.6 | 5.5 | 18863 | 5.6 | 16676 | 8.6% | 15242 | 62.3% | 9495.766 | 30.9% | 4709.778 | 6.8% | 20.06% | 1036.456 | 22.5% | 3429.45 | 49% | 7468.58 | 40% | 6096.8 | 0.272% | 41.45824 | 0.2711% | 0.029% | 4.42018 | 21.21% | 35.8652616 | 89.46% | 89.42% | 184 | 8.1% | 21.82% | 22.96% | 36.8967472 | 38.8244416 | 1.55 |  | 1337.46
| 3 | Николинка Мутафова | 21700 | 1 | 16884 | 1.3 | 4.4 | 19039 | 4.7 | 16678 | 8.2% | 15310 | 69.7% | 10671.07 | 24.5% | 3750.95 | 5.8% | 20.33% | 887.98 | 22.8% | 3490.68 | 48.8% | 7471.28 | 40% | 6124 | 0.262% | 40.1122 | 0.2787% | 0.029% | 4.4399 | 20.74% | 35.9059176 | 89.06% | 89.71% | 189 | 8.4% | 22.08% | 23.1% | 38.2257792 | 39.991644 | 1.55 |  | 1526.46
| Общо |  | 49715 |  | 44495 |  |  | 50281 |  | 50297 | 8.164% | 46190 | 65.94% | 30456.64 | 28.27% | 13058.3 | 5.758% |  | 2659.422 | 23.28% | 10751.44 | 48.8% | 22539.928 | 40% | 18476 | 0.2653% | 122.542 | 0.2768% | 0.029% | 13.3951 | 20.84% | 108.8406984 | 89.19% | 89.64% | 569 | 8.2% | 21.92% | 22.92% | 114.4796204 | 119.6862212 |  | 1000.04 |  | 1526.46 | 0
19 | 1 | Димитър Цончев | 3381 | 0 | 11048 | 0.7 | 3.9 | 12033 | 6 | 16279 | 8.6% | 14879 | 61.5% | 9150.585 | 29.4% | 4374.426 | 9.1% | 20.77% | 1353.989 | 21.8% | 3243.622 | 51.2% | 7618.048 | 40% | 5951.6 | 0.247% | 36.75113 | 0.2649% | 0.029% | 4.31491 | 20.85% | 34.261137 | 88.38% | 89.17% | 179 | 8.2% | 21.36% | 21.68% | 35.0991792 | 35.6250096 | 1.55 | 1001.88 | 703.58
| 2 | Иванка Копаранска | 20629 | 4 | 15863 | 1.1 | 5 | 17487 | 5.6 | 16614 | 8.5% | 15202 | 56.3% | 8558.726 | 33.6% | 5107.872 | 10.1% | 20.68% | 1535.402 | 23% | 3496.46 | 49.2% | 7479.384 | 40% | 6080.8 | 0.249% | 37.85298 | 0.282% | 0.029% | 4.40858 | 21.31% | 37.4783232 | 88.47% | 89.84% | 192 | 8.4% | 21.87% | 22.67% | 38.4632064 | 39.8701824 | 1.65 |  | 895.58
| 3 | Цвета Владова | 22104 | 1 | 16287 | 0.7 | 4.6 | 18508 | 5 | 16586 | 7.7% | 15309 | 61.3% | 9384.417 | 26.9% | 4118.121 | 11.8% | 20.62% | 1806.462 | 22.9% | 3505.761 | 48.2% | 7378.938 | 40% | 6123.6 | 0.255% | 39.03795 | 0.2764% | 0.03% | 4.5927 | 20.62% | 35.3589698 | 88.36% | 89.27% | 187 | 8.3% | 22% | 22.46% | 37.72538 | 38.5141834 | 1.6 |  | 1082.58
| Общо |  | 46114 |  | 43198 |  |  | 48028 |  | 49479 | 8.265% | 45390 | 59.69% | 27093.728 | 29.96% | 13600.419 | 10.35% |  | 4695.853 | 22.57% | 10245.843 | 49.52% | 22476.37 | 40% | 18156 | 0.2504% | 113.64206 | 0.2745% | 0.02934% | 13.31619 | 20.93% | 107.09843 | 88.41% | 89.43% | 558 | 8.302% | 21.75% | 22.27% | 111.2877656 | 114.0093754 |  | 1001.88 |  | 1082.58 | 0
20 | 1 | Георги Томов | 3772 | 0 | 9958 | 0.6 | 4.3 | 10796 | 7.1 | 16450 | 8.3% | 15085 | 61.3% | 9247.105 | 24.8% | 3741.08 | 13.9% | 20.4% | 2096.815 | 22.3% | 3363.955 | 49.8% | 7512.33 | 39% | 5883.15 | 0.257% | 38.76845 | 0.2653% | 0.031% | 4.67635 | 21.36% | 34.5557808 | 88.07% | 88.44% | 177 | 8.6% | 21.85% | 22.37% | 35.348493 | 36.1897386 | 1.6 | 975.1 | 284.48
| 2 | Иванка Копаранска | 23600 | 2 | 15453 | 1 | 5 | 18454 | 6.5 | 16517 | 8% | 15196 | 70.4% | 10697.984 | 20.8% | 3160.768 | 8.8% | 20.51% | 1337.248 | 23.2% | 3525.472 | 48.4% | 7354.864 | 39% | 5926.44 | 0.262% | 39.81352 | 0.2804% | 0.031% | 4.71076 | 21.3% | 36.329706 | 88.3% | 89.07% | 186 | 8.3% | 22.22% | 23.26% | 37.8988764 | 39.6727212 | 1.6 |  | 470.48
| 3 | Цвета Владова | 15887 | 1 | 16003 | 1.4 | 5 | 17523 | 5.8 | 16507 | 8.1% | 15170 | 69.2% | 10497.64 | 22.2% | 3367.74 | 8.6% | 19.67% | 1304.62 | 21.3% | 3231.21 | 49.7% | 7539.49 | 39% | 5916.3 | 0.261% | 39.5937 | 0.2925% | 0.031% | 4.7027 | 20.97% | 38.45898 | 88.25% | 89.53% | 200 | 8.3% | 21.63% | 22.12% | 39.66942 | 40.56808 | 1.55 |  | 670.48
| Общо |  | 43259 |  | 41414 |  |  | 46773 |  | 49474 | 8.133% | 45451 | 66.98% | 30442.729 | 22.59% | 10269.588 | 10.43% |  | 4738.683 | 22.27% | 10120.637 | 49.3% | 22406.684 | 39% | 17725.89 | 0.26% | 118.17567 | 0.2794% | 0.031% | 14.08981 | 21.21% | 109.3444668 | 88.21% | 89.03% | 563 | 8.394% | 21.9% | 22.58% | 112.9167894 | 116.4305398 |  | 975.1 |  | 670.48 | 0
21 | 1 | Георги Томов | 4990 | 0 | 14319 | 1.2 | 4.3 | 16413 | 6.1 | 16438 | 8.1% | 15107 | 67.7% | 10227.439 | 23.5% | 3550.145 | 8.8% | 19.54% | 1329.416 | 21.2% | 3202.684 | 50% | 7553.5 | 39% | 5891.73 | 0.241% | 36.40787 | 0.2442% | 0.029% | 4.38103 | 21.41% | 31.7013588 | 88.09% | 88.24% | 162 | 8.6% | 21.96% | 22.45% | 32.5157328 | 33.241266 | 1.55 | 524.12 | 309.92 | 1.56
| 2 | Николинка Мутафова | 20300 | 6 | 14753 | 1.1 | 3.8 | 16898 | 5.9 | 16636 | 8.3% | 15255 | 54.9% | 8374.995 | 35.4% | 5400.27 | 9.7% | 20.11% | 1479.735 | 21.5% | 3279.825 | 50.7% | 7734.285 | 39% | 5949.45 | 0.246% | 37.5273 | 0.2476% | 0.029% | 4.42395 | 21.27% | 32.0224104 | 88.33% | 88.4% | 164 | 8.2% | 22.15% | 22.71% | 33.347268 | 34.1903592 | 1.55 |  | 473.92
| 3 | Цвета Владова | 22522 | 2 | 17753 | 0.8 | 5.1 | 19306 | 5.2 | 16770 | 7.8% | 15462 | 69.3% | 10715.166 | 24.1% | 3726.342 | 6.6% | 20.28% | 1020.492 | 22% | 3401.64 | 47.1% | 7282.602 | 40% | 6184.8 | 0.259% | 40.04658 | 0.2786% | 0.031% | 4.79322 | 20.66% | 36.673566 | 88.16% | 89% | 194 | 8.5% | 21.57% | 22.05% | 38.288907 | 39.140955 | 1.6 |  | 667.92
| Общо |  | 47812 |  | 46825 |  |  | 52617 |  | 49844 | 8.066% | 45824 | 63.98% | 29317.6 | 27.66% | 12676.757 | 8.357% |  | 3829.643 | 21.57% | 9884.149 | 49.25% | 22570.387 | 39.34% | 18025.98 | 0.2487% | 113.98175 | 0.257% | 0.02967% | 13.5982 | 21.11% | 100.3973352 | 88.19% | 88.57% | 520 | 8.437% | 21.89% | 22.4% | 104.1519078 | 106.5725802 |  | 524.12 |  | 667.92 | 0
22 | 1 | Георги Томов | 7072 | 0 | 8067 | 0.7 | 4.4 | 9063 | 7.9 | 15431 | 8.4% | 14135 | 72% | 10177.2 | 21.9% | 3095.565 | 6.1% | 20.13% | 862.235 | 22.2% | 3137.97 | 48.5% | 6855.475 | 38% | 5371.3 | 0.262% | 37.0337 | 0.2691% | 0.034% | 4.8059 | 21.02% | 31.6115576 | 87.16% | 87.5% | 164 | 8.3% | 22.1% | 22.99% | 33.235748 | 34.5742012 | 1.55 | 501.82 | 330.1
| 2 | Николинка Мутафова | 20400 | 2 | 16770 | 0.7 | 3.3 | 17950 | 6.9 | 16806 | 8.8% | 15327 | 78.7% | 12062.349 | 13.7% | 2099.799 | 7.6% | 19.23% | 1164.852 | 21.9% | 3356.613 | 47.8% | 7326.306 | 39% | 5977.53 | 0.267% | 40.92309 | 0.2755% | 0.035% | 5.36445 | 20.54% | 35.2217866 | 87.04% | 87.44% | 187 | 8.3% | 21.5% | 22.18% | 36.867985 | 38.0340422 | 1.6 |  | 517.1
| 3 | Димитър Цончев | 15235 | 0 | 17029 | 1.3 | 5.1 | 19191 | 6.3 | 16803 | 9.1% | 15274 | 66.7% | 10187.758 | 23.7% | 3619.938 | 9.6% | 19.89% | 1466.304 | 21.9% | 3345.006 | 48.6% | 7423.164 | 39% | 5956.86 | 0.268% | 40.93432 | 0.2529% | 0.035% | 5.3459 | 21.07% | 32.5815945 | 87.08% | 86.3% | 169 | 8.5% | 21.52% | 22.23% | 33.277452 | 34.3753605 | 1.6 |  | 686.1
| Общо |  | 42707 |  | 41866 |  |  | 46204 |  | 49040 | 8.777% | 44736 | 72.49% | 32427.307 | 19.71% | 8815.302 | 7.809% |  | 3493.391 | 21.99% | 9839.589 | 48.29% | 21604.945 | 38.68% | 17305.69 | 0.2658% | 118.89111 | 0.2658% | 0.03469% | 15.51625 | 20.87% | 99.4149387 | 87.09% | 87.09% | 520 | 8.365% | 21.7% | 22.45% | 103.381185 | 106.9836039 |  | 501.82 |  | 686.1 | 0
23 | 1 | Цвета Владова | 16633 | 0 | 17745 | 1.6 | 5.4 | 19421 | 5.4 | 16788 | 8.8% | 15311 | 66.8% | 10227.748 | 23.2% | 3552.152 | 10% | 19.61% | 1531.1 | 22.2% | 3399.042 | 49.1% | 7517.701 | 40% | 6124.4 | 0.273% | 41.79903 | 0.2642% | 0.036% | 5.51196 | 21.01% | 34.212684 | 86.96% | 86.52% | 177 | 8% | 21.46% | 22.09% | 34.945464 | 35.971356 | 1.6 |  | 863.1
| 2 | Николинка Мутафова | 21400 | 5 | 18046 | 1.5 | 4.5 | 21563 | 4.3 | 16759 | 8.7% | 15301 | 68.7% | 10511.787 | 22.1% | 3381.521 | 9.2% | 19.59% | 1407.692 | 21.3% | 3259.113 | 50.1% | 7665.801 | 39% | 5967.39 | 0.287% | 43.91387 | 0.2907% | 0.035% | 5.35535 | 21.36% | 39.04608 | 87.95% | 88.1% | 200 | 8.6% | 21.4% | 21.96% | 39.1192 | 40.14288 | 1.6 |  | 1063.1
| 3 | Димитър Цончев | 18500 | 2 | 18050 | 1.9 | 5.3 | 20466 | 3.9 | 16762 | 7.6% | 15488 | 63% | 9757.44 | 25.5% | 3949.44 | 11.5% | 20.48% | 1781.12 | 22.6% | 3500.288 | 48% | 7434.24 | 40% | 6195.2 | 0.281% | 43.52128 | 0.2862% | 0.036% | 5.57568 | 21.22% | 38.0143568 | 87.34% | 87.57% | 196 | 8.6% | 21.63% | 21.95% | 38.7488472 | 39.322108 | 1.6 |  | 1259.1
| Общо |  | 56533 |  | 53841 |  |  | 61450 |  | 50309 | 8.367% | 46100 | 66.15% | 30496.975 | 23.61% | 10883.113 | 10.24% |  | 4719.912 | 22.04% | 10158.443 | 49.06% | 22617.742 | 39.67% | 18286.99 | 0.2803% | 129.23418 | 0.2804% | 0.03567% | 16.44299 | 21.2% | 111.2731208 | 87.42% | 87.42% | 573 | 8.415% | 21.5% | 22% | 112.8135112 | 115.436344 |  | 0 |  | 1259.1 | 0
24 | 1 | Георги Томов | 17938 | 0 | 18156 | 2.6 | 4.4 | 19939 | 3.2 | 16766 | 7.9% | 15441 | 57.5% | 8878.575 | 36.2% | 5589.642 | 6.3% | 20.41% | 972.783 | 22.4% | 3458.784 | 49.5% | 7643.295 | 39% | 6021.99 | 0.273% | 42.15393 | 0.2595% | 0.036% | 5.55876 | 21.73% | 35.5126871 | 86.96% | 86.28% | 179 | 8.7% | 21.12% | 21.48% | 34.5157824 | 35.1041196 | 1.6 |  | 1438.1
| 2 | Цвета Владова | 19847 | 4 | 17055 | 1.7 | 4.3 | 19829 | 2.3 | 16749 | 8.2% | 15376 | 69.8% | 10732.448 | 23.2% | 3567.232 | 7% | 20.11% | 1076.32 | 23.1% | 3551.856 | 49% | 7534.24 | 39% | 5996.64 | 0.264% | 40.59264 | 0.302% | 0.034% | 5.22784 | 21.19% | 39.144287 | 87.26% | 88.88% | 203 | 9% | 22.31% | 22.69% | 41.213263 | 41.915237 | 1.65 |  | 1641.1
| 3 | Димитър Цончев | 21200 | 0 | 16935 | 1.1 | 3.9 | 19702 | 2 | 16667 | 8.4% | 15267 | 68.6% | 10473.162 | 26.7% | 4076.289 | 4.7% | 20.3% | 717.549 | 23.7% | 3618.279 | 49.5% | 7557.165 | 39% | 5954.13 | 0.262% | 39.99954 | 0.2697% | 0.034% | 5.19078 | 21.75% | 35.30808 | 87.16% | 87.53% | 178 | 8.8% | 22.17% | 22.71% | 35.9898912 | 36.8665056 | 1.6 |  | 1819.1
| Общо |  | 58985 |  | 52146 |  |  | 59470 |  | 50182 | 8.166% | 46084 | 65.28% | 30084.185 | 28.72% | 13233.163 | 6.003% |  | 2766.652 | 23.06% | 10628.919 | 49.33% | 22734.7 | 39% | 17972.76 | 0.2664% | 122.74611 | 0.2771% | 0.03467% | 15.97738 | 21.56% | 109.9650541 | 87.12% | 87.63% | 560 | 8.841% | 21.87% | 22.29% | 111.7189366 | 113.8858622 |  | 0 |  | 1819.1 | 0
25 | 1 | Николинка Мутафова | 3600 | 0 | 8898 | 1 | 4.4 | 9820 | 5.1 | 16563 | 8% | 15238 | 65.1% | 9919.938 | 22.8% | 3474.264 | 12.1% | 20.25% | 1843.798 | 22.8% | 3474.264 | 49.6% | 7558.048 | 40% | 6095.2 | 0.268% | 40.83784 | 0.2678% | 0.036% | 5.48568 | 21.36% | 34.6749696 | 86.71% | 86.7% | 178 | 8.8% | 21.76% | 21.68% | 35.3243136 | 35.1944448 | 1.6 | 1007.76 | 969.34 | -20
| 2 | Цвета Владова | 18775 | 3 | 13268 | 1 | 3.1 | 15572 | 4.5 | 16525 | 9.6% | 14939 | 63.4% | 9471.326 | 26.9% | 4018.591 | 9.7% | 19.23% | 1449.083 | 21.5% | 3211.885 | 49.7% | 7424.683 | 39% | 5826.21 | 0.275% | 41.08225 | 0.2869% | 0.035% | 5.22865 | 21.06% | 37.453104 | 87.42% | 87.95% | 195 | 8.8% | 21.16% | 21.59% | 37.630944 | 38.395656 | 1.7 |  | 1164.34
| 3 | Георги Томов | 17600 | 1 | 15633 | 1.1 | 4.5 | 17798 | 4 | 15935 | 9.8% | 14373 | 61.6% | 8853.768 | 28.1% | 4038.813 | 10.3% | 19.24% | 1480.419 | 21.5% | 3090.195 | 50.5% | 7258.365 | 39% | 5605.47 | 0.275% | 39.52575 | 0.2944% | 0.036% | 5.17428 | 21.47% | 36.3749034 | 87.06% | 87.92% | 187 | 9.4% | 21.92% | 22.51% | 37.1373024 | 38.1368922 | 1.7 |  | 1351.34
| Общо |  | 39975 |  | 37799 |  |  | 43190 |  | 49023 | 9.124% | 44550 | 63.4% | 28245.032 | 25.88% | 11531.668 | 10.71% |  | 4773.3 | 21.94% | 9776.344 | 49.92% | 22241.096 | 39.34% | 17526.88 | 0.2726% | 121.44584 | 0.2828% | 0.03566% | 15.88861 | 21.29% | 108.502977 | 87.06% | 87.53% | 560 | 9% | 21.61% | 21.92% | 110.09256 | 111.726993 |  | 1007.76 |  | 1351.34 | 0
26 | 1 | Николинка Мутафова | 4000 | 0 | 11003 | 0.7 | 3.4 | 12668 | 5 | 15432 | 9.8% | 13920 | 60.5% | 8421.6 | 27.9% | 3883.68 | 11.6% | 20.17% | 1614.72 | 21.8% | 3034.56 | 50.7% | 7057.44 | 40% | 5568 | 0.274% | 38.1408 | 0.3041% | 0.035% | 4.872 | 20.63% | 35.865255 | 87.37% | 88.64% | 190 | 8.5% | 21.55% | 21.63% | 37.464675 | 37.603755 | 1.5 | 1007.96 | 533.38
| 2 | Цвета Владова | 20031 | 5 | 15684 | 1.1 | 3.5 | 18553 | 4 | 15591 | 8.7% | 14235 | 56.9% | 8099.715 | 32.9% | 4683.315 | 10.2% | 21.21% | 1451.97 | 22.8% | 3245.58 | 49.5% | 7046.325 | 39% | 5551.65 | 0.275% | 39.14625 | 0.2963% | 0.035% | 4.98225 | 20.76% | 35.815152 | 87.42% | 88.33% | 190 | 9.2% | 21.56% | 22.37% | 37.195312 | 38.592724 | 1.65 |  | 723.38
| 3 | Георги Томов | 21900 | 1 | 17328 | 0.8 | 3.8 | 19557 | 3.1 | 15438 | 9.2% | 14018 | 71.7% | 10050.906 | 18.5% | 2593.33 | 9.8% | 20.71% | 1373.764 | 22.3% | 3126.014 | 50.5% | 7079.09 | 39% | 5467.02 | 0.282% | 39.53076 | 0.2872% | 0.036% | 5.04648 | 20.55% | 33.473895 | 87.39% | 87.61% | 179 | 9% | 21.62% | 22.28% | 35.216818 | 36.291892 | 1.65 |  | 902.38
| Общо |  | 45931 |  | 44015 |  |  | 50778 |  | 46461 | 9.232% | 42173 | 63.01% | 26572.221 | 26.46% | 11160.325 | 10.53% |  | 4440.454 | 22.3% | 9406.154 | 50.23% | 21182.855 | 39.33% | 16586.67 | 0.277% | 116.81781 | 0.2959% | 0.03533% | 14.90073 | 20.65% | 105.154302 | 87.39% | 88.2% | 559 | 8.898% | 21.58% | 22.09% | 109.876805 | 112.488371 |  | 1007.96 |  | 902.38 | 0
27 | 1 | Николинка Мутафова | 3800 | 0 | 13350 | 1 | 2.6 | 15593 | 3.7 | 15840 | 9.9% | 14272 | 58.7% | 8377.664 | 27.4% | 3910.528 | 13.9% | 20.83% | 1983.808 | 21.5% | 3068.48 | 50.7% | 7235.904 | 40% | 5708.8 | 0.28% | 39.9616 | 0.2787% | 0.038% | 5.42336 | 21.6% | 34.587 | 86.58% | 86.52% | 175 | 8.5% | 21.45% | 22.18% | 34.3468125 | 35.515725 | 1.5 | 503.26 | 574.12
| 2 | Димитър Цончев | 22522 | 4 | 13967 | 0.7 | 2.7 | 16390 | 3.6 | 15974 | 8.7% | 14584 | 60.5% | 8823.32 | 33.2% | 4841.888 | 6.3% | 22.44% | 918.792 | 24.6% | 3587.664 | 48.4% | 7058.656 | 40% | 5833.6 | 0.265% | 38.6476 | 0.2632% | 0.034% | 4.95856 | 21.09% | 32.3486856 | 87.31% | 87.22% | 168 | 8.7% | 21.79% | 23.2% | 33.4223736 | 35.585088 | 1.5 |  | 742.12
| 3 | Георги Томов | 18272 | 1 | 15804 | 0.4 | 2.7 | 17505 | 2.9 | 15954 | 8.7% | 14566 | 64.4% | 9380.504 | 28.6% | 4165.876 | 7% | 21.86% | 1019.62 | 25.1% | 3656.066 | 47.7% | 6947.982 | 40% | 5826.4 | 0.27% | 39.3282 | 0.2604% | 0.032% | 4.66112 | 21.72% | 32.2880832 | 88.28% | 87.84% | 163 | 8.8% | 22.38% | 24.02% | 33.2692128 | 35.7071712 | 1.5 |  | 905.12
| Общо |  | 44594 |  | 43121 |  |  | 49488 |  | 47768 | 9.098% | 43422 | 61.22% | 26581.488 | 29.75% | 12918.292 | 9.033% |  | 3922.22 | 23.75% | 10312.21 | 48.92% | 21242.542 | 40% | 17368.8 | 0.2716% | 117.9374 | 0.2673% | 0.03466% | 15.04304 | 21.47% | 99.2237688 | 87.39% | 87.17% | 506 | 8.663% | 21.87% | 23.14% | 101.0383989 | 106.8079842 |  | 503.26 |  | 905.12 | 0
28 | 1 | Николинка Мутафова | 4600 | 0 | 8379 | 0.3 | 3.2 | 9893 | 5.6 | 16018 | 9.6% | 14480 | 72.4% | 10483.52 | 18% | 2606.4 | 9.6% | 21.23% | 1390.08 | 23.8% | 3446.24 | 50.1% | 7254.48 | 41% | 5936.8 | 0.28% | 40.544 | 0.2887% | 0.031% | 4.4888 | 21.27% | 36.1202886 | 89.06% | 89.39% | 186 | 8.7% | 21.97% | 22.76% | 37.3090146 | 38.6505768 | 1.5 | 502.2 | 588.92
| 2 | Димитър Цончев | 20000 | 2 | 14757 | 0.6 | 4.1 | 17552 | 4.5 | 16089 | 9.7% | 14528 | 47% | 6828.16 | 43.9% | 6377.792 | 9.1% | 21.95% | 1322.048 | 25.1% | 3646.528 | 49% | 7118.72 | 40% | 5811.2 | 0.26% | 37.7728 | 0.2573% | 0.03% | 4.3584 | 21.21% | 32.5162026 | 88.59% | 88.46% | 167 | 8.2% | 21.54% | 22.28% | 33.0221124 | 34.1565768 | 1.6 |  | 755.92
| 3 | Иванка Копаранска | 18862 | 1 | 17283 | 0.6 | 3.9 | 19602 | 3.4 | 16054 | 9.8% | 14481 | 56.8% | 8225.208 | 33.7% | 4880.097 | 9.5% | 21.49% | 1375.695 | 24.9% | 3605.769 | 49% | 7095.69 | 41% | 5937.21 | 0.262% | 37.94022 | 0.2626% | 0.029% | 4.19949 | 21.33% | 32.8959792 | 89.05% | 89.07% | 168 | 8.2% | 21.93% | 23.03% | 33.8213232 | 35.5177872 | 1.6 |  | 923.92
| Общо |  | 43462 |  | 40419 |  |  | 47047 |  | 48161 | 9.7% | 43489 | 58.72% | 25536.888 | 31.88% | 13864.289 | 9.4% |  | 4087.823 | 24.6% | 10698.537 | 49.37% | 21468.89 | 40.67% | 17685.21 | 0.2673% | 116.25702 | 0.2695% | 0.03% | 13.04669 | 21.27% | 101.5324704 | 88.9% | 88.99% | 521 | 8.379% | 21.81% | 22.69% | 104.1524502 | 108.3249408 |  | 502.2 |  | 923.92 | 0
29 | 1 | Цвета Владова | 5702 | 0 | 8686 | 0.3 | 3.7 | 10393 | 5.8 | 16092 | 8.9% | 14660 | 56.5% | 8282.9 | 39.4% | 5776.04 | 4.1% | 20.58% | 601.06 | 24.5% | 3591.7 | 48.6% | 7124.76 | 41% | 6010.6 | 0.275% | 40.315 | 0.2821% | 0.028% | 4.1048 | 20.77% | 36.148108 | 89.94% | 90.19% | 190 | 8.4% | 21.4% | 22.42% | 37.24456 | 39.019768 | 1.65 | 568.6 | 545.32
| 2 | Димитър Цончев | 20600 | 2 | 14223 | 1.3 | 5 | 16115 | 5.8 | 15997 | 8.4% | 14653 | 52.8% | 7736.784 | 41% | 6007.73 | 6.2% | 20.71% | 908.486 | 25.2% | 3692.556 | 48.1% | 7048.093 | 40% | 5861.2 | 0.274% | 40.14922 | 0.2696% | 0.028% | 4.10284 | 20.93% | 34.274968 | 89.9% | 89.73% | 178 | 8% | 21.62% | 22.78% | 35.404912 | 37.304528 | 1.57 |  | 723.32
| 3 | Иванка Копаранска | 13474 | 0 | 15246 | 1.1 | 4.2 | 17736 | 4.8 | 16041 | 8.4% | 14694 | 61% | 8963.34 | 32.9% | 4834.326 | 6.1% | 21.43% | 896.334 | 25.6% | 3761.664 | 47.2% | 6935.568 | 40% | 5877.6 | 0.259% | 38.05746 | 0.2634% | 0.027% | 3.96738 | 21.37% | 34.5270816 | 89.69% | 89.86% | 176 | 8.2% | 21.5% | 23.1% | 34.73712 | 37.322208 | 1.6 |  | 899.32
| Общо |  | 39776 |  | 38155 |  |  | 44244 |  | 48130 | 8.567% | 44007 | 56.77% | 24983.024 | 37.76% | 16618.096 | 5.467% |  | 2405.88 | 25.1% | 11045.92 | 47.97% | 21108.421 | 40.33% | 17749.4 | 0.2693% | 118.52168 | 0.2717% | 0.02767% | 12.17502 | 21.02% | 104.9501576 | 89.85% | 89.93% | 544 | 8.204% | 21.51% | 22.77% | 107.386592 | 113.646504 |  | 568.6 |  | 899.32 | 0
30 | 1 | Цвета Владова | 13278 | 0 | 15882 | 0.6 | 4.2 | 18175 | 4.4 | 16074 | 8.7% | 14676 | 63.2% | 9275.232 | 27.8% | 4079.928 | 9% | 21.13% | 1320.84 | 25.3% | 3713.028 | 46.2% | 6780.312 | 41% | 6017.16 | 0.256% | 37.57056 | 0.2726% | 0.027% | 3.96252 | 20.46% | 33.6569046 | 89.57% | 90.21% | 179 | 8.1% | 21.91% | 23.1% | 36.0421691 | 37.999731 | 1.6 |  | 1044.86 | -33.46
| 2 | Георги Томов | 19800 | 3 | 14745 | 0.7 | 3.5 | 17946 | 4 | 16066 | 8.4% | 14716 | 62% | 9123.92 | 28.5% | 4194.06 | 9.5% | 21.32% | 1398.02 | 23.5% | 3458.26 | 50.3% | 7402.148 | 40% | 5886.4 | 0.267% | 39.29172 | 0.2446% | 0.027% | 3.97332 | 21.33% | 31.431888 | 90% | 89.07% | 160 | 7.9% | 21.73% | 23.01% | 32.021328 | 33.907536 | 1.6 |  | 1204.86
| 3 | Иванка Копаранска | 17854 | 2 | 17303 | 1.2 | 4.6 | 19520 | 3.3 | 16198 | 8.1% | 14886 | 59.5% | 8857.17 | 31.9% | 4748.634 | 8.6% | 21.75% | 1280.196 | 25.4% | 3781.044 | 48.6% | 7234.596 | 40% | 5954.4 | 0.266% | 39.59676 | 0.2609% | 0.027% | 4.01922 | 20.87% | 33.0605844 | 89.97% | 89.76% | 172 | 7.9% | 21.98% | 23.38% | 34.8189576 | 37.0367256 | 1.6 |  | 1376.86
| Общо |  | 50932 |  | 47930 |  |  | 55641 |  | 48338 | 8.399% | 44278 | 61.56% | 27256.322 | 29.41% | 13022.622 | 9.032% |  | 3999.056 | 24.74% | 10952.332 | 48.37% | 21417.056 | 40.33% | 17857.96 | 0.263% | 116.45904 | 0.2594% | 0.027% | 11.95506 | 20.89% | 98.149377 | 89.85% | 89.7% | 511 | 7.97% | 21.87% | 23.16% | 102.8824547 | 108.9439926 |  | 0 |  | 1376.86 | 0
31 | 1 | [10 empty] | 0 |  | 0 |  | 0 |  |  | 0 |  | 0 |  | 0 |  | 0 |  | 0 | 0% |  | 0 |  | 0 | 0% | 0% |  |  |  |  | 0 | 0 |  |  | 1376.86
| 2 | [10 empty] | 0 |  | 0 |  | 0 |  |  | 0 |  | 0 |  | 0 |  | 0 |  | 0 | 0% |  | 0 |  | 0 | 0% | 0% |  |  |  |  | 0 | 0 |  |  | 1376.86
| 3 | [10 empty] | 0 |  | 0 |  | 0 |  |  | 0 |  | 0 |  | 0 |  | 0 |  | 0 | 0% |  | 0 |  | 0 | 0% | 0% |  |  |  |  | 0 | 0 |  |  | 1376.86
| Общо |  | 0 |  | 0 |  |  | 0 |  | 0 | 0% | 0 | 0% | 0 | 0% | 0 | 0% |  | 0 | 0% | 0 | 0% | 0 | 0% | 0 | 0% | 0 | 0% | 0% | 0 | 0% | 0 | 0% | 0% | 0 | 0% | 0% | 0% | 0 | 0 |  | 0 |  | 1376.86 | 0
| Общо, до деня |  | 1388930 |  | 1309896 |  |  | 1479085 |  | 1453926 | 8.152% | 1335407 | 60.61% | 809403.611 | 29.04% | 387768.881 | 10.35% |  | 138218.87 | 24.95% | 333235.148 | 48.04% | 641491.165 | 40.59% | 541998.57 | 0.2565% | 3425.37697 | 0.2715% | 0.03208% | 423.3069 | 19.26% | 3092.267 | 87.64% | 88.32% | 16054 | 8.56% | 19.95% | 20.5% | 3202.140724 | 3290.7 |  | 16134.54 |  |  | 0
Note on AS24: Author: корекция на концентрата след замер на автомобилна везна
Note on AS28: Author: корекция на концентрата след замер на автомобилна везна
Note on AS52: Dispatcher-MFC: корекция на концентрата след замер на автомобилна везна
Note on AS56: Author: корекция на концентрата след замер на автомобилна везна
Note on AS84: Author: корекция на концентрата след замер на автомобилна везна
Note on AS100: Author: корекция на концентрата след замер на автомобилна везна
Note on AJ101: Author: Metso - 173 т Larox - 22 т
Note on AK101: Author: Metso - 8,9 Larox - 8,2
Note on AJ102: Author: Metso - 166 т Larox - 21 т
Note on AJ104: Author: ФП Metso - 80 т ФП Larox - 110 т
Note on AK104: Author: ФП Metso - 9,3 ФП Larox - 7,8
Note on AS120: Author: корекция на концентрата след замер на автомобилна везна

## Декември
Дата | Смяна | Диспечер | Подадена руда от МГТЛ за денонощието | Състояние на склад №2 | Натрошена руда от Цех ССТ | Класа + 15,0мм. | Класа + 12,5мм. | Превозена руда до междинни бункери | Състояние на междинни бункери | Преработена руда в цех МФЦ | Влага на преработената руда | Суха преработена руда | Грано диорити |  | Дайки |  | Шисти | Показания на Гранулометър PSI500i руда, +0,20мм |  | Смилане класа + 0,20мм |  | Смилане класа -0,08мм |  | Плътност на пулпа |  | Съдържание на мед в рудите по Куриер | Метал мед в рудите по Куриер | Коригирана съдържание на мед в рудите | Съдържание на мед в отпадъка по Куриер | Метал мед в отпадъка по Куриер | Съдържание на мед в медния к-т Куриер | Метал мед в концентрата по Куриер | Технологично извличане по Куриер | Товарно извличане | Добит меден концентрат | Влага на медния концентрат | Съдържание на мед в медния к-т (Bruker) | Съдържание на мед в медния к-т /химия-товарен/ | Метал мед в медния концентрат (Bruker) | Метал мед в медния концентрат /химия/ | Литрово тегло в сгъстителя | Меден концентра, автомобилна везна | Меден концентрат в склад | Меден концентрат в склад | Добит молибденов концентрат | Съдържание на Мо в молибденовия к-т | последни данни за съдържания в 8-ма пречистка |  | последни данни за съдържания във 2-ра пречистка
|  |  | тона | метра | тона | % | % | тона | метра | тона | % | тона | % |  | % |  | % | % |  | % |  | % |  | % |  | % | % | % | % | тона | % | тона | % | % | тона | % | % | % | тона | тона | кг/литър | тон | тон | тон | кг. | % | Мо % | Cu % | Мо % | Cu %
1376.86
1 | 1 | Цвета Владова | 16194 | 0 | 16987 | 0.5 | 3.6 | 19619 | 2.9 | 16087 | 9.4% | 14575 | 67.8% | 9881.85 | 25.6% | 3731.2 | 6.6% | 20.8% | 961.95 | 23.6% | 3439.7 | 48.5% | 7068.875 | 40% | 5830 | 0.295% | 42.99625 | 0.2963% | 0.03% | 4.3725 | 20.55% | 37.62294 | 89.96% | 90% | 199 | 8% | 21.2% | 22% | 38.81296 | 40.2776 | 1.6 |  | 1575.86
| 2 | Георги Томов | 19300 | 3 | 16443 | 0.9 | 3.6 | 18514 | 2.2 | 15979 | 8.8% | 14573 | 67.6% | 9851.348 | 25.3% | 3686.969 | 7.1% | 21.61% | 1034.683 | 22% | 3206.06 | 50.6% | 7373.938 | 39% | 5683.47 | 0.287% | 41.82451 | 0.2675% | 0.031% | 4.51763 | 20.97% | 33.9619635 | 89.33% | 88.54% | 177 | 8.5% | 21.28% | 24.1% | 34.464024 | 39.031155 | 1.5 |  | 1752.86
| 3 | Николинка Мутафова | 16600 | 1 | 15283 | 0.7 | 2.6 | 17490 | 2.1 | 16475 | 9.1% | 14976 | 68.1% | 10198.656 | 21.6% | 3234.816 | 10.3% | 21.3% | 1542.528 | 21.6% | 3234.816 | 51.1% | 7652.736 | 40% | 5990.4 | 0.279% | 41.78304 | 0.2666% | 0.031% | 4.64256 | 21.47% | 33.9002712 | 89.02% | 88.5% | 172 | 8.2% | 22.35% | 24.09% | 35.289756 | 38.0371464 | 1.5 |  | 1924.86
| Общо |  | 52094 |  | 48713 |  |  | 55623 |  | 48541 | 9.101% | 44124 | 67.84% | 29931.854 | 24.14% | 10652.985 | 8.021% |  | 3539.161 | 22.39% | 9880.576 | 50.08% | 22095.549 | 39.67% | 17503.87 | 0.2869% | 126.6038 | 0.2767% | 0.03067% | 13.53269 | 21% | 105.4851747 | 89.44% | 89.04% | 548 | 8.224% | 21.62% | 23.4% | 108.56674 | 117.3459014 |  | 0 |  | 1924.86 | 0
2 | 1 | Димитър Цончев | 5183 | 0 | 9797 | 0.5 | 3.8 | 12265 | 3.7 | 16501 | 8.3% | 15131 | 56.2% | 8503.622 | 36.6% | 5537.946 | 7.2% | 21.17% | 1089.432 | 21.1% | 3192.641 | 50.2% | 7595.762 | 40% | 6052.4 | 0.287% | 43.42597 | 0.2815% | 0.029% | 4.38799 | 21.22% | 36.4672066 | 90.02% | 89.81% | 187 | 8.1% | 22.23% | 23.29% | 38.2029219 | 40.0245637 | 1.55 | 1047.46 | 1064.4
| 2 | Георги Томов | 19318 | 3 | 16923 | 0.8 | 4.3 | 18026 | 3.3 | 16430 | 8.9% | 14968 | 69.2% | 10357.856 | 21.4% | 3203.152 | 9.4% | 20.19% | 1406.992 | 20.5% | 3068.44 | 51.1% | 7648.648 | 40% | 5987.2 | 0.314% | 46.99952 | 0.3141% | 0.029% | 4.34072 | 21.59% | 42.2006776 | 90.89% | 90.89% | 212 | 7.8% | 21.83% | 22.55% | 42.6697912 | 44.077132 | 1.6 |  | 1276.4
| 3 | Николинка Мутафова | 20800 | 0 | 15544 | 0.8 | 3.8 | 17458 | 3 | 16533 | 8.6% | 15111 | 57.4% | 8673.714 | 29% | 4382.19 | 13.6% | 20.57% | 2055.096 | 20.1% | 3037.311 | 52% | 7857.72 | 40% | 6044.4 | 0.305% | 46.08855 | 0.3004% | 0.029% | 4.38219 | 21.29% | 40.3049506 | 90.62% | 90.47% | 206 | 8.1% | 21.66% | 22.05% | 41.0054124 | 41.743737 | 1.6 |  | 1482.4
| Общо |  | 45301 |  | 42264 |  |  | 47749 |  | 49464 | 8.6% | 45210 | 60.91% | 27535.192 | 29.03% | 13123.288 | 10.07% |  | 4551.52 | 20.57% | 9298.392 | 51.1% | 23102.13 |  | 18084 | 0.302% | 136.51404 | 0.2986% | 0.029% | 13.1109 | 21.37% | 118.9728348 | 90.52% | 90.41% | 605 | 7.995% | 21.91% | 22.63% | 121.8781255 | 125.8454327 |  | 1047.46 |  | 1482.4 | 0
3 | 1 | Димитър Цончев | 4390 | 0 | 3129 | 0.6 | 4.3 | 3933 | 7.3 | 15786 | 8.3% | 14476 | 75.5% | 10929.38 | 20.1% | 2909.676 | 4.4% | 21.15% | 636.944 | 21% | 3039.96 | 54.2% | 7845.992 | 40% | 5790.4 | 0.277% | 40.09852 | 0.2911% | 0.029% | 4.19804 | 20.8% | 37.27464 | 89.66% | 90.16% | 195 | 8.1% | 21.17% | 21.42% | 37.9376985 | 38.385711 | 1.6 | 1003.88 | 673.52
| 2 | Иванка Копаранска | 0 | 0 | 558 | 0.9 | 5.2 | 1084 | 10.6 | 15646 | 8% | 14394 | 69.8% | 10047.012 | 25.2% | 3627.288 | 5% | 20.54% | 719.7 | 22.8% | 3281.832 | 49.6% | 7139.424 | 40% | 5757.6 | 0.269% | 38.71986 | 0.2825% | 0.031% | 4.46214 | 20.88% | 36.5706936 | 88.61% | 89.16% | 191 | 8.3% | 20.67% | 20.79% | 36.2028849 | 36.4130613 | 1.6 |  | 864.52
| 3 | Николинка Мутафова | 16800 | 1 | 17089 | 2 | 4.2 | 19089 | 7.9 | 15637 | 7.6% | 14449 | 66.6% | 9623.034 | 26.1% | 3771.189 | 7.3% | 20.02% | 1054.777 | 22.7% | 3279.923 | 51% | 7368.99 | 40% | 5779.6 | 0.273% | 39.44577 | 0.2571% | 0.032% | 4.62368 | 21.2% | 32.20068 | 88.41% | 87.68% | 166 | 8.5% | 21.41% | 22.33% | 32.519649 | 33.917037 | 1.5 |  | 1030.52
| Общо |  | 21190 |  | 20776 |  |  | 24106 |  | 47069 | 7.968% | 43319 | 70.64% | 30599.426 | 23.8% | 10308.153 | 5.567% |  | 2411.421 | 22.17% | 9601.715 | 51.6% | 22354.406 | 40% | 17327.6 | 0.273% | 118.26415 | 0.2769% | 0.03066% | 13.28386 | 20.96% | 106.0460136 | 88.9% | 89.06% | 552 | 8.289% | 21.08% | 21.51% | 106.6602324 | 108.7158093 |  | 1003.88 |  | 1030.52 | 0
4 | 1 | Димитър Цончев | 3594 | 1 | 14478 | 0.6 | 4.2 | 16702 | 8.4 | 15630 | 8% | 14380 | 63.7% | 9160.06 | 26.3% | 3781.94 | 10% | 21.01% | 1438 | 23.5% | 3379.3 | 51.5% | 7405.7 | 40% | 5752 | 0.27% | 38.826 | 0.2928% | 0.029% | 4.1702 | 21.53% | 37.3142889 | 89.38% | 90.22% | 189 | 8.3% | 21.89% | 22.92% | 37.9382157 | 39.7233396 | 1.58 | 505.08 | 714.44
| 2 | Иванка Копаранска | 22846 | 5 | 16022 | 1.2 | 4.9 | 17921 | 7.5 | 15565 | 8.1% | 14304 | 59.1% | 8453.664 | 31.9% | 4562.976 | 9% | 21.13% | 1287.36 | 24.1% | 3447.264 | 48.8% | 6980.352 | 40% | 5721.6 | 0.264% | 37.76256 | 0.2718% | 0.029% | 4.14816 | 21.33% | 33.8381253 | 89.14% | 89.45% | 173 | 8.3% | 21.89% | 22.83% | 34.7265149 | 36.2177403 | 1.6 |  | 887.44
| 3 | Цвета Владова | 22700 | 1 | 16030 | 0.9 | 4 | 18858 | 6.4 | 15537 | 8.9% | 14154 | 56% | 7926.24 | 36.9% | 5222.826 | 7.1% | 20.63% | 1004.934 | 26.1% | 3694.194 | 46.2% | 6539.148 | 40% | 5661.6 | 0.266% | 37.64964 | 0.3111% | 0.029% | 4.10466 | 20.96% | 39.8728368 | 89.22% | 90.8% | 207 | 8.1% | 20.99% | 20.78% | 39.9299067 | 39.5304174 | 1.6 |  | 1094.44
| Общо |  | 49140 |  | 46530 |  |  | 53481 |  | 46732 | 8.333% | 42838 | 59.62% | 25539.964 | 31.67% | 13567.742 | 8.708% |  | 3730.294 | 24.56% | 10520.758 | 48.85% | 20925.2 | 40% | 17135.2 | 0.2667% | 114.2382 | 0.2918% | 0.029% | 12.42302 | 21.27% | 111.025251 | 89.25% | 90.18% | 569 | 8.227% | 21.59% | 22.18% | 112.5946373 | 115.4714973 |  | 505.08 |  | 1094.44 | 0
5 | 1 | Георги Томов | 6400 | 0 | 17909 | 0.5 | 3.2 | 19864 | 5.4 | 15388 | 7.8% | 14188 | 71.5% | 10144.42 | 24.8% | 3518.624 | 3.7% | 20.46% | 524.956 | 23.1% | 3277.428 | 51.3% | 7278.444 | 39% | 5533.32 | 0.265% | 37.5982 | 0.2977% | 0.029% | 4.11452 | 21.09% | 36.785178 | 89.18% | 90.38% | 190 | 8.2% | 21.86% | 22.19% | 38.128212 | 38.703798 | 1.55 | 506.08 | 778.36
| 2 | Иванка Копаранска | 20805 | 6 | 17027 | 0.4 | 3.9 | 18790 | 4.8 | 15428 | 8.5% | 14117 | 58.8% | 8300.796 | 36.7% | 5180.939 | 4.5% | 20.4% | 635.265 | 24% | 3388.08 | 49.4% | 6973.798 | 40% | 5646.8 | 0.256% | 36.13952 | 0.2866% | 0.028% | 3.95276 | 21.7% | 35.85708 | 89.18% | 90.34% | 180 | 8.2% | 22.09% | 23.54% | 36.501516 | 38.897496 | 1.6 |  | 958.36
| 3 | Цвета Владова | 23750 | 2 | 15743 | 0.4 | 3.2 | 19181 | 4 | 15419 | 9.1% | 14016 | 52.4% | 7344.384 | 36.9% | 5171.904 | 10.7% | 20.68% | 1499.712 | 23.2% | 3251.712 | 49.1% | 6881.856 | 40% | 5606.4 | 0.255% | 35.7408 | 0.2984% | 0.028% | 3.92448 | 21.01% | 36.9507072 | 89.14% | 90.73% | 192 | 8.4% | 21.55% | 22.41% | 37.900416 | 39.4129152 | 1.55 |  | 1150.36
| Общо |  | 50955 |  | 50679 |  |  | 57835 |  | 46235 | 8.467% | 42321 | 60.94% | 25789.6 | 32.78% | 13871.467 | 6.285% |  | 2659.933 | 23.43% | 9917.22 | 49.94% | 21134.098 | 39.66% | 16786.52 | 0.2587% | 109.47852 | 0.2942% | 0.02833% | 11.99176 | 21.27% | 109.5929652 | 89.17% | 90.49% | 562 | 8.268% | 21.83% | 22.71% | 112.530144 | 117.0142092 |  | 506.08 |  | 1150.36 | 0
6 | 1 | Георги Томов | 7000 | 1 | 10072 | 0.5 | 3 | 11525 | 5.8 | 15410 | 8.5% | 14100 | 59.9% | 8445.9 | 30.6% | 4314.6 | 9.5% | 20.16% | 1339.5 | 22.6% | 3186.6 | 49.4% | 6965.4 | 39% | 5499 | 0.255% | 35.955 | 0.2638% | 0.027% | 3.807 | 21.56% | 32.9087528 | 89.52% | 89.87% | 167 | 8.6% | 21.87% | 22.65% | 33.3819306 | 34.572507 | 1.6 | 500 | 793.82 | -23.54
| 2 | Николинка Мутафова | 19070 | 4 | 18583 | 0.6 | 2.7 | 20081 | 4 | 15204 | 8% | 13988 | 62.4% | 8728.512 | 27.4% | 3832.712 | 10.2% | 19.03% | 1426.776 | 22% | 3077.36 | 50.1% | 7007.988 | 39% | 5455.32 | 0.254% | 35.52952 | 0.2726% | 0.027% | 3.77676 | 21.73% | 34.1484777 | 89.48% | 90.21% | 171 | 8.1% | 21.86% | 22.48% | 34.3527714 | 35.3270952 | 1.55 |  | 964.82
| 3 | Цвета Владова | 18530 | 3 | 15416 | 0.3 | 3.2 | 17721 | 3.5 | 15180 | 8.4% | 13905 | 55% | 7647.75 | 36.4% | 5061.42 | 8.6% | 19.75% | 1195.83 | 21.3% | 2961.765 | 49.6% | 6896.88 | 39% | 5422.95 | 0.258% | 35.8749 | 0.3077% | 0.028% | 3.8934 | 21% | 36.5085 | 89.27% | 91.01% | 190 | 8.5% | 22.37% | 22.59% | 38.890245 | 39.272715 | 1.6 |  | 1154.82
| Общо |  | 44600 |  | 44071 |  |  | 49327 |  | 45794 | 8.301% | 41993 | 59.11% | 24822.162 | 31.45% | 13208.732 | 9.435% |  | 3962.106 | 21.97% | 9225.725 | 49.7% | 20870.268 | 39% | 16377.27 | 0.2557% | 107.35942 | 0.2812% | 0.02733% | 11.47716 | 21.43% | 103.5657305 | 89.42% | 90.39% | 528 | 8.402% | 22.03% | 22.57% | 106.624947 | 109.1723172 |  | 500 |  | 1154.82 | 0
7 | 1 | Георги Томов | 13889 | 1 | 16310 | 0.6 | 3.6 | 18449 | 3.1 | 15260 | 7.9% | 14054 | 63% | 8854.02 | 29.8% | 4188.092 | 7.2% | 20.39% | 1011.888 | 22.7% | 3190.258 | 49.1% | 6900.514 | 38% | 5340.52 | 0.247% | 34.71338 | 0.2441% | 0.028% | 3.93512 | 21.75% | 30.149415 | 88.78% | 88.64% | 151 | 8.2% | 21.91% | 22.94% | 30.3712038 | 31.7989692 | 1.55 |  | 1305.82
| 2 | Николинка Мутафова | 19411 | 3 | 14132 | 0.5 | 3.7 | 16505 | 3.3 | 15775 | 7.8% | 14545 | 70.1% | 10196.045 | 22.1% | 3214.445 | 7.8% | 20.13% | 1134.51 | 21.6% | 3141.72 | 49.7% | 7228.865 | 39% | 5672.55 | 0.26% | 37.817 | 0.2824% | 0.029% | 4.21805 | 20.97% | 35.8807185 | 88.97% | 89.85% | 187 | 8.5% | 21.54% | 21.96% | 36.856017 | 37.574658 | 1.65 |  | 1492.82
| 3 | Димитър Цончев | 16950 | 3 | 16126 | 0.5 | 3.3 | 17830 | 3 | 15946 | 7.9% | 14686 | 54.6% | 8018.556 | 38.3% | 5624.738 | 7.1% | 19.33% | 1042.706 | 21.4% | 3142.804 | 50.9% | 7475.174 | 39% | 5727.54 | 0.278% | 40.82708 | 0.2754% | 0.029% | 4.25894 | 20.74% | 35.29948 | 89.69% | 89.59% | 185 | 8% | 21.26% | 22.25% | 36.18452 | 37.8695 | 1.6 |  | 1677.82
| Общо |  | 50250 |  | 46568 |  |  | 52784 |  | 46981 | 7.866% | 43285 | 62.54% | 27068.621 | 30.1% | 13027.275 | 7.368% |  | 3189.104 | 21.89% | 9474.782 | 49.91% | 21604.553 | 38.68% | 16740.61 | 0.2619% | 113.35746 | 0.2676% | 0.02868% | 12.41211 | 21.15% | 101.3296135 | 89.17% | 89.4% | 523 | 8.237% | 21.57% | 22.38% | 103.4117408 | 107.2431272 |  | 0 |  | 1677.82 | 0
8 | 1 | Иванка Копаранска | 16710 | 0 | 17386 | 0.7 | 3.3 | 19471 | 1.7 | 15737 | 8.2% | 14447 | 62% | 8957.14 | 31.1% | 4493.017 | 6.9% | 19.84% | 996.843 | 22% | 3178.34 | 49% | 7079.03 | 39% | 5634.33 | 0.244% | 35.25068 | 0.2739% | 0.028% | 4.04516 | 20.62% | 34.8296544 | 88.64% | 89.9% | 184 | 8.2% | 21.03% | 21.27% | 35.5221936 | 35.9275824 | 1.6 |  | 1861.82
| 2 | Николинка Мутафова | 19600 | 5 | 17144 | 0.5 | 3.1 | 19602 | 1.3 | 15964 | 8.6% | 14591 | 82.4% | 12022.984 | 13.2% | 1926.012 | 4.4% | 19.65% | 642.004 | 21.4% | 3122.474 | 50.1% | 7310.091 | 39% | 5690.49 | 0.265% | 38.66615 | 0.2639% | 0.028% | 4.08548 | 20.59% | 34.059978 | 89.56% | 89.51% | 180 | 8.1% | 20.81% | 21.52% | 34.423902 | 35.598384 | 1.55 |  | 2041.82
| 3 | Димитър Цончев | 17690 | 2 | 15808 | 0.5 | 3.9 | 17933 | 0.8 | 15961 | 8.5% | 14604 | 79% | 11537.16 | 17.2% | 2511.888 | 3.8% | 19.33% | 554.952 | 20.9% | 3052.236 | 50.1% | 7316.604 | 39% | 5695.56 | 0.27% | 39.4308 | 0.2751% | 0.028% | 4.08912 | 20.58% | 35.856534 | 89.75% | 89.94% | 190 | 8.3% | 20.71% | 21.11% | 36.083033 | 36.779953 | 1.6 |  | 2231.82
| Общо |  | 54000 |  | 50338 |  |  | 57006 |  | 47662 | 8.434% | 43642 | 74.51% | 32517.284 | 20.46% | 8930.917 | 5.027% |  | 2193.799 | 21.43% | 9353.05 | 49.74% | 21705.725 | 39% | 17020.38 | 0.2597% | 113.34763 | 0.271% | 0.028% | 12.21976 | 20.6% | 104.7461664 | 89.34% | 89.79% | 554 | 8.202% | 20.85% | 21.3% | 106.0291286 | 108.3059194 |  | 0 |  | 2231.82 | 0
9 | 1 | Иванка Копаранска | 6089 | 0 | 7454 | 0.5 | 3.1 | 8760 | 4 | 15638 | 8.4% | 14324 | 62.5% | 8952.5 | 31.3% | 4483.412 | 6.2% | 19.86% | 888.088 | 22.1% | 3165.604 | 49.9% | 7147.676 | 39% | 5586.36 | 0.252% | 36.09648 | 0.2949% | 0.028% | 4.01072 | 19.35% | 36.7299765 | 89.02% | 90.63% | 207 | 8.3% | 20.14% | 19.94% | 38.2295466 | 37.8499086 | 1.6 | 1007.48 | 1431.34
| 2 | Цвета Владова | 19800 | 2 | 13572 | 0.4 | 3.3 | 16040 | 3.1 | 15334 | 8.4% | 14046 | 68.6% | 9635.556 | 26.9% | 3778.374 | 4.5% | 20.12% | 632.07 | 21.9% | 3076.074 | 50.3% | 7065.138 | 39% | 5477.94 | 0.241% | 33.85086 | 0.2511% | 0.027% | 3.79242 | 20.42% | 31.2867072 | 88.91% | 89.36% | 168 | 8.8% | 20.54% | 20.07% | 31.4705664 | 30.7504512 | 1.6 |  | 1599.34
| 3 | Димитър Цончев | 16000 | 0 | 15489 | 0.6 | 4.1 | 16649 | 2.9 | 15675 | 6.5% | 14656 | 55.1% | 8075.456 | 34.6% | 5070.976 | 10.3% | 20.77% | 1509.568 | 22% | 3224.32 | 50.2% | 7357.312 | 39% | 5715.84 | 0.259% | 37.95904 | 0.2526% | 0.027% | 3.95712 | 20.7% | 32.695443 | 89.69% | 89.43% | 173 | 8.7% | 20.93% | 21.34% | 33.0587257 | 33.7063166 | 1.56 |  | 1772.34
| Общо |  | 41889 |  | 36515 |  |  | 41449 |  | 46647 | 7.762% | 43026 | 61.97% | 26663.512 | 30.99% | 13332.762 | 7.042% |  | 3029.726 | 22% | 9465.998 | 50.13% | 21570.126 | 39% | 16780.14 | 0.2508% | 107.90638 | 0.2662% | 0.02734% | 11.76026 | 20.16% | 100.7121267 | 89.22% | 89.85% | 548 | 8.58% | 20.54% | 20.45% | 102.7588387 | 102.3066764 |  | 1007.48 |  | 1772.34 | 0
10 | 1 | Иванка Копаранска | 5026 | 0 | 10372 | 1.1 | 4.8 | 11754 | 3.8 | 15607 | 8% | 14358 | 59.2% | 8499.936 | 31.7% | 4551.486 | 9.1% | 19.82% | 1306.578 | 23.1% | 3316.698 | 48.4% | 6949.272 | 39% | 5599.62 | 0.251% | 36.03858 | 0.2534% | 0.027% | 3.87666 | 21.43% | 33.334365 | 89.36% | 89.46% | 170 | 8.5% | 20.9% | 21.43% | 32.50995 | 33.334365 | 1.6 | 1005.38 | 936.96
| 2 | Цвета Владова | 19735 | 2 | 14574 | 1.3 | 6.4 | 16257 | 3.3 | 15568 | 7.9% | 14338 | 61.2% | 8774.856 | 28.2% | 4043.316 | 10.6% | 20.72% | 1519.828 | 21.8% | 3125.684 | 49.1% | 7039.958 | 39% | 5591.82 | 0.253% | 36.27514 | 0.2612% | 0.027% | 3.87126 | 21.8% | 32.76867 | 89.44% | 89.77% | 165 | 8.9% | 22.34% | 24.02% | 33.580371 | 36.105663 | 1.58 |  | 1101.96
| 3 | Георги Томов | 15500 | 0 | 12126 | 0.9 | 4.2 | 14057 | 1 | 9275 | 8% | 8533 | 65.2% | 5563.516 | 28.3% | 2414.839 | 6.5% | 19.81% | 554.645 | 22.7% | 1936.991 | 48.4% | 4129.972 | 39% | 3327.87 |  | 0 | 0.2928% |  | 0 |  | 0 | 0% | 0% | 123 | 9% | 22.32% | 24.11% | 24.982776 | 26.986323 | 1.5 |  | 1224.96
| Общо |  | 40261 |  | 37072 |  |  | 42068 |  | 40450 | 7.962% | 37229 | 61.35% | 22838.308 | 29.57% | 11009.641 | 9.082% |  | 3381.051 | 22.51% | 8379.373 | 48.67% | 18119.202 | 39% | 14519.31 | 0.1942% | 72.31372 | 0.2654% | 0.02081% | 7.74792 | 16.66% | 66.103035 | 89.4% | 92.25% | 458 | 8.778% | 21.78% | 23.04% | 91.073097 | 96.426351 |  | 1005.38 |  | 1224.96 | 0
11 | 1 | Николинка Мутафова | [9 empty] | 0 |  | 0 |  | 0 |  |  | 0 |  | 0 |  | 0 |  | 0 |  | 0 | 0% |  | 0 |  | 0 | 0% | 0% |  |  |  |  | 0 | 0 |  | 503.22 | 721.74
| 2 | Цвета Владова | 8100 | 0 | 4466 |  |  | 4460 | 2 | 5499 |  | 5499 |  | 0 |  | 0 |  |  | 0 | 18.7% | 1028.313 | 52% | 2859.48 | 38% | 2089.62 | 0.234% | 12.86766 | 0.028% | 0.028% | 1.53972 | 20.94% | 7.9572 | 88.15% | 0% | 38 |  |  |  | 0 | 0 |  |  | 759.74
| 3 | Георги Томов | 13600 | 1 | 13973 | 1.1 | 4 | 15823 | 2.8 | 16497 | 7.3% | 15293 | 65% | 9940.45 | 24.4% | 3731.492 | 10.6% | 21.07% | 1621.058 | 23.6% | 3609.148 | 49.5% | 7570.035 | 39% | 5964.27 | 0.257% | 39.30301 | 0.2322% | 0.029% | 4.43497 | 21.61% | 32.661354 | 88.84% | 87.63% | 165 | 8.4% | 20.56% | 21.91% | 31.074384 | 33.114774 | 1.5 |  | 924.74
| Общо |  | 21700 |  | 18439 |  |  | 20283 |  | 21996 | 5.475% | 20792 | 47.81% | 9940.45 | 17.95% | 3731.492 | 7.797% |  | 1621.058 | 22.3% | 4637.461 | 50.16% | 10429.515 | 38.74% | 8053.89 | 0.2509% | 52.17067 | 0.1782% | 0.02875% | 5.97469 | 21.44% | 40.618554 | 88.67% | 84.02% | 203 | 6.828% | 15.42% | 16.43% | 31.074384 | 33.114774 |  | 503.22 |  | 924.74 | 0
12 | 1 | Николинка Мутафова | 688 | 0 | 8297 | 1 | 4.4 | 9576 | 4.9 | 16164 | 8.7% | 14758 | 63.4% | 9356.572 | 28.1% | 4146.998 | 8.5% | 20.48% | 1254.43 | 23.3% | 3438.614 | 49.8% | 7349.484 | 40% | 5903.2 | 0.267% | 39.40386 | 0.2666% | 0.028% | 4.13224 | 21.07% | 34.2358002 | 89.63% | 89.61% | 177 | 8.2% | 21.67% | 22.73% | 35.2107162 | 36.9330678 | 1.55 | 507.5 | 578.7 | -15.54
| 2 | Димитър Цончев | 22537 | 1 | 14798 | 2.1 | 5.7 | 16072 | 5 | 16714 | 7.9% | 15394 | 53.9% | 8297.366 | 38.6% | 5942.084 | 7.5% | 21.49% | 1154.55 | 23.1% | 3556.014 | 48.4% | 7450.696 | 39% | 6003.66 | 0.269% | 41.40986 | 0.2697% | 0.028% | 4.31032 | 21.06% | 36.6848352 | 89.71% | 89.74% | 191 | 8.8% | 21.36% | 21.95% | 37.2074112 | 38.235144 | 1.55 |  | 769.7
| 3 | Георги Томов | 14100 | 0 | 14778 | 0.8 | 3.6 | 17260 | 4.4 | 16844 | 8.9% | 15345 | 62.3% | 9559.935 | 22.5% | 3452.625 | 15.2% | 21.26% | 2332.44 | 23.2% | 3560.04 | 49.5% | 7595.775 | 40% | 6138 | 0.271% | 41.58495 | 0.2756% | 0.028% | 4.2966 | 21.4% | 38.743202 | 89.79% | 89.96% | 197 | 8.1% | 20.99% | 21.97% | 38.0009257 | 39.7751471 | 1.55 |  | 966.7
| Общо |  | 37325 |  | 37873 |  |  | 42908 |  | 49722 | 8.499% | 45497 | 59.81% | 27213.873 | 29.76% | 13541.707 | 10.42% |  | 4741.42 | 23.2% | 10554.668 | 49.23% | 22395.955 | 39.66% | 18044.86 | 0.269% | 122.39867 | 0.2707% | 0.028% | 12.73916 | 21.18% | 109.6638374 | 89.71% | 89.77% | 565 | 8.368% | 21.34% | 22.21% | 110.4190531 | 114.9433589 |  | 507.5 |  | 966.7 | 0
13 | 1 | Николинка Мутафова | 4491 | 0 | 7748 | 1.3 | 4.1 | 8711 | 7.2 | 16689 | 8.2% | 15321 | 63.8% | 9774.798 | 24.3% | 3723.003 | 11.9% | 21.4% | 1823.199 | 24.3% | 3723.003 | 49% | 7507.29 | 40% | 6128.4 | 0.277% | 42.43917 | 0.2691% | 0.029% | 4.44309 | 21.06% | 35.766198 | 89.65% | 89.34% | 185 | 8.2% | 21.66% | 23.02% | 36.785178 | 39.094866 | 1.55 | 1009.66 | 142.04
| 2 | Димитър Цончев | 20439 | 1 | 14869 | 0.6 | 5.3 | 16540 | 6.9 | 16886 | 8% | 15535 | 61.1% | 9491.885 | 29.2% | 4536.22 | 9.7% | 21.55% | 1506.895 | 24.7% | 3837.145 | 48.4% | 7518.94 | 40% | 6214 | 0.263% | 40.85705 | 0.2542% | 0.029% | 4.50515 | 20.88% | 34.198308 | 89.1% | 88.71% | 179 | 8.5% | 21.36% | 22.51% | 34.984476 | 36.8680035 | 1.55 |  | 321.04
| 3 | Иванка Копаранска | 16715 | 1 | 15514 | 0.9 | 4.9 | 17420 | 6 | 15991 | 8.1% | 14696 | 56.4% | 8288.544 | 32.5% | 4776.2 | 11.1% | 21.38% | 1631.256 | 24.8% | 3644.608 | 51% | 7494.96 | 40% | 5878.4 | 0.26% | 38.2096 | 0.2486% | 0.029% | 4.26184 | 21.62% | 31.9191194 | 88.97% | 88.45% | 161 | 8.3% | 21.86% | 23.84% | 32.2734482 | 35.1966608 | 1.55 |  | 482.04
| Общо |  | 41645 |  | 38131 |  |  | 42671 |  | 49566 | 8.1% | 45552 | 60.49% | 27555.227 | 28.62% | 13035.423 | 10.89% |  | 4961.35 | 24.6% | 11204.756 | 49.44% | 22521.19 | 40% | 18220.8 | 0.2667% | 121.50582 | 0.2574% | 0.029% | 13.21008 | 21.18% | 101.8836254 | 89.25% | 88.85% | 525 | 8.333% | 21.62% | 23.11% | 104.0431022 | 111.1595303 |  | 1009.66 |  | 482.04 | 0
14 | 1 | Цвета Владова | 12000 | 0 | 15206 | 1.2 | 4.6 | 17227 | 5.7 | 16844 | 8.1% | 15480 | 53.6% | 8297.28 | 34.6% | 5356.08 | 11.8% | 22.11% | 1826.64 | 26.8% | 4148.64 | 47.1% | 7291.08 | 39% | 6037.2 | 0.263% | 40.7124 | 0.2705% | 0.029% | 4.4892 | 20.93% | 35.8122765 | 89.1% | 89.4% | 187 | 8.5% | 21.85% | 23.36% | 37.3864425 | 39.970128 | 1.6 |  | 669.04
| 2 | Юлияна Цветкова | 19400 | 2 | 14542 | 0.7 | 4.1 | 16182 | 6.6 | 16694 | 6.6% | 15592 | 60.4% | 9417.568 | 28.6% | 4459.312 | 11% | 22.95% | 1715.12 | 25.8% | 4022.736 | 48.2% | 7515.344 | 40% | 6236.8 | 0.266% | 41.47472 | 0.2563% | 0.028% | 4.36576 | 20.87% | 34.5638505 | 89.59% | 89.19% | 181 | 8.5% | 21.49% | 22.78% | 35.5906635 | 37.727097 | 1.5 |  | 850.04
| 3 | Иванка Копаранска | 14750 | 0 | 13919 | 1.1 | 4.5 | 15584 | 6.3 | 16767 | 7.8% | 15459 | 63.8% | 9862.842 | 28.6% | 4421.274 | 7.6% | 22.93% | 1174.884 | 26.3% | 4065.717 | 47% | 7265.73 | 40% | 6183.6 | 0.261% | 40.34799 | 0.2669% | 0.028% | 4.32852 | 20.92% | 36.448916 | 89.39% | 89.63% | 190 | 8.3% | 21.2% | 22.51% | 36.93676 | 39.219173 | 1.6 |  | 1040.04
| Общо |  | 46150 |  | 43667 |  |  | 48993 |  | 50305 | 7.502% | 46531 | 59.27% | 27577.69 | 30.6% | 14236.666 | 10.14% |  | 4716.644 | 26.3% | 12237.093 | 47.44% | 22072.154 | 39.67% | 18457.6 | 0.2633% | 122.53511 | 0.2645% | 0.02833% | 13.18348 | 20.91% | 106.825043 | 89.36% | 89.41% | 558 | 8.432% | 21.51% | 22.88% | 109.913866 | 116.916398 |  | 0 |  | 1040.04 | 0
15 | 1 | Цвета Владова | 11918 | 0 | 14660 | 0.6 | 3.7 | 17358 | 6.5 | 16995 | 7% | 15805 | 68.8% | 10873.84 | 23.1% | 3650.955 | 8.1% | 23.53% | 1280.205 | 26.3% | 4156.715 | 46.4% | 7333.52 | 40% | 6322 | 0.266% | 42.0413 | 0.2579% | 0.028% | 4.4254 | 21.06% | 36.037872 | 89.59% | 89.26% | 186 | 8% | 21.23% | 22.51% | 36.328776 | 38.519112 | 1.58 |  | 1226.04
| 2 | Георги Томов | 20000 | 2 | 15151 | 0.6 | 3.8 | 16981 | 6.4 | 17070 | 7.6% | 15773 | 73.3% | 11561.609 | 15.8% | 2492.134 | 10.9% | 23.2% | 1719.257 | 26.1% | 4116.753 | 47.7% | 7523.721 | 42% | 6624.66 | 0.27% | 42.5871 | 0.2585% | 0.029% | 4.57417 | 20.87% | 35.0985399 | 89.38% | 88.9% | 183 | 8.1% | 21.52% | 23.02% | 36.1916904 | 38.7143454 | 1.55 |  | 1409.04
| 3 | Иванка Копаранска | 16432 | 1 | 15939 | 0.9 | 4.9 | 17510 | 6.2 | 17007 | 8% | 15646 | 63.1% | 9872.626 | 28.1% | 4396.526 | 8.8% | 22.17% | 1376.848 | 26.1% | 4083.606 | 47.9% | 7494.434 | 40% | 6258.4 | 0.268% | 41.93128 | 0.2594% | 0.03% | 4.6938 | 21.36% | 35.295264 | 88.93% | 88.56% | 180 | 8.2% | 21.72% | 24% | 35.890128 | 39.6576 | 1.6 |  | 1589.04
| Общо |  | 48350 |  | 45750 |  |  | 51849 |  | 51072 | 7.534% | 47224 | 68.41% | 32308.075 | 22.32% | 10539.615 | 9.267% |  | 4376.31 | 26.17% | 12357.074 | 47.33% | 22351.675 | 40.67% | 19205.06 | 0.268% | 126.55968 | 0.2586% | 0.029% | 13.69337 | 21.1% | 106.4316759 | 89.3% | 88.9% | 549 | 8.099% | 21.49% | 23.18% | 108.4105944 | 116.8910574 |  | 0 |  | 1589.04 | 0
16 | 1 | Цвета Владова | 5699 | 0 | 9850 | 0.5 | 4 | 12128 | 7.9 | 17037 | 7.9% | 15691 | 68.2% | 10701.262 | 23.6% | 3703.076 | 8.2% | 23.65% | 1286.662 | 24.7% | 3875.677 | 47.4% | 7437.534 | 41% | 6433.31 | 0.267% | 41.89497 | 0.28% | 0.029% | 4.55039 | 20.66% | 38.4375168 | 89.26% | 89.77% | 204 | 8.8% | 21.17% | 22.42% | 39.3863616 | 41.7119616 | 1.6 | 941.28 | 865.88 | 14.12
| 2 | Георги Томов | 21200 | 2 | 15526 | 0.5 | 4.5 | 17080 | 8 | 17288 | 7.9% | 15922 | 68.4% | 10890.648 | 22.3% | 3550.606 | 9.3% | 21.7% | 1480.746 | 24.2% | 3853.124 | 48.7% | 7754.014 | 42% | 6687.24 | 0.276% | 43.94472 | 0.2725% | 0.03% | 4.7766 | 21.03% | 37.8661974 | 89.26% | 89.11% | 197 | 8.6% | 21.44% | 22.65% | 38.6044352 | 40.783137 | 1.6 |  | 1062.88
| 3 | Николинка Мутафова | 19054 | 0 | 16111 | 0.4 | 2.8 | 18365 | 8.2 | 17266 | 8.8% | 15747 | 61.5% | 9684.405 | 26% | 4094.22 | 12.5% |  | 1968.375 | 24.8% | 3905.256 | 48.8% | 7684.536 | 41% | 6456.27 | 0.279% | 43.93413 | 0.2771% | 0.03% | 4.7241 | 20.74% | 38.03716 | 89.38% | 89.3% | 200 | 8.3% | 21.22% | 21.74% | 38.91748 | 39.87116 | 1.55 |  | 1262.88
| Общо |  | 45953 |  | 41487 |  |  | 47573 |  | 51591 | 8.201% | 47360 | 66.04% | 31276.315 | 23.96% | 11347.902 | 10% |  | 4735.783 | 24.57% | 11634.057 | 48.3% | 22876.084 | 41.34% | 19576.82 | 0.274% | 129.77382 | 0.2765% | 0.02967% | 14.05109 | 20.81% | 114.3408742 | 89.3% | 89.39% | 601 | 8.568% | 21.28% | 22.27% | 116.9082768 | 122.3662586 |  | 941.28 |  | 1262.88 | 0
17 | 1 | Димитър Цончев | 3612 | 0 | 14193 | 0.6 | 4.3 | 16629 | 7.3 | 16022 | 7.1% | 14884 | 61.5% | 9153.66 | 33.6% | 5001.024 | 4.9% | 21.64% | 729.316 | 25.4% | 3780.536 | 47.2% | 7025.248 | 40% | 5953.6 | 0.267% | 39.74028 | 0.2704% | 0.03% | 4.4652 | 20.45% | 34.467248 | 88.89% | 89.03% | 184 | 8.4% | 21.23% | 21.67% | 35.7818912 | 36.5234848 | 1.55 | 939.72 | 507.16
| 2 | Георги Томов | 24700 | 3 | 16007 | 0.9 | 3.9 | 17848 | 7.1 | 17104 | 7.9% | 15753 | 59.9% | 9436.047 | 33.1% | 5214.243 | 6.7% | 21.25% | 1055.451 | 25.5% | 4017.015 | 47.4% | 7466.922 | 42% | 6616.26 | 0.283% | 44.58099 | 0.2708% | 0.03% | 4.7259 | 21.28% | 37.980544 | 89.53% | 89.05% | 194 | 8% | 21.25% | 22.1% | 37.927 | 39.44408 | 1.56 |  | 701.16
| 3 | Николинка Мутафова | 19500 | 1 | 15827 | 0.8 | 4.9 | 18923 | 6.4 | 17219 | 8.4% | 15773 | 69.4% | 10946.462 | 22.8% | 3596.244 | 7.8% | 21.22% | 1230.294 | 24.9% | 3927.477 | 48.6% | 7665.678 | 41% | 6466.93 | 0.283% | 44.63759 | 0.2643% | 0.031% | 4.88963 | 21.14% | 36.4047712 | 89.18% | 88.4% | 188 | 8.4% | 21.37% | 21.87% | 36.8008496 | 37.6618896 | 1.6 |  | 889.16
| Общо |  | 47812 |  | 46027 |  |  | 53400 |  | 50345 | 7.816% | 46410 | 63.64% | 29536.169 | 29.76% | 13811.511 | 6.497% |  | 3015.061 | 25.26% | 11725.028 | 47.74% | 22157.848 | 41.02% | 19036.79 | 0.2779% | 128.95886 | 0.2685% | 0.03034% | 14.08073 | 20.97% | 108.8525632 | 89.21% | 88.82% | 566 | 8.263% | 21.28% | 21.88% | 110.5097408 | 113.6294544 |  | 939.72 |  | 889.16 | 0
18 | 1 | Димитър Цончев | 5196 | 0 | 12973 | 3.3 | 6.2 | 14448 | 7.5 | 17017 | 7.7% | 15707 | 72.5% | 11387.575 | 21.3% | 3345.591 | 6.2% | 21.58% | 973.834 | 25.5% | 4005.285 | 47.9% | 7523.653 | 41% | 6439.87 | 0.271% | 42.56597 | 0.2443% | 0.03% | 4.7121 | 20.94% | 33.1107468 | 89.06% | 87.85% | 173 | 8.6% | 21.29% | 21.74% | 33.6641738 | 34.3757228 | 1.6 | 1010.32 | 56.26 | 4.42
| 2 | Иванка Копаранска | 19163 | 4 | 14017 | 4.9 | 6.4 | 15755 | 7.7 | 16710 | 8.3% | 15323 | 58.5% | 8963.955 | 31.2% | 4780.776 | 10.3% | 21.94% | 1578.269 | 25.8% | 3953.334 | 47% | 7201.81 | 41% | 6282.43 | 0.276% | 42.29148 | 0.2931% | 0.03% | 4.5969 | 20.94% | 39.444678 | 89.26% | 89.89% | 207 | 9% | 21.4% | 21.88% | 40.31118 | 41.215356 | 1.6 |  | 263.26
| 3 | Николинка Мутафова | 20400 | 0 | 15244 | 2.2 | 5.1 | 17952 | 6.9 | 16643 | 9.3% | 15095 | 59.2% | 8936.24 | 27.6% | 4166.22 | 13.2% | 21.6% | 1992.54 | 25.8% | 3894.51 | 47.4% | 7155.03 | 41% | 6188.95 | 0.268% | 40.4546 | 0.27% | 0.03% | 4.5285 | 21.09% | 36.0466062 | 88.93% | 89.02% | 187 | 8.6% | 21.2% | 21.7% | 36.234616 | 37.089206 | 1.5 |  | 450.26
| Общо |  | 44759 |  | 42234 |  |  | 48155 |  | 50370 | 8.428% | 46125 | 63.5% | 29287.77 | 26.65% | 12292.587 | 9.853% |  | 4544.643 | 25.7% | 11853.129 | 47.44% | 21880.493 | 41% | 18911.25 | 0.2717% | 125.31205 | 0.2689% | 0.03% | 13.8375 | 20.99% | 108.602031 | 89.08% | 88.97% | 567 | 8.746% | 21.3% | 21.77% | 110.2099698 | 112.6802848 |  | 1010.32 |  | 450.26 | 0
19 | 1 | Димитър Цончев | 4494 | 1 | 10517 | 3.1 | 7.1 | 11622 | 9 | 16184 | 7.3% | 15003 | 59.2% | 8881.776 | 27.1% | 4065.813 | 13.7% | 22.07% | 2055.411 | 26.8% | 4020.804 | 47.4% | 7111.422 | 41% | 6151.23 | 0.255% | 38.25765 | 0.2433% | 0.028% | 4.20084 | 20.76% | 31.8263256 | 89.14% | 88.61% | 167 | 8.2% | 21.07% | 21.29% | 32.3015742 | 32.6388474 | 1.55 | 501.78 | 107.5 | -7.98
| 2 | Иванка Копаранска | 23309 | 3 | 15150 | 1.1 | 5.6 | 16118 | 9 | 16321 | 7.4% | 15113 | 58.2% | 8795.766 | 34.5% | 5213.985 | 7.3% | 23.09% | 1103.249 | 26.1% | 3944.493 | 48.2% | 7284.466 | 42% | 6347.46 | 0.27% | 40.8051 | 0.27% | 0.027% | 4.08051 | 20.14% | 33.2455008 | 90.12% | 90.11% | 181 | 8.8% | 22.25% | 23.56% | 36.72852 | 38.8909632 | 1.6 |  | 288.5
| 3 | Цвета Владова | 18400 | 1 | 15359 | 0.6 | 3.3 | 16643 | 8.5 | 16731 | 7.4% | 15493 | 54.5% | 8443.685 | 23.9% | 3702.827 | 21.6% | 22.8% | 3346.488 | 26.7% | 4136.631 | 46.3% | 7173.259 | 42% | 6507.06 | 0.255% | 39.50715 | 0.2334% | 0.027% | 4.18311 | 20.27% | 29.8163592 | 89.53% | 88.54% | 162 | 9.2% | 21.74% | 22.83% | 31.9786704 | 33.5820168 | 1.55 |  | 450.5
| Общо |  | 46203 |  | 41026 |  |  | 44383 |  | 49236 | 7.367% | 45609 | 57.27% | 26121.227 | 28.47% | 12982.625 | 14.26% |  | 6505.148 | 26.53% | 12101.928 | 47.29% | 21569.147 | 41.67% | 19005.75 | 0.26% | 118.5699 | 0.2488% | 0.02733% | 12.46446 | 20.39% | 94.8881856 | 89.61% | 89.13% | 510 | 8.731% | 21.69% | 22.57% | 101.0087646 | 105.1118274 |  | 501.78 |  | 450.5 | 0
20 | 1 | Георги Томов | 5951 | 0 | 10464 | 0.8 | 4.1 | 12354 | 10.5 | 16835 | 7.6% | 15556 | 57.4% | 8929.144 | 32% | 4977.92 | 10.6% | 22.18% | 1648.936 | 25.2% | 3920.112 | 48% | 7466.88 | 42% | 6533.52 | 0.27% | 42.0012 | 0.2895% | 0.026% | 4.04456 | 19.49% | 36.678231 | 90.49% | 91.13% | 205 | 8.2% | 21.78% | 22.83% | 40.987782 | 42.963777 | 1.6 | 501.82 | 155.16 | 1.48
| 2 | Иванка Копаранска | 20437 | 2 | 15316 | 0.7 | 4.1 | 17292 | 9.6 | 16779 | 7.2% | 15571 | 58.6% | 9124.606 | 31.2% | 4858.152 | 10.2% | 22.4% | 1588.242 | 25.4% | 3955.034 | 46.9% | 7302.799 | 41% | 6384.11 | 0.266% | 41.41886 | 0.2629% | 0.03% | 4.6713 | 21.45% | 37.848096 | 88.85% | 88.72% | 192 | 8.1% | 20.55% | 21.1% | 36.260064 | 37.230528 | 1.6 |  | 347.16
| 3 | Цвета Владова | 16500 | 1 | 15844 | 0.7 | 4 | 17900 | 9.6 | 17029 | 7.5% | 15752 | 62.4% | 9829.248 | 30.3% | 4772.856 | 7.3% | 21.94% | 1149.896 | 25.9% | 4079.768 | 46.8% | 7371.936 | 41% | 6458.32 | 0.267% | 42.05784 | 0.2826% | 0.031% | 4.88312 | 21.38% | 40.6275588 | 88.52% | 89.16% | 207 | 8.2% | 20.86% | 21.24% | 39.6394236 | 40.3615224 | 1.64 |  | 554.16
| Общо |  | 42888 |  | 41624 |  |  | 47546 |  | 50643 | 7.434% | 46879 | 59.48% | 27882.998 | 31.16% | 14608.928 | 9.358% |  | 4387.074 | 25.5% | 11954.914 | 47.23% | 22141.615 | 41.33% | 19375.95 | 0.2677% | 125.4779 | 0.2783% | 0.02901% | 13.59898 | 20.77% | 115.1538858 | 89.29% | 89.7% | 604 | 8.168% | 21.06% | 21.72% | 116.8872696 | 120.5558274 |  | 501.82 |  | 554.16 | 0
21 | 1 | Георги Томов | 12600 | 0 | 15847 | 0.6 | 4.2 | 18164 | 9.1 | 17081 | 7.7% | 15766 | 61.4% | 9680.324 | 30.2% | 4761.332 | 8.4% | 22.19% | 1324.344 | 26.7% | 4209.522 | 46.6% | 7346.956 | 39% | 6148.74 | 0.278% | 43.82948 | 0.2683% | 0.031% | 4.88746 | 21.99% | 38.8009152 | 88.97% | 88.57% | 192 | 8.1% | 21.2% | 21.65% | 37.406976 | 38.200992 | 1.6 |  | 746.16
| 2 | Николинка Мутафова | 21605 | 1 | 14473 | 1.4 | 5.9 | 16326 | 9.4 | 17068 | 7.4% | 15805 | 58.1% | 9182.705 | 31% | 4899.55 | 10.9% | 22.01% | 1722.745 | 26.1% | 4125.105 | 47% | 7428.35 | 40% | 6322 | 0.276% | 43.6218 | 0.2774% | 0.029% | 4.58345 | 21.95% | 40.58994 | 89.61% | 89.67% | 201 | 8% | 21.23% | 22.38% | 39.258516 | 41.385096 | 1.65 |  | 947.16
| 3 | Цвета Владова | 15010 | 0 | 15405 | 0.9 | 5.8 | 17449 | 9 | 17059 | 7.7% | 15745 | 50.6% | 7966.97 | 37.3% | 5872.885 | 12.1% | 21.86% | 1905.145 | 25.6% | 4030.72 | 46.1% | 7258.445 | 41% | 6455.45 | 0.269% | 42.35405 | 0.2582% | 0.029% | 4.56605 | 20.37% | 34.667703 | 89.35% | 88.89% | 186 | 8.5% | 21.2% | 22.02% | 36.08028 | 37.475838 | 1.6 |  | 1133.16
| Общо |  | 49215 |  | 45725 |  |  | 51939 |  | 51208 | 7.6% | 47316 | 56.7% | 26829.999 | 32.83% | 15533.767 | 10.47% |  | 4952.234 | 26.13% | 12365.347 | 46.57% | 22033.751 | 40% | 18926.19 | 0.2743% | 129.80533 | 0.2679% | 0.02967% | 14.03696 | 21.44% | 114.0585582 | 89.31% | 89.05% | 579 | 8.194% | 21.21% | 22.02% | 112.745772 | 117.061926 |  | 0 |  | 1133.16 | 0
22 | 1 | Георги Томов | 12600 | 0 | 14924 | 1.1 | 4.1 | 17503 | 9 | 17149 | 7.5% | 15863 | 56.3% | 8930.869 | 33.9% | 5377.557 | 9.8% | 22.51% | 1554.574 | 25.5% | 4045.065 | 46.4% | 7360.432 | 41% | 6503.83 | 0.27% | 42.8301 | 0.2552% | 0.03% | 4.7589 | 21.72% | 37.007622 | 89.01% | 88.37% | 185 | 7.9% | 20.97% | 21.65% | 35.7297345 | 36.8883525 | 1.6 |  | 1318.16
| 2 | Николинка Мутафова | 20300 | 2 | 15829 | 1.3 | 5.5 | 17950 | 8.6 | 17089 | 7.2% | 15859 | 64.5% | 10229.055 | 25.1% | 3980.609 | 10.4% | 22.88% | 1649.336 | 26.1% | 4139.199 | 45.6% | 7231.704 | 40% | 6343.6 | 0.269% | 42.66071 | 0.2537% | 0.03% | 4.7577 | 21.76% | 35.7954176 | 88.97% | 88.3% | 179 | 8.1% | 21.57% | 22.51% | 35.4828657 | 37.0291751 | 1.55 |  | 1497.16
| 3 | Димитър Цончев | 17500 | 1 | 15691 | 2 | 4.7 | 17958 | 9 | 17170 | 7.4% | 15899 | 54.3% | 8633.157 | 34.5% | 5485.155 | 11.2% | 22.48% | 1780.688 | 24.8% | 3942.952 | 47.6% | 7567.924 | 39% | 6200.61 | 0.295% | 46.90205 | 0.2711% | 0.03% | 4.7697 | 21.41% | 38.40954 | 89.96% | 89.06% | 195 | 8% | 21.37% | 22.11% | 38.33778 | 39.66534 | 1.58 |  | 1692.16
| Общо |  | 50400 |  | 46444 |  |  | 53411 |  | 51408 | 7.367% | 47621 | 58.36% | 27793.081 | 31.17% | 14843.321 | 10.47% |  | 4984.598 | 25.47% | 12127.216 | 46.53% | 22160.06 | 40% | 19048.04 | 0.278% | 132.39286 | 0.26% | 0.03% | 14.2863 | 21.63% | 111.2125796 | 89.33% | 88.59% | 559 | 7.999% | 21.3% | 22.09% | 109.5503802 | 113.5828676 |  | 0 |  | 1692.16 | 0
23 | 1 | Иванка Копаранска | 4889 | 0 | 10795 | 2 | 5.4 | 11787 | 10.7 | 15922 | 7.8% | 14680 | 60.7% | 8910.76 | 28.7% | 4213.16 | 10.6% | 22.62% | 1556.08 | 25.3% | 3714.04 | 46.3% | 6796.84 | 42% | 6165.6 | 0.271% | 39.7828 | 0.2931% | 0.029% | 4.2572 | 21.57% | 38.69658 | 89.42% | 90.23% | 195 | 8% | 21.61% | 22.47% | 38.76834 | 40.31118 | 1.6 | 1256.62 | 613.98 | -16.56
| 2 | Николинка Мутафова | 23200 | 3 | 15788 | 2.3 | 5.8 | 17972 | 9.2 | 15840 | 8.6% | 14478 | 59.3% | 8585.454 | 29.7% | 4299.966 | 11% | 22.92% | 1592.58 | 25.4% | 3677.412 | 48.1% | 6963.918 | 41% | 5935.98 | 0.283% | 40.97274 | 0.2801% | 0.029% | 4.19862 | 21.17% | 36.1437527 | 89.88% | 89.77% | 187 | 8.7% | 21.29% | 21.92% | 36.3486299 | 37.4242352 | 1.6 |  | 800.98
| 3 | Димитър Цончев | 16861 | 0 | 15856 | 0.9 | 4.5 | 18389 | 8.5 | 15976 | 8.6% | 14602 | 56.1% | 8191.722 | 33.7% | 4920.874 | 10.2% | 23.57% | 1489.404 | 27% | 3942.54 | 47.6% | 6950.552 | 41% | 5986.82 | 0.284% | 41.46968 | 0.2715% | 0.029% | 4.23458 | 21.16% | 35.896882 | 89.91% | 89.44% | 185 | 8.3% | 20.87% | 21.05% | 35.4049115 | 35.7102725 | 1.6 |  | 985.98
| Общо |  | 44950 |  | 42439 |  |  | 48148 |  | 47738 | 8.333% | 43760 | 58.7% | 25687.936 | 30.7% | 13434 | 10.6% |  | 4638.064 | 25.9% | 11333.992 | 47.33% | 20711.31 | 41.34% | 18088.4 | 0.2793% | 122.22522 | 0.2816% | 0.029% | 12.6904 | 21.3% | 110.7372147 | 89.74% | 89.82% | 567 | 8.329% | 21.26% | 21.81% | 110.5218814 | 113.4456877 |  | 1256.62 |  | 985.98 | 0
24 | 1 | Иванка Копаранска | 14407 | 0 | 16732 | 1.8 | 5 | 19001 | 8 | 16876 | 8.3% | 15475 | 59.8% | 9254.05 | 34.1% | 5276.975 | 6.1% | 23.99% | 943.975 | 27% | 4178.25 | 45.7% | 7072.075 | 41% | 6344.75 | 0.267% | 41.31825 | 0.2346% | 0.029% | 4.48775 | 21.88% | 32.632926 | 89.26% | 87.76% | 163 | 8.5% | 21.33% | 22.33% | 31.8126285 | 33.3040785 | 1.6 |  | 1148.98
| 2 | Цвета Владова | 19700 | 3 | 16138 | 1.3 | 4.4 | 18362 | 7.1 | 16878 | 8.9% | 15376 | 59.9% | 9210.224 | 34.5% | 5304.72 | 5.6% | 23.02% | 861.056 | 25.8% | 3967.008 | 47.1% | 7242.096 | 41% | 6304.16 | 0.269% | 41.36144 | 0.3409% | 0.03% | 4.6128 | 21.05% | 47.381445 | 88.97% | 91.33% | 246 | 8.5% | 21.24% | 21.97% | 47.809116 | 49.452273 | 1.65 |  | 1394.98
| 3 | Димитър Цончев | 16054 | 0 | 15583 | 3 | 5.7 | 17859 | 7 | 16829 | 8.8% | 15348 | 57.2% | 8779.056 | 38.3% | 5878.284 | 4.5% | 23.06% | 690.66 | 26.1% | 4005.828 | 48.6% | 7459.128 | 40% | 6139.2 | 0.264% | 40.51872 | 0.2613% | 0.03% | 4.6044 | 20.87% | 35.6315597 | 88.76% | 88.65% | 187 | 8.7% | 20.79% | 21.14% | 35.4949749 | 36.0925334 | 1.6 |  | 1581.98
| Общо |  | 50161 |  | 48453 |  |  | 55222 |  | 50583 | 8.667% | 46199 | 58.97% | 27243.33 | 35.63% | 16459.979 | 5.402% |  | 2495.691 | 26.3% | 12151.086 | 47.13% | 21773.299 | 40.67% | 18788.11 | 0.2667% | 123.19841 | 0.2788% | 0.02967% | 13.70495 | 21.27% | 115.6459307 | 89% | 89.49% | 596 | 8.563% | 21.12% | 21.81% | 115.1167194 | 118.8488849 |  | 0 |  | 1581.98 | 0
25 | 1 | Иванка Копаранска | 12043 | 0 | 11487 | 2 | 5 | 13593 | 7.9 | 16731 | 8.4% | 15326 | 54.8% | 8398.648 | 38.5% | 5900.51 | 6.7% | 23.59% | 1026.842 | 24.1% | 3693.566 | 48.1% | 7371.806 | 41% | 6283.66 | 0.256% | 39.23456 | 0.265% | 0.029% | 4.44454 | 20.79% | 36.4924791 | 88.8% | 89.18% | 191 | 8.1% | 20.61% | 21.28% | 36.1765269 | 37.3525712 | 1.6 |  | 1772.98
| 2 | Цвета Владова | 19800 | 3 | 15521 | 3.4 | 6.7 | 16880 | 8.2 | 16947 | 8% | 15591 | 57.8% | 9011.598 | 31.7% | 4942.347 | 10.5% | 23.75% | 1637.055 | 24.5% | 3819.795 | 46.6% | 7265.406 | 41% | 6392.31 | 0.24% | 37.4184 | 0.2483% | 0.029% | 4.52139 | 20.82% | 34.29054 | 88.04% | 88.44% | 180 | 8.5% | 20.76% | 21.44% | 34.19172 | 35.31168 | 1.6 |  | 1952.98
| 3 | Георги Томов | 16200 | 1 | 15858 | 2.6 | 4.2 | 18097 | 7.9 | 16977 | 7.9% | 15636 | 65% | 10163.4 | 28.2% | 4409.352 | 6.8% | 23.1% | 1063.248 | 25% | 3909 | 47% | 7348.92 | 42% | 6567.12 | 0.264% | 41.27904 | 0.2474% | 0.03% | 4.6908 | 21.19% | 34.512153 | 88.76% | 88% | 178 | 8.5% | 20.87% | 21.46% | 33.990969 | 34.951902 | 1.65 |  | 2130.98
| Общо |  | 48043 |  | 42866 |  |  | 48570 |  | 50655 | 8.099% | 46553 | 59.23% | 27573.646 | 32.76% | 15252.209 | 8.006% |  | 3727.145 | 24.54% | 11422.361 | 47.23% | 21986.132 | 41.34% | 19243.09 | 0.2533% | 117.932 | 0.2535% | 0.02934% | 13.65673 | 20.93% | 105.2951721 | 88.54% | 88.55% | 549 | 8.361% | 20.75% | 21.39% | 104.3592159 | 107.6161532 |  | 0 |  | 2130.98 | 0
26 | 1 | Николинка Мутафова | 13461 | 0 | 15100 | 3.1 | 5.9 | 17399 | 7.6 | 16984 | 8.1% | 15608 | 63.6% | 9926.688 | 29.4% | 4588.752 | 7% | 24.3% | 1092.56 | 24.4% | 3808.352 | 48.3% | 7538.664 | 41% | 6399.28 | 0.278% | 43.39024 | 0.2699% | 0.031% | 4.83848 | 21.52% | 38.564916 | 88.98% | 88.65% | 195 | 8.1% | 20.81% | 21.38% | 37.2925605 | 38.314029 | 1.6 |  | 2325.98
| 2 | Цвета Владова | 19585 | 2 | 15393 | 4.1 | 6.9 | 17709 | 7.3 | 16986 | 7.9% | 15644 | 63.5% | 9933.94 | 27.8% | 4349.032 | 8.7% | 23.42% | 1361.028 | 25.3% | 3957.932 | 46.6% | 7290.104 | 41% | 6414.04 | 0.26% | 40.6744 | 0.2766% | 0.031% | 4.84964 | 21.29% | 38.6554014 | 88.21% | 88.92% | 198 | 8.3% | 21.16% | 22.04% | 38.4193656 | 40.0171464 | 1.6 |  | 2523.98
| 3 | Георги Томов | 16000 | 0 | 15228 | 5.2 | 4.9 | 17280 | 7.3 | 16697 | 8.1% | 15345 | 69.4% | 10649.43 | 25.3% | 3882.285 | 5.3% | 23.13% | 813.285 | 25.6% | 3928.32 | 47.4% | 7273.53 | 40% | 6138 | 0.248% | 38.0556 | 0.2635% | 0.031% | 4.75695 | 21.6% | 36.247176 | 87.63% | 88.36% | 183 | 8.3% | 21.26% | 22.17% | 35.6766186 | 37.2036987 | 1.6 |  | 2706.98
| Общо |  | 49046 |  | 45721 |  |  | 52388 |  | 50667 | 8.033% | 46597 | 65.48% | 30510.058 | 27.51% | 12820.069 | 7.011% |  | 3266.873 | 25.1% | 11694.604 | 47.43% | 22102.298 | 40.67% | 18951.32 | 0.2621% | 122.12024 | 0.27% | 0.031% | 14.44507 | 21.47% | 113.4674934 | 88.3% | 88.65% | 576 | 8.232% | 21.08% | 21.86% | 111.3885447 | 115.5348741 |  | 0 |  | 2706.98 | 0
27 | 1 | Николинка Мутафова | 6200 | 0 | 12639 | 3 | 3.7 | 14703 | 8 | 16677 | 7.4% | 15443 | 74.7% | 11535.921 | 17.8% | 2748.854 | 7.5% | 22.87% | 1158.225 | 23.2% | 3582.776 | 50% | 7721.5 | 41% | 6331.63 | 0.264% | 40.76952 | 0.27% | 0.031% | 4.78733 | 21.1% | 37.536478 | 88.39% | 88.65% | 194 | 8.3% | 20.75% | 21.24% | 36.913835 | 37.7855352 | 1.6 | 1250.28 | 1650.7
| 2 | Димитър Цончев | 18900 | 5 | 14870 | 1.9 | 4.7 | 17126 | 8.1 | 16572 | 7.8% | 15279 | 62.9% | 9610.491 | 30.1% | 4598.979 | 7% | 22.92% | 1069.53 | 23% | 3514.17 | 48.2% | 7364.478 | 39% | 5958.81 | 0.247% | 37.73913 | 0.2509% | 0.03% | 4.5837 | 21.3% | 34.226544 | 87.98% | 88.17% | 176 | 8.7% | 21% | 21.87% | 33.74448 | 35.1424656 | 1.55 |  | 1826.7
| 3 | Георги Томов | 17700 | 3 | 14450 | 0.6 | 3.3 | 16397 | 8 | 16567 | 7.9% | 15258 | 71.1% | 10848.438 | 21.7% | 3310.986 | 7.2% | 22.44% | 1098.576 | 23.5% | 3585.63 | 48.8% | 7445.904 | 40% | 6103.2 | 0.243% | 37.07694 | 0.2519% | 0.031% | 4.72998 | 21.34% | 34.20802 | 87.37% | 87.82% | 175 | 8.4% | 21.03% | 21.69% | 33.71109 | 34.76907 | 1.55 |  | 2001.7
| Общо |  | 42800 |  | 41959 |  |  | 48226 |  | 49816 | 7.699% | 45980 | 69.58% | 31994.85 | 23.18% | 10658.819 | 7.234% |  | 3326.331 | 23.23% | 10682.576 | 49% | 22531.882 | 40% | 18393.64 | 0.2514% | 115.58559 | 0.2577% | 0.03067% | 14.10101 | 21.25% | 105.971042 | 87.93% | 88.23% | 545 | 8.461% | 20.93% | 21.6% | 104.369405 | 107.6970708 |  | 1250.28 |  | 2001.7 | 0
28 | 1 | Николинка Мутафова | 17200 | 0 | 15942 | 1.1 | 5 | 18361 | 7.5 | 16510 | 7.6% | 15255 | 68.1% | 10388.655 | 24.4% | 3722.22 | 7.5% | 22.28% | 1144.125 | 23.4% | 3569.67 | 49.1% | 7490.205 | 40% | 6102 | 0.251% | 38.29005 | 0.2657% | 0.031% | 4.72905 | 21.43% | 36.394569 | 87.78% | 88.46% | 185 | 8.2% | 21.08% | 22.03% | 35.800164 | 37.413549 | 1.55 | 1006.54 | 1180.16
| 2 | Димитър Цончев | 18370 | 4 | 15913 | 0.6 | 4.7 | 18386 | 7 | 16394 | 8.4% | 15017 | 59.2% | 8890.064 | 35.6% | 5346.052 | 5.2% | 21.77% | 780.884 | 21.1% | 3168.587 | 48.5% | 7283.245 | 39% | 5856.63 | 0.264% | 39.64488 | 0.265% | 0.031% | 4.65527 | 21.18% | 35.9674524 | 88.39% | 88.43% | 186 | 8.7% | 20.69% | 21.44% | 35.1353442 | 36.4089792 | 1.55 |  | 1366.16
| 3 | Иванка Копаранска | 16800 | 3 | 14913 | 0.8 | 4.6 | 16967 | 6.9 | 16434 | 8.4% | 15054 | 56.1% | 8445.294 | 38.8% | 5840.952 | 5.1% | 21.44% | 767.754 | 20.4% | 3071.016 | 51.1% | 7692.594 | 39% | 5871.06 | 0.26% | 39.1404 | 0.2659% | 0.031% | 4.66674 | 21.67% | 36.4038664 | 88.2% | 88.47% | 184 | 8.7% | 21.05% | 21.89% | 35.362316 | 36.7734488 | 1.6 |  | 1550.16
| Общо |  | 52370 |  | 46768 |  |  | 53714 |  | 49338 | 8.132% | 45326 | 61.17% | 27724.013 | 32.89% | 14909.224 | 5.941% |  | 2692.763 | 21.64% | 9809.273 | 49.57% | 22466.044 | 39.34% | 17829.69 | 0.2583% | 117.07533 | 0.2655% | 0.031% | 14.05106 | 21.43% | 108.7658878 | 88.13% | 88.46% | 555 | 8.533% | 20.94% | 21.79% | 106.2978242 | 110.595977 |  | 1006.54 |  | 1550.16 | 0
29 | 1 | Цвета Владова | 13500 | 0 | 11254 | 1.4 | 4.3 | 13684 | 8.1 | 16368 | 8.2% | 15026 | 61.8% | 9286.068 | 33.8% | 5078.788 | 4.4% | 21.2% | 661.144 | 21.4% | 3215.564 | 50.2% | 7543.052 | 39% | 5860.14 | 0.247% | 37.11422 | 0.2717% | 0.03% | 4.5078 | 20.74% | 36.095896 | 87.98% | 89.09% | 190 | 8.4% | 20.87% | 21.55% | 36.322148 | 37.50562 | 1.55 |  | 1740.16
| 2 | Димитър Цончев | 18930 | 1 | 14195 | 1.2 | 4.6 | 16817 | 8.6 | 16260 | 8.2% | 14927 | 58.9% | 8792.003 | 35.7% | 5328.939 | 5.4% | 20.73% | 806.058 | 21% | 3134.67 | 50% | 7463.5 | 38% | 5672.26 | 0.243% | 36.27261 | 0.2423% | 0.029% | 4.32883 | 21.01% | 32.5953342 | 88.19% | 88.15% | 169 | 8.2% | 20.52% | 21.24% | 31.8351384 | 32.9521608 | 1.58 |  | 1909.16
| 3 | Иванка Копаранска | 12405 | 0 | 14642 | 1.3 | 4.3 | 17237 | 7.7 | 15899 | 8.2% | 14595 | 53.8% | 7852.11 | 40.9% | 5969.355 | 5.3% | 20.33% | 773.535 | 18.7% | 2729.265 | 52% | 7589.4 | 38% | 5546.1 | 0.257% | 37.50915 | 0.2673% | 0.029% | 4.23255 | 21.17% | 35.4868476 | 88.84% | 89.28% | 183 | 8.4% | 20.75% | 21.02% | 34.78281 | 35.2354056 | 1.6 |  | 2092.16
| Общо |  | 44835 |  | 40091 |  |  | 47738 |  | 48527 | 8.2% | 44548 | 58.21% | 25930.181 | 36.76% | 16377.082 | 5.03% |  | 2240.737 | 20.38% | 9079.499 | 50.72% | 22595.952 | 38.34% | 17078.5 | 0.2489% | 110.89598 | 0.2604% | 0.02934% | 13.06918 | 20.97% | 104.1780778 | 88.34% | 88.86% | 542 | 8.338% | 20.71% | 21.27% | 102.9400964 | 105.6931864 |  | 0 |  | 2092.16 | 0
30 | 1 | Цвета Владова | 6300 | 0 | 10518 | 3.8 | 5.1 | 12056 | 8.9 | 15475 | 9.4% | 14020 | 60.3% | 8454.06 | 36.8% | 5159.36 | 2.9% | 20.99% | 406.58 | 19% | 2663.8 | 51.9% | 7276.38 | 39% | 5467.8 | 0.256% | 35.8912 | 0.2841% | 0.029% | 4.0658 | 21.36% | 37.0196568 | 88.79% | 89.92% | 189 | 8.3% | 20.64% | 20.78% | 35.7718032 | 36.0144414 | 1.6 | 1006.32 | 1274.84
| 2 | Георги Томов | 19700 | 4 | 14388 | 1.4 | 4.1 | 16368 | 8 | 15051 | 7.7% | 13892 | 58.8% | 8168.496 | 37.6% | 5223.392 | 3.6% | 20.46% | 500.112 | 19.5% | 2708.94 | 50.5% | 7015.46 | 39% | 5417.88 | 0.264% | 36.67488 | 0.2845% | 0.028% | 3.88976 | 21.33% | 35.8326936 | 89.51% | 90.28% | 184 | 8.7% | 21.21% | 21.4% | 35.6311032 | 35.950288 | 1.55 |  | 1458.84
| 3 | Иванка Копаранска | 17715 | 0 | 15620 | 1.1 | 4.6 | 17327 | 7.7 | 15345 | 8.8% | 13995 | 57.8% | 8089.11 | 34.4% | 4814.28 | 7.8% | 20.54% | 1091.61 | 19.4% | 2715.03 | 52.9% | 7403.355 | 37% | 5178.15 | 0.241% | 33.72795 | 0.2649% | 0.028% | 3.9186 | 21.24% | 33.3544464 | 88.5% | 89.55% | 172 | 8.7% | 21.11% | 21.42% | 33.1502996 | 33.6371112 | 1.55 |  | 1630.84
| Общо |  | 43715 |  | 40526 |  |  | 45751 |  | 45871 | 8.641% | 41907 | 58.97% | 24711.666 | 36.26% | 15197.032 | 4.768% |  | 1998.302 | 19.3% | 8087.77 | 51.77% | 21695.195 | 38.33% | 16063.83 | 0.2536% | 106.29403 | 0.2778% | 0.02834% | 11.87416 | 21.31% | 106.2067968 | 88.95% | 89.92% | 545 | 8.561% | 20.98% | 21.2% | 104.553206 | 105.6018406 |  | 1006.32 |  | 1630.84 | 0
31 | 1 | Цвета Владова | 5501 | 0 | 17000 | 1.4 | 4.3 | 14040 | 7.9 | 14717 | 8.7% | 13437 | 64.1% | 8613.117 | 30.5% | 4098.285 | 5.4% | 21.01% | 725.598 | 19.8% | 2660.526 | 51.2% | 6879.744 | 38% | 5106.06 | 0.229% | 30.77073 | 0.2524% | 0.029% | 3.89673 | 21% | 30.744 | 87.46% | 88.63% | 160 | 8.5% | 20.5% | 20.45% | 30.012 | 29.9388 | 1.56 | 678.68 | 1120.04 | 7.88
| 2 | Георги Томов | 19800 | 5 | 15511 | 1.8 | 5.4 | 17449 | 6.7 | 15223 | 8.2% | 13975 | 81% | 11319.75 | 17.3% | 2417.675 | 1.7% | 20.24% | 237.575 | 18% | 2515.5 | 53.8% | 7518.55 | 39% | 5450.25 | 0.257% | 35.91575 | 0.2724% | 0.029% | 4.05275 | 21.45% | 34.459425 | 88.84% | 89.47% | 175 | 8.2% | 21.17% | 21.6% | 34.009605 | 34.7004 | 1.55 |  | 1295.04
| 3 | Николинка Мутафова | 18659 | 2 | 15733 | 1.6 | 4.7 | 16945 | 6.7 | 15206 | 8.4% | 13929 | 72% | 10028.88 | 21.8% | 3036.522 | 6.2% | 19.37% | 863.598 | 21.3% | 2966.877 | 50.9% | 7089.861 | 39% | 5432.31 | 0.269% | 37.46901 | 0.2914% | 0.029% | 4.03941 | 20.62% | 36.5730754 | 89.34% | 90.18% | 193 | 8.1% | 20.61% | 20.53% | 36.5553387 | 36.4134451 | 1.6 |  | 1488.04
| Общо |  | 43960 |  | 48244 |  |  | 48434 |  | 45146 | 8.43% | 41341 | 72.47% | 29961.747 | 23.11% | 9552.482 | 4.419% |  | 1826.771 | 19.7% | 8142.903 | 51.98% | 21488.155 | 38.67% | 15988.62 | 0.2519% | 104.15549 | 0.2723% | 0.029% | 11.98889 | 21.02% | 101.7765004 | 88.61% | 89.47% | 528 | 8.254% | 20.76% | 20.86% | 100.5769437 | 101.0526451 |  | 678.68 |  | 1488.04 | 0
| Общо, до деня |  | 1391960 |  | 1309020 |  |  | 1482730 |  | 1481378 | 8.051% | 1362114 | 62.25% | 847966.224 | 29.09% | 396199.402 | 8.252% |  | 112402.115 | 23.66% | 322274.324 | 48.85% | 665421.011 | 39.98% | 544563.1 | 0.2639% | 3594.32628 | 0.2693% | 0.02934% | 394.69769 | 19.2% | 3232.154 | 89.02% | 89.24% | 16836 | 8.335% | 19.45% | 20.15% | 3273.933 | 3391.947 |  | 16689.1 |  |  | 0
Note on AJ12: Author: ФП Metso -134 т. ФП Larox -61т.
Note on AK12: Author: ФП Metso - 8 ФП Larox - 8,5
Note on AJ13: Author: ФП Metso - 170 т. ФП Larox -21т.
Note on AK13: Author: ФП Metso - 8,1 ФП Larox - 8,7
Note on AJ17: Author: ФП Metso -157 т. ФП Larox -16 т.
Note on AK17: Author: ФП Metso - 8,3 ФП Larox - 8,5
Note on AJ24: Author: ФП Metso - 102 т. ФП Larox - 65 т.
Note on AK24: Author: ФП Metso - 9,0 ФП Larox - 8,0
Note on AS24: Author: корекция на концентрата след замер на автомобилна везна
Note on AK25: Author: ФП Larox - 7,5
Note on AS48: Author: корекция на концентрата след замер на автомобилна везна
Note on AS64: Author: корекция на концентрата след замер на автомобилна везна
Note on AJ72: Author: ФП Metso - 119 т. ФП Larox - 54 т.
Note on AK72: Author: ФП Metso - 8,1 ФП Larox - 9,0
Note on AS72: Author: корекция на концентрата след замер на автомобилна везна
Note on AJ73: Author: ФП Metso - 188 т. ФП Larox - 19 т.
Note on AK73: Author: ФП Metso - 9,0 ФП Larox - 9,0
Note on AS76: Author: корекция на концентрата след замер на автомобилна везна
Note on AS80: Author: корекция на концентрата след замер на автомобилна везна
Note on AS92: Author: корекция на концентрата след замер на автомобилна везна
Note on AJ100: Author: ФП Metso - 140т. ФП Larox -51т.
Note on AK100: Author: ФП Metso - 8,1 ФП Larox - 8,3
Note on AJ102: Author: ФП Metso - 161 т. ФП Larox -17 т.
Note on AK102: Author: ФП Metso - 8,7 ФП Larox - 8,3
Note on AS124: Author: Корекция на склад след маркшайдерски замер